## Sheet1
別表第１ 第１表（１）案(基ポリマー (プラスチック）)
a 表中使用可能食品の欄は、次に定めるとおりとする。 ① 「○」は、使用可能であることを示す。 ② 「－」は、使用不可であることを示す。 b 表中使用可能最高温度の欄は、次に定めるとおりとする。 ① 「Ⅰ」は、70℃以下で使用可能であることを示す。 ② 「Ⅱ」は、100℃以下で使用可能であることを示す。 ③ 「Ⅲ」は、100℃超で使用可能であることを示す。 c 特記事項欄における「＃」の記号等は記載されていない。（（「#」は食品安全基本法第11条第１項第３号に該当するものであることを示す）
（１）基ポリマー（プラスチック）
１．ポリエチレン（PE）
No | 使用可能ポリマー | 英名 | CAS登録番号 | 使用可能食品 |  |  |  |  | 使用可能温度 Ⅰ. ～70℃ Ⅱ. ～100℃ Ⅲ. 101℃～ | 区分 | 特記事項
|  |  |  | 酸性 | 油性及び脂肪性 | 乳・ 乳製品 | 酒類 | その他
1 | エチレン単独重合体 | Ethylene, homopolymer | 9002-88-4 | ○ | ○ | ○ | ○ | ○ | Ⅲ | 5
2 | エチレン・１－アルケン共重合体 | Copolymers of ethylene and 1-alken | 9010-79-1 25087-34-7 25213-02-9 25213-96-1 25895-47-0 26221-73-8 25895-46-9 60785-11-7 28829-58-5 等 | ○ | ○ | ○ | ○ | ○ | Ⅲ | 5
3 | エチレン単独重合体・無水マレイン酸グラフト化物 | Ethylene, homopolymer and 2,5-furandione, graft | 9006-26-2 106343-08-2 | 〇 | 〇 | ○ | 〇 | 〇 | Ⅲ | 2
4 | エチレン・１－アルケン共重合体・無水マレイン酸グラフト化物 | 1-Alkene, polymer with ethylene and 2,5-furandione, graft | 31069-12-2 63625-36-5 86286-09-1 85244-45-7 108388-93-8 等 | 〇 | 〇 | ○ | 〇 | 〇 | Ⅲ | 2
5 | エチレン単独重合体・マレイン酸モノエチルエステルグラフト化物 | Ethylene homopolymer, maleic anhydride monoethyl ester grafted | 59975-36-9 | ○ | ○ | ー | ○ | ○ | Ⅲ | 2
6 | エチレン単独重合体・スチレングラフト化物 | Benzen, ethenyl-, polymer with ethene, graft | 106826-12-4 | ○ | ○ | ○ | ○ | ○ | Ⅲ | 2
7 | エチレン単独重合体・エテニルトリメトキシシラングラフト化物及びその架橋体 | Ethenyltrimethoxysilane-grafted polyethylene | 35312-82-4 107257-99-8 | 〇 | 〇 | ○ | 〇 | 〇 | Ⅲ | 2 | エテニルトリメトキシシラン（CAS登録番号2768-02-7）はポリマー構成成分に対して２wt％未満。
8 | エチレン・１－アルケン共重合体・エテニルトリメトキシシラン グラフト化物及びその架橋体 | Ethenyltrimethoxysilane-grafted ethylene 1-alken copolymer | 107240-66-4 113883-62-8 108388-96-1 107709-77-3 | 〇 | 〇 | ○ | 〇 | 〇 | Ⅲ | 2 | エテニルトリメトキシシラン（CAS登録番号2768-02-7）はポリマー構成成分に対して２wt％未満。 １－アルケンはプロピレン（CAS登録番号115-07-1）、１－ブテン（CAS登録番号106-98-9）、１－ヘキセン（CAS登録番号592-41-6）、１－オクテン（CAS登録番号111-66-0）のうち１種類使用可能。
9 | エチレン・スチレン共重合体・ポリスチレングラフト化物 | Benzene, ethenyl-, polymer with ethene | 25068-12-6 | 〇 | 〇 | ○ | 〇 | 〇 | III | 2
２．エチレン・酢酸ビニル共重合体（EVA）
No | 使用可能ポリマー | 英名 | CAS登録番号 | 使用可能食品 |  |  |  |  | 使用可能温度 Ⅰ. ～70℃ Ⅱ. ～100℃ Ⅲ. 101℃～ | 区分 | 特記事項
|  |  |  | 酸性 | 油性及び脂肪性 | 乳・ 乳製品 | 酒類 | その他
1 | エチレン・酢酸ビニル共重合体 | Ethene, polymer with ethenyl acetate | 24937-78-8 | 〇 | 〇 | 〇 | 〇 | 〇 | III | 2
2 | エチレン・酢酸ビニル共重合体・無水マレイン酸グラフト化物 | Ethene, copolymer with vinyl acetate, maleic anhydride grafted | 28064-24-6 | ○ | ○ | ー | ○ | ○ | III | 2
3 | エチレン・酢酸ビニル・一酸化炭素共重合体 | Ethene, terpolymer with vinyl acetate and carbon monoxide | 26337-35-9 | ○ | ○ | ー | ○ | ○ | III | 2
３．エチレン・ビニルアルコール共重合体（EVOH）
No | 使用可能ポリマー | 英名 | CAS登録番号 | 使用可能食品 |  |  |  |  | 使用可能温度 Ⅰ. ～70℃ Ⅱ. ～100℃ Ⅲ. 101℃～ | 区分 | 特記事項
|  |  |  | 酸性 | 油性及び脂肪性 | 乳・ 乳製品 | 酒類 | その他
1 | エチレン・酢酸ビニル共重合体完全ケン化物／エチレン・酢酸ビニル共重合体部分ケン化物 （エチレン・ビニルアルコール共重合体／エチレン・酢酸ビニル・ビニルアルコール共重合体） | Completely hydrolyzed copolymer of ethylene and vinyl acetate/ Partially hydrolyzed polymer of ethylene and vinyl acetate | 25067-34-9 26221-27-2 | 〇 | 〇 | 〇 | 〇 | 〇 | Ⅲ | 3 | エチレン50wt％以下(エチレン55wt％以上の場合、使用可能温度は70℃以下に限る)。
2 | エチレン・酢酸ビニル・３，４－ジアセトキシ－１－ブテン共重合体完全ケン化物／ エチレン・酢酸ビニル・３，４－ジアセトキシ－１－ブテン共重合体部分ケン化物 （エチレン・ビニルアルコール・３，４－ジアセトキシ－１－ブテン共重合体／エチレン・ビニルアルコール・酢酸ビニル・３，４－ジアセトキシ－１－ブテン共重合体） | Completely hydrolyzed polymer of ethylene, vinyl acetate and 3,4-diacetoxy-1-butene／ Partially hydrolyzed polymer of ethylene, vinyl acetate and 3,4-diacetoxy-1-butene | 917249-65-1 | ー | ○ | ー | ー | ー | Ⅲ | 3 | ビニルアルコールはポリマー構成成分に対して50wt％以上。 エチレンの共重合範囲は38mol％以下。 ３，４－ジアセトキシ－１－ブテンの共重合量は3.3mol％以下。 酢酸ビニルは３mol％以下（部分ケン化物に限る）。
3 | ２－メチレンー１，３－プロパンジオール・エチレン・酢酸ビニル共重合体完全ケン化物／２－メチレンー１，３－プロパンジオール・エチレン・酢酸ビニル共重合体部分ケン化物 （２－メチレンー１，３－プロパンジオール・エチレン・ビニルアルコール共重合体／２－メチレンー１，３－プロパンジオール・エチレン・酢酸ビニル・ビニルアルコール共重合体） | Completely hydrolyzed polymer of 2-Methylene-1,3-propanediol, ethylene and vinyl acetate／ Partially hydrolyzed polymer of 2-Methylene-1,3-propanediol, ethylene and vinyl acetate | 1485481-35-3 | 〇 | 〇 | 〇 | 〇 | 〇 | Ⅲ | 3 | ビニルアルコールはポリマー構成成分に対して50wt％以上。 ただし、乳幼児を対象とする食品(調製粉乳等)用器具・容器包装を除く。
4 | ビニルトリメトキシシラン変性エチレン・酢酸ビニル共重合体完全ケン化物／ビニルトリメトキシシラン変性エチレン・酢酸ビニル共重合体部分ケン化物 （ビニルトリメトキシシラン変性エチレン・ビニルアルコール共重合体／ビニルトリメトキシシラン変性エチレン・酢酸ビニル・ビニルアルコール共重合体） | Completely hydrolyzed polymer of Vinyltrimethoxysilane modified ethylene and vinyl acetate／ Partially hydrolyzed polymer of Vinyltrimethoxysilane modified ethylene and vinyl acetate | 26221-27-2 | 〇 | 〇 | ー | 〇 | 〇 | Ⅲ | 3 | ビニルアルコールはポリマー構成成分に対して50wt％以上。
5 | 1,2-エポキシプロパン変性エチレン・酢酸ビニル共重合体完全ケン化物／1,2-エポキシプロパン変性エチレン・酢酸ビニル共重合体部分ケン化物 （1,2-エポキシプロパン変性エチレン・ビニルアルコール共重合体／1,2-エポキシプロパン変性エチレン・酢酸ビニル・ビニルアルコール共重合体） | Completely hydrolyzed polymer of 1,2-epoxypropane modified ethylene and vinyl acetate／ Partially hydrolyzed polymer of 1,2-epoxypropane modified ethylene and vinyl acetate | 482589-30-0 | 〇 | 〇 | 〇 | 〇 | 〇 | Ⅲ | 3 | ビニルアルコールはポリマー構成成分に対して50wt％以上。
４．エチレン・アクリル酸共重合体（EAA）
No | 使用可能ポリマー | 英名 | CAS登録番号 | 使用可能食品 |  |  |  |  | 使用可能温度 Ⅰ. ～70℃ Ⅱ. ～100℃ Ⅲ. 101℃～ | 区分 | 特記事項
|  |  |  | 酸性 | 油性及び脂肪性 | 乳・ 乳製品 | 酒類 | その他
1 | エチレン・アクリル酸共重合体 | Polymer of acrylic acid / ethylene | 9010-77-9 | 〇 | 〇 | 〇 | 〇 | 〇 | Ⅲ | 2
５．エチレン・アクリル酸メチル共重合体（EMA）
No | 使用可能ポリマー | 英名 | CAS登録番号 | 使用可能食品 |  |  |  |  | 使用可能温度 Ⅰ. ～70℃ Ⅱ. ～100℃ Ⅲ. 101℃～ | 区分 | 特記事項
|  |  |  | 酸性 | 油性及び脂肪性 | 乳・ 乳製品 | 酒類 | その他
1 | エチレン・アクリル酸メチル共重合体 | 2-Propenoic acid, methyl ester, polymer with ethene | 25103-74-6 | 〇 | 〇 | 〇 | 〇 | 〇 | Ⅲ | 2
2 | エチレン・アクリル酸メチル共重合体・無水マレイン酸グラフト化物 | Ethene, copolymer with Methyl 2-propenoate maleic anhydride grafted | 88450-35-5 | ○ | ○ | ー | ○ | ○ | Ⅲ | 2
６．エチレン・アクリル酸メチル・無水マレイン酸共重合体
No | 使用可能ポリマー | 英名 | CAS登録番号 | 使用可能食品 |  |  |  |  | 使用可能温度 Ⅰ. ～70℃ Ⅱ. ～100℃ Ⅲ. 101℃～ | 区分 | 特記事項
|  |  |  | 酸性 | 油性及び脂肪性 | 乳・ 乳製品 | 酒類 | その他
1 | エチレン・アクリル酸メチル・無水マレイン酸共重合体 | Ethylene･methyl acrylate･maleic anhydride copolymer | 88450-35-5 | 〇 | 〇 | 〇 | 〇 | 〇 | III | 2
７．エチレン・アクリル酸エチル共重合体（EEA）
No | 使用可能ポリマー | 英名 | CAS登録番号 | 使用可能食品 |  |  |  |  | 使用可能温度 Ⅰ. ～70℃ Ⅱ. ～100℃ Ⅲ. 101℃～ | 区分 | 特記事項
|  |  |  | 酸性 | 油性及び脂肪性 | 乳・ 乳製品 | 酒類 | その他
1 | エチレン・アクリル酸エチル共重合体 | 2-Propenoicacid, ethylester, polymer with ethene | 9010-86-0 | 〇 | 〇 | 〇 | 〇 | 〇 | Ⅲ | 2
８．エチレン・アクリル酸ブチル共重合体（EBA）
No | 使用可能ポリマー | 英名 | CAS登録番号 | 使用可能食品 |  |  |  |  | 使用可能温度 Ⅰ. ～70℃ Ⅱ. ～100℃ Ⅲ. 101℃～ | 区分 | 特記事項
|  |  |  | 酸性 | 油性及び脂肪性 | 乳・ 乳製品 | 酒類 | その他
1 | エチレン・アクリル酸ブチル共重合体 | Ethene copolymer with buthyl acrylate | 25750-84-9 | ○ | ○ | ー | ○ | ○ | Ⅲ | 2
2 | エチレン・アクリル酸ブチル・一酸化炭素共重合体 | Ethene, terpolymer with butyl acrylate and carbon monoxide | 61843-70-7 | ○ | ○ | ー | ○ | ○ | Ⅲ | 2
3 | エチレン・アクリル酸ブチル・メタクリル酸共重合体 | Ethene, terpolymer with butyl acrylate and metacryl acid | 37433-35-5 | ○ | ○ | ー | ○ | ○ | Ⅲ | 2
９．エチレン・メタクリル酸共重合体（EMAA）
No | 使用可能ポリマー | 英名 | CAS登録番号 | 使用可能食品 |  |  |  |  | 使用可能温度 Ⅰ. ～70℃ Ⅱ. ～100℃ Ⅲ. 101℃～ | 区分 | 特記事項
|  |  |  | 酸性 | 油性及び脂肪性 | 乳・ 乳製品 | 酒類 | その他
1 | エチレン・メタクリル酸共重合体 | Ethene, polymer with 2-Propenoic acid 2-methyl- | 25053-53-6 | 〇 | 〇 | 〇 | 〇 | 〇 | III | 2
１０．エチレン・メタクリル酸メチル共重合体（EMMA）
No | 使用可能ポリマー | 英名 | CAS登録番号 | 使用可能食品 |  |  |  |  | 使用可能温度 Ⅰ. ～70℃ Ⅱ. ～100℃ Ⅲ. 101℃～ | 区分 | 特記事項
|  |  |  | 酸性 | 油性及び脂肪性 | 乳・ 乳製品 | 酒類 | その他
1 | エチレン・メタクリル酸メチル共重合体 | Ethene, polymer with 2-Propenoic acid 2-methyl-, methyl ester | 25101-13-7 | 〇 | 〇 | 〇 | 〇 | 〇 | III | 2
１１．エチレン・メタクリル酸・イソブチルアクリレート共重合体（EMAAIBA）
No | 使用可能ポリマー | 英名 | CAS登録番号 | 使用可能食品 |  |  |  |  | 使用可能温度 Ⅰ. ～70℃ Ⅱ. ～100℃ Ⅲ. 101℃～ | 区分 | 特記事項
|  |  |  | 酸性 | 油性及び脂肪性 | 乳・ 乳製品 | 酒類 | その他
1 | エチレン・メタクリル酸・イソブチルアクリレート共重合体 | Polymer of ethylene, methacrylic acid, isobutyl acrylate | 37433-35-5 | 〇 | 〇 | 〇 | 〇 | 〇 | III | 2
１２．アイオノマー樹脂（ION）
No | 使用可能ポリマー | 英名 | CAS登録番号 | 使用可能食品 |  |  |  |  | 使用可能温度 Ⅰ. ～70℃ Ⅱ. ～100℃ Ⅲ. 101℃～ | 区分 | 特記事項
|  |  |  | 酸性 | 油性及び脂肪性 | 乳・ 乳製品 | 酒類 | その他
1 | エチレン・アクリル酸共重合体無機塩（Na, K） | Ethene, copolymer with acrylic acid​ with salt (Na, K) | 27515-34-0 25750-82-7 | 〇 | 〇 | ー | 〇 | 〇 | Ⅲ | 3
2 | エチレン・メタクリル酸共重合体無機塩（Na, Mg, Zn, K） | Ethylene, methacrylic acid coplymer with salts (Na, Mg, Zn, K) | 25608-26-8 75062-18-9 28516-43-0 26376-80-7 | 〇 | 〇 | 〇 | 〇 | 〇 | Ⅲ | 3
3 | エチレン・メタクリル酸・イソブチルアクリレート共重合体無機塩（Na, Mg, Zn, K） | Ethylene, methacrylic acid, isobutyl acrylate coplymer with salts (Na, Mg, Zn, K) | 61615-65-4 96927-32-1 61843-71-8 93228-27-4 | 〇 | 〇 | 〇 | 〇 | 〇 | Ⅲ | 3
１３．ポリプロピレン（PP)
No | 使用可能ポリマー | 英名 | CAS登録番号 | 使用可能食品 |  |  |  |  | 使用可能温度 Ⅰ. ～70℃ Ⅱ. ～100℃ Ⅲ. 101℃～ | 区分 | 特記事項
|  |  |  | 酸性 | 油性及び脂肪性 | 乳・ 乳製品 | 酒類 | その他
1 | プロピレン単独重合体 | Propylene, homopolymer | 9003-07-0 | ○ | ○ | ○ | ○ | ○ | Ⅲ | 6
2 | プロピレン・エチレン共重合体 | Coplymer of propylene and ethylene | 9010-79-1 | ○ | ○ | ○ | ○ | ○ | Ⅲ | 6
3 | プロピレン・１－アルケン共重合体 | Coplymer of propylene and 1-alkene | 29160-13-2 | ○ | ○ | ○ | ○ | ○ | Ⅲ | 6
4 | プロピレン・エチレン・１－アルケン共重合体 | Coplymer of propylene, ethylene and 1-alkene | 25895-47-0 | ○ | ○ | ○ | ○ | ○ | Ⅲ | 6
5 | プロピレン単独重合体・無水マレイン酸グラフト化物 | Propylene homopolymer, maleic anhydride drafted | 25722-45-6 | ○ | ○ | ー | ○ | ○ | Ⅲ | 6
6 | プロピレン単独重合体・イソプレングラフト化物 | Propylene, homopolymer, isoprene grafted | 9003-07-0 | 〇 | 〇 | 〇 | 〇 | 〇 | III | 6 | イソプレン（CAS登録番号78-79-5）含有量はポリマー構成成分に対して1.0 wt％以下。 101℃以上での使用は30分以内。
7 | プロピレン・エチレン共重合体・エテニルトリメトキシシラン グラフト化物及びその架橋体 | Ethenyltrimethoxysilane-grafted ethylene propylene copolymer | 107240-66-4 | 〇 | 〇 | 〇 | 〇 | 〇 | Ⅲ | 2 | プロピレン・エチレン共重合体はプロピレン含有量５０wt％以上。 エテニルトリメトキシシラン（CAS登録番号2768-02-7）はポリマー構成成分に対して２wt％未満。
8 | プロピレン単独重合体・エテニルトリメトキシシラングラフト化物及びその架橋体 | Ethenyltrimethoxysilane-grafted polypropylene | 107240-65-3 | 〇 | 〇 | 〇 | 〇 | 〇 | Ⅲ | 2 | エテニルトリメトキシシラン（CAS登録番号2768-02-7）はポリマー構成成分に対して２wt％未満。
１４．ポリビニルアルコール（PVA）
No | 使用可能ポリマー | 英名 | CAS登録番号 | 使用可能食品 |  |  |  |  | 使用可能温度 Ⅰ. ～70℃ Ⅱ. ～100℃ Ⅲ. 101℃～ | 区分 | 特記事項
|  |  |  | 酸性 | 油性及び脂肪性 | 乳・ 乳製品 | 酒類 | その他
1 | 酢酸ビニル単独重合体完全ケン化物／酢酸ビニル単独重合体部分ケン化物 （ビニルアルコール単独重合体／ビニルアルコール・酢酸ビニル共重合体） | Completely hydrolyzed polyvinyl acetate/ Partially hydrolyzed polyvinyl acetate | 9002-89-5 25213-24-5 | ○ | ○ | ○ | ○ | ○ | Ⅰ | 3
2 | 酢酸ビニル・３，４－ジアセトキシ－１－ブテン共重合体完全ケン化物／酢酸ビニル・３，４－ジアセトキシ－１－ブテン共重合体部分ケン化物 （ビニルアルコール・３，４－ジアセトキシ－１－ブテン共重合体／ビニルアルコール・酢酸ビニル・３，４－ジアセトキシ－１－ブテン共重合体） | Completely hydrolyzed copolymer of vinyl acetate and 3,4-diacetoxy-1-butene/ Partially hydrolyzed copolymer of vinyl acetate and 3,4-diacetoxy-1-butene | 917249-64-0 | ー | ○ | ー | ー | ー | Ⅲ | 3 | ビニルアルコールはポリマー構成成分に対して50wt%以上。 ３，４－ジアセトキシ-1-ブテンの共重合量は8mol%以下。 酢酸ビニルは4mol%以下（部分ケン化物に限る）。
3 | 酢酸ビニル・ジアセトンアクリルアミド共重合体完全ケン化物／酢酸ビニル・ジアセトンアクリルアミド共重合体部分ケン化物 （ビニルアルコール・ジアセトンアクリルアミド共重合体／ ビニルアルコール・酢酸ビニル・ジアセトンアクリルアミド共重合体） | Completely hydrolyzed copolymer of vinyl acetate and diacetone acrylamide/ Partially hydrolyzed copolymer of vinyl acetate and diacetone acrylamide | 259679-38-4 | ー | ー | ー | ー | ー | Ⅰ | 3 | 食品非接触層に限る。 Aw0.7以下の食品に限る。 ビニルアルコール：80～99mol％ 酢酸ビニル：0～12mol％ ジアセトンアクリルアミド：1～8mol％
4 | 酢酸ビニル・イタコン酸共重合体部分ケン化物及びそのナトリウム塩（ビニルアルコール・酢酸ビニル・イタコン酸共重合体及びそのナトリウム塩） | Partially hydrolyzed copolymer of Vinyl acetate and Itaconic acid, sodium salts | 122625-12-1 | ○ | ○ | ○ | ○ | ○ | Ⅰ | 3
１５．ポリメチルペンテン（PMP)
No | 使用可能ポリマー | 英名 | CAS登録番号 | 使用可能食品 |  |  |  |  | 使用可能温度 Ⅰ. ～70℃ Ⅱ. ～100℃ Ⅲ. 101℃～ | 区分 | 特記事項
|  |  |  | 酸性 | 油性及び脂肪性 | 乳・ 乳製品 | 酒類 | その他
1 | ４－メチル－１－ペンテン単独重合体 | 4-methyl pentene-1 homopolymer | 25068-26-2 | ○ | ○ | ー | ○ | ○ | Ⅲ | 2
2 | ４－メチル－１－ペンテン・１－アルケン共重合体 | Copolymers of 4-methyl pentene-1 with one or more of 1-alkenes (C2-C18), | 68413-03-6 25155-83-3 81229-87-0 25119-95-3 等 | ○ | ○ | ー | ○ | ○ | Ⅲ | 2 | １－アルケンはC2～C18。 １－アルケンは１種類以上使用可能。 １－アルケンの含有量は、 C2～C5:10モル%以下 C6～C10:8モル%以下 C12～C18:3モル%以下
3 | ４－メチル－１－ペンテン・１－アルケン共重合体・無水マレイン酸グラフト重合体 | Maleic anhydride-modified Copolymers of 4-methyl pentene-1 with one or more of 1-alkenes (C2-C18), | 1240978-82-8 等 | ○ | ○ | ー | ○ | ○ | Ⅲ | 2 | １－アルケンはC2～C18。 １－アルケンは１種類以上使用可能。 １－アルケンの含有量は、 C2～C5:10モル%以下 C6～C10:8モル%以下 C12～C18:3モル%以下 無水マレイン酸の含量は10wt%以下とする。
１６．ポリブテン－１（PB-1)
No | 使用可能ポリマー | 英名 | CAS登録番号 | 使用可能食品 |  |  |  |  | 使用可能温度 Ⅰ. ～70℃ Ⅱ. ～100℃ Ⅲ. 101℃～ | 区分 | 特記事項
|  |  |  | 酸性 | 油性及び脂肪性 | 乳・ 乳製品 | 酒類 | その他
1 | １－ブテン単独重合体 | 1-Butene, homopolymer | 9003-28-5 | ○ | ○ | ○ | ○ | ○ | Ⅱ | 2
2 | １－ブテン・１－アルケン共重合体 | Copolymers of butene-1 with one or more of 1-alkene | 25087-34-7 29160-13-2 等 | ○ | ○ | ○ | ○ | ○ | Ⅱ | 2 | １－アルケンは１種類以上使用可能。 １－アルケンは合計50 wt%未満。 C11以上の１－アルケンにあっては合計10 wt%以下。
１７．ブタジエン樹脂（BDR)
No | 使用可能ポリマー | 英名 | CAS登録番号 | 使用可能食品 |  |  |  |  | 使用可能温度 Ⅰ. ～70℃ Ⅱ. ～100℃ Ⅲ. 101℃～ | 区分 | 特記事項
|  |  |  | 酸性 | 油性及び脂肪性 | 乳・ 乳製品 | 酒類 | その他
1 | １，３－ブタジエン単独重合体（シンジオタクチック型） | Polymer of Syndiotactic Buta-1,3-diene (consisting with over 70% of Vinyl Bonding content) | 9003-17-2 | ○ | ○ | ー | ○ | ○ | Ⅰ | 2 | １，２－結合70％以上。
１８．エチレン・テトラシクロドデセン共重合体（E/TD）
No | 使用可能ポリマー | 英名 | CAS登録番号 | 使用可能食品 |  |  |  |  | 使用可能温度 Ⅰ. ～70℃ Ⅱ. ～100℃ Ⅲ. 101℃～ | 区分 | 特記事項
|  |  |  | 酸性 | 油性及び脂肪性 | 乳・ 乳製品 | 酒類 | その他
1 | エチレン・テトラシクロドデセン(テトラシクロ［４．４．０．１2,5．１7,10］ドデセン－３)共重合体 | Copolymers of ethylene and tetracyclododecene (tetracyclo[4.4.0.12,5.17,10]dodecene-3) | 26007-55-6 | ○ | ○ | ー | ○ | ○ | Ⅲ | 2 | テトラシクロドデセンの含有量は10～50mol%の範囲とする。
１９．エチレン・2-ノルボルネン共重合体（E/NB）
No | 使用可能ポリマー | 英名 | CAS登録番号 | 使用可能食品 |  |  |  |  | 使用可能温度 Ⅰ. ～70℃ Ⅱ. ～100℃ Ⅲ. 101℃～ | 区分 | 特記事項
|  |  |  | 酸性 | 油性及び脂肪性 | 乳・ 乳製品 | 酒類 | その他
1 | エチレン・２－ノルボルネン共重合体 | Bicyclo[2.2.1]hept-2-ene, polymer with ethene | 26007-43-2 | 〇 | ー | 〇 | 〇 | 〇 | Ⅲ | 2 | ２－ノルボルネンは9～31、46～89wtl%（３～12、20～70mol%）。
２０．ポリスチレン（PS)
No | 使用可能ポリマー | 英名 | CAS登録番号 | 使用可能食品 |  |  |  |  | 使用可能温度 Ⅰ. ～70℃ Ⅱ. ～100℃ Ⅲ. 101℃～ | 区分 | 特記事項
|  |  |  | 酸性 | 油性及び脂肪性 | 乳・ 乳製品 | 酒類 | その他
1 | スチレン単独重合体 | Polystyrene | 9003-53-6 | ○ | ○ | ○ | ○ | ○ | Ⅲ | 2
2 | スチレン単独重合体（シンジオタクチック構造を有するもの） | Polystyrene(syndiotactic) | 9003-53-6 28325-75-9 | ○ | ○ | ○ | ○ | ○ | Ⅲ | 2
3 | スチレン単独重合体及び１，３－ブタジエン単独共重合体のスチレングラフト重合体の混合物 | Mixture of polybutadiene grafted with polystyrene and polystyrene | 9003-53-6 9003-55-8 106974-54-3 | ○ | ○ | ○ | ○ | ○ | Ⅲ | 2 | スチレンはポリマー構成成分に対して50wt%以上。
4 | スチレン・１，３－ブタジエン共重合体のスチレングラフト重合体及びスチレン単独重合体の混合物 | Mixture of benzene, ethenyl-, polymer with 1,3-butadiene grafted with polystyrene and polystyrene | 9003-53-6 9003-55-8 | ○ | ○ | ○ | ○ | ○ | Ⅲ | 2 | スチレンはポリマー構成成分に対して50wt%以上。
5 | スチレン・エチレン共重合体 | Benzene, ethenyl-, polymer with ethene | 25068-12-6 | ○ | ○ | ○ | ○ | ○ | Ⅲ | 2 | スチレンはポリマー構成成分に対して50wt%以上。
6 | スチレン・メタクリル酸共重合体 | 2-Propenoic acid, 2-methyl-, polymer with ethenylbenzene | 9010-92-8 | ○ | ○ | ○ | ○ | ○ | Ⅲ | 2 | スチレンはポリマー構成成分に対して50wt%以上。 メタクリル酸はポリマー構成成分に対して10wt%未満。
7 | スチレン・メタクリル酸共重合体 | 2-Propenoic acid, 2-methyl-, polymer with ethenylbenzene | 9010-92-8 | ○ | ○ | ○ | ○ | ○ | Ⅲ | 3 | スチレンはポリマー構成成分に対して50wt%以上。 メタクリル酸はポリマー構成成分に対して10wt%以上。
8 | スチレン・アクリル酸ブチル共重合体 | 2-Propenoic acid, butyl ester, polymer with ethenylbenzene | 25767-47-9 | ○ | ○ | ○ | ○ | ○ | Ⅱ | 2 | スチレンはポリマー構成成分に対して50wt%以上。
9 | スチレン・１，３－ブタジエン共重合体のスチレン・アクリル酸ブチルグラフト重合体及びスチレン・アクリル酸ブチル共重合体の混合物 | Mixture of benzene, ethenyl-, polymer with 1,3-butadiene grafted with 2-propenoic acid,butyl ester,polymer with ethenylbenzene, and 2-propenoic acid,butyl ester,polymer with ethenyl benzene | 25767-47-9 25838-20-4 | ○ | ○ | ー | ○ | ○ | Ⅱ | 2 | スチレンはポリマー構成成分に対して50wt％以上。
10 | スチレン・メタクリル酸・無水マレイン酸共重合体 | 2-Propenoic acid, 2-methyl-, methyl ester, polymer with ethenylbenzene and 2,5-furandione | 26809-51-8 | ○ | ○ | ○ | ○ | ○ | Ⅲ | 2 | スチレンはポリマー構成成分に対して50wt%以上。
11 | スチレン・メタクリル酸メチル・メタクリル酸共重合体 | 2-Propenoic acid 2-methyl-, polymer with ethenylbenzene and 2-propenoic acid, 2-methyl-,metyl ester | 25035-81-8 | ○ | ○ | ー | ○ | ○ | Ⅲ | 3 | スチレンはポリマー構成成分に対して50wt％以上。 メタクリル酸及びメタクリル酸メチルの合計はポリマー構成成分に対して10wt%以上。
２１．スチレンブロック共重合体（SBC)
No | 使用可能ポリマー | 英名 | CAS登録番号 | 使用可能食品 |  |  |  |  | 使用可能温度 Ⅰ. ～70℃ Ⅱ. ～100℃ Ⅲ. 101℃～ | 区分 | 特記事項
|  |  |  | 酸性 | 油性及び脂肪性 | 乳・ 乳製品 | 酒類 | その他
1 | スチレン・１，３－ブタジエンブロック共重合体 | Benzene, ethenyl-, block polymer with 1,3-butadiene | 9003-55-8 | ○ | ○ | ○ | ○ | ○ | Ⅱ | 2 | 使用可能温度Ⅲは、30分未満。
2 | スチレン・１，３－ブタジエンブロック共重合体（水素化されたもの） | Benzene, ethenyl-, block polymer with 1,3-butadiene, hydrogenated | 66070-58-4 | 〇 | 〇 | ○ | 〇 | 〇 | Ⅲ | 2 | 油性及び脂肪性食品の使用は、他の樹脂と混合する場合に限る。
3 | スチレン・イソプレンブロック共重合体（水素化されたもの） | Benzene, ethenyl-, block polymer with 2-methyl-1,3-butadiene, hydrogenated | 68648-89-5 | 〇 | ー | ○ | 〇 | 〇 | Ⅲ | 2
4 | スチレン・イソプレン・１，３－ブタジエンブロック共重合体（水素化されたもの） | Benzene, ethenyl-, polymer with 1,3-butadiene and 2-methyl-1,3-butadiene, hydrogenated, block | 132778-07-5 | 〇 | ー | ○ | 〇 | 〇 | Ⅲ | 2
5 | スチレン・ｐ－メチルスチレン・イソプレン・１，３－ブタジエンブロック共重合体（水素化されたもの） | Benzene, 1-ethenyl-4-methyl, block polymer with 1,3-butadiene, ethenylbenzene and 2-methyl-1,3-butadiene, hydrogenated | 685518-46-1 | 〇 | ー | ○ | 〇 | 〇 | Ⅱ | 2
２２．スチレン・アクリロニトリル樹脂（SAN）及びアクリロニトリル・ブタジエン・スチレン樹脂（ABS）
No | 使用可能ポリマー | 英名 | CAS登録番号 | 使用可能食品 |  |  |  |  | 使用可能温度 Ⅰ. ～70℃ Ⅱ. ～100℃ Ⅲ. 101℃～ | 区分 | 特記事項
|  |  |  | 酸性 | 油性及び脂肪性 | 乳・ 乳製品 | 酒類 | その他
（１）硬質相
1 | スチレン・アクリロニトリル共重合体 | Polymer of acrylonitrile / styrene | 9003-54-7 | ○ | ○ | ○ | ○ | ○ | Ⅱ | 3 | スチレンは最終ポリマーに対して50wt%以上。
2 | αーメチルスチレン・アクリロニトリル共重合体 | Polymer of acrylonitrile / isopropenylbenzene | 25747-74-4 | ○ | ○ | ー | ○ | ○ | Ⅱ | 3 | 他の硬質相及び（２）の弾性体相との混合に限る。 αｰメチルスチレンは最終ポリマーに対して50wt%以上。
3 | スチレン・アクリロニトリル・メタクリル酸メチル共重合体 | Polymer of acrylonitrile / methyl methacrylate / styrene | 25213-88-1 | ○ | ○ | ○ | ○ | ○ | Ⅱ | 3 | （２）の弾性体相との混合に限る。 アクリロニトリルは最終ポリマーに対して50wt%未満。
4 | スチレン・アクリロニトリル・アクリル酸ブチル共重合体 | Polymer of acrylonitrile / butyl acrylate / styrene | 26299-47-8 | ○ | ○ | ○ | ○ | ○ | Ⅱ | 3 | スチレンは最終ポリマーに対して50wt%以上。
5 | スチレン・アクリロニトリル・メタクリル酸メチル・アクリル酸ブチル共重合体 | Polymer of acrylonitrile / butyl acrylate / styrene/ methyl methacrylate | 25852-38-4 | ○ | ○ | ○ | ○ | ○ | Ⅱ | 3 | （２）の弾性体相との混合に限る。 アクリロニトリルは最終ポリマーに対して50wt%未満。
6 | スチレン・アクリロニトリル・Ｎ－フェニルマレイミド共重合体 | 2-Propenenitrile, polymer with ethenylbenzene and 1-phenyl-1H-pyrrole-2,5-dione | 31621-07-5 | ○ | ○ | ー | ○ | ○ | Ⅱ | 3 | （２）の弾性体相との混合に限る。 アクリロニトリルは最終ポリマーに対して50wt%未満。
（２）弾性体相
1 | １，３－ブタジエン単独重合体又はスチレン・１，３－ブタジエン共重合体のスチレン・アクリロニトリルグラフト共重合体 | Polymer of acrylonitrile / buta-1,3-diene / styrene | 9003-56-9 | ○ | ○ | ○ | ○ | ○ | Ⅱ | 3 | （１）の硬質相との混合に限る。 スチレンはゴム成分を除いた成分に対して50wt%以上。
2 | １，３－ブタジエン単独重合体のスチレン・アクリロニトリル・メタクリル酸メチルグラフト共重合体 | Methylmethacrylate-Acrylonitrile-Butadiene-Styrene Copolymer | 9010-94-0 | ○ | ○ | ○ | ○ | ○ | Ⅱ | 3 | （１）の硬質相との混合に限る。 アクリロニトリルはゴム成分を除いた成分に対して50wt%未満。
3 | スチレン・１，３－ブタジエン共重合体のスチレン・アクリロニトリル・メタクリル酸メチル・アクリル酸ブチルグラフト共重合体 | 2-Propenoic acid, 2-methyl-, methyl ester, polymer with acryloitrile, 1,3-butadiene, butyl 2-propenoate and ethenylbenzene | 27308-83-4 | ○ | ○ | ○ | ○ | ○ | Ⅱ | 3 | （１）の硬質相との混合に限る。 アクリロニトリルはゴム成分を除いた成分に対して50wt%未満。
4 | スチレン・１，３－ブタジエン共重合体のスチレン・メタクリル酸メチルグラフト共重合体 | Polymer of buta-1,3-diene / methyl methacrylate / styrene | 25053-09-2 | ○ | ○ | ー | ○ | ○ | Ⅱ | 3 | （１）の硬質相との混合に限る。
5 | アクリル酸ブチル単独重合体のスチレン・アクリロニトリルグラフト共重合体 | Polymer of acrylonitrile / butyl acrylate / styrene | 26299-47-8 | ○ | ○ | ー | ○ | ○ | Ⅱ | 3 | （１）の硬質相との混合に限る。 スチレンはゴム成分を除いた成分に対して50wt%未満。
6 | アクリル酸ブチル・１，３－ブタジエン共重合体のスチレン・アクリロニトリルグラフト共重合体 | 2-Propenoic acid, butyl ester, polymer with 1,3-butadiene, ethenylbenzene and 2-propenenitrile | 26657-42-1 | ○ | ○ | ー | ○ | ○ | Ⅱ | 3 | （１）の硬質相との混合に限る。 スチレンはゴム成分を除いた成分に対して50wt%未満。
7 | エチレン・プロピレン・ジシクロペンタジエン共重合体のスチレン・アクリロニトリルグラフト共重合体 | Polymer of acrylonitrile / ethene / prop-1-ene / styrene / tricyclo[5.2.1.0(2,6)]deca-3,8-diene | 30396-50-0 | ○ | ○ | ー | ○ | ○ | Ⅱ | 3 | （１）の硬質相との混合に限る。 スチレンはゴム成分を除いた成分に対して50wt%未満。
２３．メタクリル酸メチル・スチレン樹脂（MS）及びメタクリル酸メチル・ブタジエン・スチレン樹脂（MBS）
No | 使用可能ポリマー | 英名 | CAS登録番号 | 使用可能食品 |  |  |  |  | 使用可能温度 Ⅰ. ～70℃ Ⅱ. ～100℃ Ⅲ. 101℃～ | 区分 | 特記事項
|  |  |  | 酸性 | 油性及び脂肪性 | 乳・ 乳製品 | 酒類 | その他
（１）硬質相
1 | メタクリル酸メチル・スチレン共重合体 | Polymer of methyl methacrylate / styrene | 25034-86-0 | ○ | ○ | ○ | ○ | ○ | Ⅲ | 2 | メタクリル酸メチルは最終ポリマーに対して20wt%以上、50wt%未満、スチレンは最終ポリマーに対して20wt％以上、ただし両モノマーの合計は最終ポリマーに対して60wt％以上。
2 | メタクリル酸メチル・スチレン共重合体 | Polymer of methyl methacrylate / styrene | 25034-86-0 | ○ | ○ | ○ | ○ | ○ | Ⅲ | 3 | メタクリル酸メチルは最終ポリマーに対して50wt%以上、スチレンは最終ポリマーに対して20wt％以上。
3 | メタクリル酸メチル・スチレン・アクリル酸ブチル共重合体 | 2 -Propenoic acid, 2-methyl-, methyl ester, polymer with butyl 2-propenoate and ethenylbenzene | 27136-15-8 | ○ | ○ | ○ | ○ | ○ | Ⅱ | 3 | メタクリル酸エステルおよびスチレンは、最終ポリマーに対して各20wt％以上、合計60wt％以上。
（２）弾性体相
1 | スチレン・1,3-ブタジエン共重合体のスチレン・メタクリル酸メチル・アクリル酸ブチルグラフト共重合体 | 2 -Propenoic acid, 2-methyl-, methyl ester, polymer with 1,3-butadiene, butyl 2-propenoate and ethenylbenzene | 25101-28-4 | ○ | ○ | ○ | ○ | ○ | Ⅱ | 3 | （１）の硬質相との混合に限る。
2 | 1,3-ブタジエン単独重合体又はスチレン・1,3-ブタジエン共重合体のメタクリル酸メチル・アクリロニトリル・スチレングラフト共重合体 | 2-Propenoic acid, 2-methyl-, methyl ester, polymer with 1,3-butadiene, ethenylbenzene and 2-propenenitrile | 9010-94-0 | ○ | ○ | ー | ○ | ○ | Ⅱ | 3 | （１）の硬質相との混合に限る。
２４．ポリメタクリル酸メチル（PMMA）
No | 使用可能ポリマー | 英名 | CAS登録番号 | 使用可能食品 |  |  |  |  | 使用可能温度 Ⅰ. ～70℃ Ⅱ. ～100℃ Ⅲ. 101℃～ | 区分 | 特記事項
|  |  |  | 酸性 | 油性及び脂肪性 | 乳・ 乳製品 | 酒類 | その他
1 | メタクリル酸メチル単独重合体 | Polymer of methyl methacrylate | 9011-14-7 | ○ | ○ | ○ | ○ | ○ | Ⅱ | 3
2 | トリメチロールプロパントリメタクリレート単独重合体 | 2-Propenoic acid, 2-methyl-, 1,1'-[2-ethyl-2-[[(2-methyl-1-oxo-2-propen-1-yl)oxy]methyl]-1,3-propanediyl] ester, homopolymer | 26426-04-0 | ○ | ○ | ○ | ○ | ○ | Ⅱ | 1
3 | メタクリル酸メチル・アクリル酸メチル共重合物 | Methylmethacrylate methylacrylate copolymer | 9011-87-4 | 〇 | 〇 | 〇 | 〇 | 〇 | Ⅱ | 3 | メタクリル酸メチルは、ポリマー構成成分に対しての50wt％以上。
２５．ポリアミド（PA）
No | 使用可能ポリマー | 英名 | CAS登録番号 | 使用可能食品 |  |  |  |  | 使用可能温度 Ⅰ. ～70℃ Ⅱ. ～100℃ Ⅲ. 101℃～ | 区分 | 特記事項
|  |  |  | 酸性 | 油性及び脂肪性 | 乳・ 乳製品 | 酒類 | その他
1 | ε－カプロラクタム単独重合体 | Poly[imino(1-oxohexane-1,6-diyl)] | 25038-54-4 | ○ | ○ | ○ | ○ | ○ | Ⅲ | 3
2 | 11－アミノウンデカン酸単独重合体 | 11-aminoundecanoic acid homopolymer | 25587-80-8 | ○ | ○ | ○ | ○ | ○ | Ⅲ | 3
3 | ω－ラウロラクタム単独重合体 | Azacyclotridecan-2-one, homopolymer （Lauryl lactam, homopolymer） | 25038-74-8 | ○ | ○ | ○ | ○ | ○ | Ⅲ | 3
4 | 12－アミノドデカン酸単独重合体 | Dodecanoic acid, 12-amino-, homopolymer | 25768-33-6 | ○ | ○ | ー | ○ | ○ | Ⅲ | 3 | 乳・乳製品の容器包装では、食品非接触層に限る。
5 | ε－カプロラクタム・12－アミノドデカン酸共重合体 | Dodecanoic acid, 12-amino-, polymer with hexahydro-2H-azepin-2-one | 61878-98-6 | ○ | ○ | ー | ○ | ○ | Ⅲ | 3 | ε－カプロラクタム（CAS登録番号105-60-2）はポリマー構成成分に対して50wt%以上。
6 | ε－カプロラクタム・ヘキサメチレンジアミン・アジピン酸共重合体 | Hexanedioic acid, polymer with hexahydro-2H-azepin-2-one and 1,6-hexanediamine | 24993-04-2 | ○ | ○ | ○ | ○ | ○ | Ⅲ | 3 | ε－カプロラクタム（CAS登録番号105-60-2）はポリマー構成成分に対して50wt%以上。
7 | ε－カプロラクタム・ヘキサメチレンジアミン・アジピン酸・12－アミノドデカン酸共重合体 | Hexanedioic acid, polymer with 12-aminododecanoic acid, hexahydro-2H-azepin-2-one and 1,6-hexanediamine | 40959-29-3 | ○ | ○ | ー | ○ | ○ | Ⅲ | 3
8 | ε－カプロラクタム・ヘキサメチレンジアミン・テレフタル酸共重合体 | 1,4-Benzenedicarboxylic acid, compd. with 1,6-hexanediamine, polymer with hexahydro-2H-azepin-2-one | 51025-80-0 | ○ | ○ | ○ | ○ | ○ | Ⅲ | 3
9 | ε－カプロラクタム・３－アミノメチル－３，５，５－トリメチルシクロヘキシルアミン・テレフタル酸共重合体 | 1,4-Benzenedicarboxylic acid, polymer with 5-amino-1,3,3’-trimethyl-cyclohexanemethanamine and hexahydro-2H-azepin-2-one | 1105025-82-8 | ○ | ○ | ○ | ○ | ○ | Ⅲ | 3 | テレフタル酸（CAS登録番号100-21-0）と３－アミノメチル－３，５，５－トリメチルシクロヘキシルアミン（CAS登録番号2855-13-2）の含有量の合計は１wt％未満。
10 | 11－アミノウンデカン酸・ヘキサメチレンジアミン・テレフタル酸共重合体 | Polymer of 11-aminoundecanoic acid / (compound of hexane-1,6-diamine and terephthalic acid) | 247056-11-7 | ○ | ○ | ー | ○ | ○ | Ⅲ | 3 | １１－アミノウンデカン酸（CAS登録番号2432-99-7）はポリマー構成成分に対して50wt%以下。 乳・乳製品の容器包装では、食品非接触層に限る。
11 | ヘキサメチレンジアミン・アジピン酸共重合体 | Poly[imino(1,6-dioxohexane-1,6-diyl)iminohexane-1,6-diyl] | 32131-17-2 | ○ | ○ | ○ | ○ | ○ | Ⅲ | 3
12 | ヘキサメチレンジアミン・イソフタル酸共重合体 | Poly(hexamethylene isophthalamide) 1,3-Benzenedicarboxylic acid, polymer with 1,6-hexanediamine | 25722-07-0 | ー | ー | ー | ー | ○ | Ⅲ | 3
13 | ヘキサメチレンジアミン・アジピン酸・イソフタル酸共重合体 | 1,3-Benzenedicarboxylic acid, polymer with 1,6-hexanediamine and hexanedioic acid Polycondensate of adipic acid, hexane-1,6-diyldiamine and isophthalic acid | 26353-66-2 | ー | ー | ー | ー | ○ | Ⅰ | 3
14 | ヘキサメチレンジアミン・イソフタル酸・テレフタル酸共重合体 | 1,3-Benzenedicarboxylic acid, polymer with 1,4-benzenedicarboxylic acid and 1,6-hexanediamine | 25750-23-6 | ○ | ○ | ○ | ○ | ○ | Ⅲ | 3
15 | ヘキサメチレンジアミン・セバシン酸共重合体 | Poly[imino-1,6-hexanediylimino(1,10-dioxo-1,10-decanediyl)] (Decanedioic acid, polymer with 1,6-hexanediamine) | 9011-52-3 | ○ | ○ | ○ | ○ | ○ | Ⅲ | 3
16 | テトラメチレンジアミン・アジピン酸共重合体 | Polymer of adipic acid / butane-1,4-diamine | 50327-77-0 | ○ | ○ | ○ | ○ | ○ | Ⅰ | 3
17 | テトラメチレンジアミン・セバシン酸共重合体 | Poly[iminobutane-1,4-diylimino(1,10-dioxodecane-1,10-diyl)] | 26247-06-3 | ○ | ○ | ○ | ○ | ○ | Ⅲ | 3
18 | テトラメチレンジアミン・ヘキサメチレンジアミン・テレフタル酸共重合体 | 1,4-Benzenedicarboxylic acid, polymer with 1,4-butanediamine and 1,6-hexanediamine | 2155803-47-5 | ○ | ○ | ○ | ○ | ○ | Ⅲ | 3 | ジアミン成分に対してテトラメチレンジアミン（CAS登録番号110-60-1）は50 mol%以上。
19 | テトラメチレンジアミン・ヘキサメチレンジアミン・アジピン酸・テレフタル酸共重合体 | Polycondensation products of adipic acid / butane-1,4-diyldiamine / hexane-1,6-diyldiamine / terephthalic acid | 2155803-51-1 | ○ | ○ | ○ | ○ | ○ | Ⅲ | 3 | ジアミン成分に対してテトラメチレンジアミン（CAS登録番号110-60-1）は50 mol%以上。
20 | テトラメチレンジアミン・ヘキサメチレンジアミン・イソフタル酸・テレフタル酸共重合体 | 1,3-Benzenedicarboxylic acid, polymer with 1,4-benzenedicarboxylic acid, 1,4-butanediamine and 1,6-hexanediamine | 2201801-54-7 | ○ | ○ | ○ | ○ | ○ | Ⅲ | 3 | ジアミン成分に対してテトラメチレンジアミン（CAS登録番号110-60-1）は50 mol%以上。
21 | ノナメチレンジアミン・２－メチルオクタン－１，８－ジアミン・テレフタル酸共重合体 | 1,4-Benzenedicarboxylic acid, polymer with 2-methyl-1,8-octadiamine and 1,9-nonanediamine | 169284-22-4 | ○ | ○ | ○ | ○ | ○ | Ⅲ | 3 | 乳幼児を対象とする食品(調製粉乳等)用器具・容器包装を除く。
22 | ノナメチレンジアミン・２－メチルオクタン－１，８－ジアミン・テレフタル酸・安息⾹酸共重合体 | 1,4-Benzenedicarboxylic acid, polymer with 2-methyl-1,8-octadiamine and 1,9-nonanediamine, reaction products with benzoic acid | 1310362-57-2 | ○ | ○ | ○ | ○ | ○ | Ⅲ | 3 | 乳幼児を対象とする食品(調製粉乳等)用器具・容器包装を除く。
23 | m－キシリレンジアミン・アジピン酸共重合体 | Hexanedioic acid polymer with 1,3-benzenedimethanamine | 25718-70-1 | ○ | ○ | ○ | ○ | ○ | Ⅲ | 3
24 | m－キシリレンジアミン・アジピン酸・イソフタル酸共重合体 | 1,3-benzenedicarboxylic acid polymer with 1,3-benzenedimethanamine and hexanedioic acid | 28628-75-3 | ○ | ○ | ○ | ○ | ○ | Ⅲ | 3 | イソフタル酸（CAS登録番号121-91-5）はジカルボン酸成分に対して6 mol%以下。
25 | m－キシリレンジアミン・アジピン酸・ビス（アミノプロピル）ポリ（エチレンオキサイド）共重合体 | Adipic acid polymer with 1,3-benzenedimethanamine and bis(aminopropyl)-poly(oxyethylene) | 59655-05-9 | ○ | ○ | ー | ○ | ○ | Ⅲ | 3 | ビス(アミノプロピル)ポリ(エチレンオキサイド）（CAS登録番号34901-14-9）はポリマー構成成分に対して10wt％以下。 単独で使用する場合は厚み15μm以下。 混合して使用する場合は厚み200μm以下。 乳・乳製品の容器包装では、食品非接触層に限る。
26 | ４，４’－メチレンビス（シクロヘキサンアミン）・ドデカン酸共重合体 | Dodecanedioic acid, polymer with 4,4'-methylenebis[cyclohexanamine] | 25038-97-5 | ○ | ○ | ○ | ○ | ○ | Ⅱ | 3
２６．ポリエチレンテレフタレート（PET)
No | 使用可能ポリマー | 英名 | CAS登録番号 | 使用可能食品 |  |  |  |  | 使用可能温度 Ⅰ. ～70℃ Ⅱ. ～100℃ Ⅲ. 101℃～ | 区分 | 特記事項
|  |  |  | 酸性 | 油性及び脂肪性 | 乳・ 乳製品 | 酒類 | その他
1 | テレフタル酸ジメチル・エチレングリコール共重合体／ テレフタル酸・エチレングリコール共重合体 | 1,4-Benzenedicarboxylic acid, dimethyl ester, polymer with1,2-ethanediol / 1,4-Benzenedicarboxylic acid, polymer with1,2-ethanediol | 25038-59-9 | ○ | ○ | ○ | ○ | ○ | Ⅲ | 7
2 | テレフタル酸ジメチル・イソフタル酸・エチレングリコール共重合体／ テレフタル酸・イソフタル酸・エチレングリコール共重合体 | 1,3-Benzenedicarboxylic acid, polymer with 1,4-benzenedicarboxylic acid, dimethyl ester and 1,2-ethanediol / 1,3-Benzenedicarboxylic acid, polymer with 1,4-benzenedicarboxylic acid and 1,2-ethanediol | 24938-04-3 26006-30-4 28934-16-9 31342-83-3 | ○ | ○ | ○ | ○ | ○ | Ⅲ | 7 | 無水トリメリット酸（CAS登録番号552-30-7）を酸成分に対して１mol％以下使用可能。ただし、乳等１群食品用容器包装では食品直接接触層に使用してはならない。
3 | テレフタル酸・セバシン酸・エチレングリコール共重合体 | 1,4-Benzenedicarboxylic acid, polymer with decanedioic acid and 1,2-ethanediol | 25067-21-4 | ○ | ○ | ○ | ○ | ○ | Ⅲ | 7
4 | テレフタル酸ジメチル・エチレングリコール・ジエチレングリコール共重合体／ テレフタル酸・エチレングリコール・ジエチレングリコール共重合体 | 1,4-Benzenedicarboxylic acid, demethyl ester, polymer with 1,2-ethanediol and 2,2'-oxybis[ethanol] / 1,4-Benzenedicarboxylic acid, polymer with 1,2-ethanediol and 2,2'-oxybis[ethanol] | 25052-77-1 | ○ | ○ | ○ | ○ | ○ | Ⅲ | 7
5 | テレフタル酸ジメチル・エチレングリコール・ネオペンチルグリコール共重合体／ テレフタル酸・エチレングリコール・ネオペンチルグリコール共重合体 | 1,4-Benzenedicarboxylic acid, dimethyl ester, polymer with 2,2-dimethyl-1,3-propanediol and 1,2-ethanediol / 1,4-Benzenedicarboxylic acid, polymer with 2,2-dimethyl-1,3-propanediol and 1,2-ethanediol | 26780-49-4 28604-35-5 | ○ | ○ | ○ | ○ | ○ | Ⅲ | 7 | 乳等１群食品用容器包装では食品直接接触層に使用してはならない。
6 | テレフタル酸ジメチル・イソフタル酸・エチレングリコール・ジエチレングリコール共重合体／ テレフタル酸・イソフタル酸・エチレングリコール・ジエチレングリコール共重合体 | 1,3-Benzenedicarboxylic acid, polymer with 1,4-benzenedicarboxylic acid, dimethyl ester, 1,2-ethanediol and 2,2'-oxybis(ethanol) / 1,3-Benzenedicarboxylic acid, polymer with 1,4-benzenedicarboxylic acid, 1,2-ethanediol and 2,2'-oxybis(ethanol) | 27027-87-8 69572-04-9 | ○ | ○ | ○ | ○ | ○ | Ⅲ | 7
7 | テレフタル酸・イソフタル酸・エチレングリコール・１，４－ブタンジオール共重合体 | 1,3-Benzenedicarboxylic acid, polymer with 1,4-benzenedicarboxylic acid, 1,4-butanediol and 1,2-ethanediol | 52257-23-5 | ○ | ○ | ○ | ○ | ○ | Ⅲ | 7
8 | テレフタル酸・イソフタル酸・エチレングリコール・ネオペンチルグリコール共重合体 | 1,3-Benzenedicarboxylic acid, polymer with 1,4-benzenedicarboxylic acid, 2,2-dimethyl-1,3-propanediol and 1,2-ethanedi | 27923-68-8 | ○ | ○ | ○ | ○ | ○ | Ⅲ | 7 | 乳等１群食品用容器包装では食品直接接触層に使用してはならない。
9 | テレフタル酸ジメチル・エチレングリコール・ジエチレングリコール・ネオペンチルグリコール共重合体／ テレフタル酸・エチレングリコール・ジエチレングリコール・ネオペンチルグリコール共重合体 | 1,4-Benzenedicarboxylic acid, dimethyl ester, polymer with 2,2-dimethyl-1,3-propanediol, 1,2-ethanediol and 2,2'-oxybis[ethanol] / 1,4-Benzenedicarboxylic acid, polymer with 2,2-dimethyl-1,3-propanediol, 1,2-ethanediol and 2,2'-oxybis[ethanol] | 58792-58-8 132354-80-4 | ○ | ○ | ○ | ○ | ○ | Ⅲ | 7 | 乳等１群食品用容器包装では食品直接接触層に使用してはならない。
10 | テレフタル酸ジメチル・エチレングリコール・α－ヒドロ－ω－ヒドロキシポリ（オキシエチレン）ランダム共重合体／ テレフタル酸・エチレングリコール・α－ヒドロ－ω－ヒドロキシポリ（オキシエチレン）ランダム共重合体 | 1,4-Benzenedicarboxylic acid, dimethyl ester, polymer with1,2-ethanediol and alpha-hydro-omega-hydroxypoly(oxy-1,2-ethanediyl) / 1,4-Benzenedicarboxylic acid, polymer with1,2-ethanediol and alpha-hydro-omega-hydroxypoly(oxy-1,2-ethanediyl) | 9016-88-0 | ○ | ○ | ○ | ○ | ○ | Ⅲ | 7 | ポリエチレングリコール（CAS登録番号25322-68-3）の使用量はポリマー構成成分に対して10wt％以下。 ポリエチレングリコール（CAS登録番号25322-68-3）の分子量：400～30000 乳等１群食品用容器包装には使用してはならない。
11 | テレフタル酸ジメチル・１，４－シクロヘキシレンジメタノール・エチレングリコール共重合体／ テレフタル酸・１，４－シクロヘキシレンジメタノール・エチレングリコール共重合体 | 1,4-benzenedicarboxylic acid, dimethyl ester, polymer with 1,4-cyclohexanedimethanol, and ethylene glycol / 1,4-benzenedicarboxylic acid, polymer with 1,4-cyclohexanedimethanol, and ethylene glycol | 25640-14-6 25038-91-9 | 〇 | 〇 | ○ | 〇 | 〇 | Ⅱ | 7 | １，４－シクロヘキサンジメタノール（CAS登録番号105-08-8）はジオール成分の50mol%未満。 酒類はアルコール濃度25％以下。 アルコール濃度13%を越える場合、使用可能温度は70℃以下。
12 | テレフタル酸ジメチル・エチレングリコール・１，４－シクロヘキシレンジメタノール・ジエチレングリコール共重合体／ テレフタル酸・エチレングリコール・１，４－シクロヘキシレンジメタノール・ジエチレングリコール共重合体 | 1,4-Benzenedicarboxylic acid, dimethyl ester, polymer with 1,4-cyclohexanedimethanol, 1,2-ethanediol and 2,2'-oxybis[ethanol] / 1,4-Benzenedicarboxylic acid, polymer with 1,4-cyclohexanedimethanol, 1,2-ethanediol and 2,2'-oxybis[ethanol] | 148105-13-9 156209-91-5 | － | 〇 | ○ | 〇 | 〇 | Ⅱ | 7 | １，４－シクロヘキシレンジメタノール（CAS登録番号105-08-8）及びジエチレングリコール（CAS登録番号107-21-1）の合計は、ジオール成分に対して35mol%以下。 ジエチレングリコール（CAS登録番号107-21-1）はジオール成分に対して12mol%以下。 酒類はアルコール濃度15％以下。
13 | テレフタル酸・エチレングリコール・２，２－ビス［４－（２－ヒドロキシエトキシ）フェニル］プロパン共重合体 | 1,4-Benzenedicarboxylic acid, polymer of ethylene glycol and 2,2'-[isopropylidenebis(4,1-phenyleneoxy)]diethanol | 25640-01-1 | ○ | ○ | ○ | ○ | ○ | Ⅱ | 7 | ２，２－ビス［４－（２－ヒドロキシエトキシ）フェニル］プロパン（CAS登録番号901-44-0）はジオール成分に対して7.5mol%以下。 乳等１群食品用容器包装には使用してはならない。
14 | テレフタル酸ジメチル・２，６－ナフタレンジカルボン酸ジメチル・エチレングリコール共重合体 | Dimethyl 1,4-benzenedicarboxylate and 1,2-ethanediol polymer with 2,6-naphthalenedicarboxylic acid, dimethyl ester | ー | ○ | ○ | ○ | ○ | ○ | Ⅲ | 7 | ２，６－ナフタレンジカルボン酸ジメチル（CAS登録番号840-65-3）は酸成分の50 mol%未満。 乳等１群食品用容器包装では食品直接接触層に使用してはならない。
15 | テレフタル酸・イソフタル酸・不飽和脂肪酸(Ｃ18)二量体水素付加物・エチレングリコール共重合体 | Polycondensation products of ethylene glycol / isophthalic acid / terephthalic acid / [hydrogenated cyclic and acyclic dimer acid(mainly C=36) obtained as dimers of unsaturated fatty acid(C=18)] | 1997309-35-9 | ○ | ○ | ○ | ○ | ○ | Ⅲ | 7 | 不飽和脂肪酸（C18）二量体水素付加物（CAS登録番号68783-41-5）はポリマー構成成分に対しての3.5mol％以下。 乳等１群食品用容器包装には使用してはならない。
16 | テレフタル酸ジメチル・エチレングリコール・スピログリコール共重合体／ テレフタル酸・エチレングリコール・スピログリコール共重合体 | 1,4-Benzenedicarboxylic acid, dimethyl ester, polymer with 1,2-ethanediol and β,β,β',β',-tetramethyl-2,4,8,10-tetraoxaspiro[5.5] undecane-3,9-diethanol / 1,4-Benzenedicarboxylic acid, polymer with 1,2-ethanediol and β,β,β',β',-tetramethyl-2,4,8,10-tetraoxaspiro[5.5] undecane-3,9-diethanol | 59802-09-4 102070-64-4 | ○ | ○ | ○ | ○ | ○ | Ⅲ | 7 | スピログリコール（CAS登録番号1455-42-1）はジオール成分に対して50mol%未満。
17 | テレフタル酸ジメチル・２，６－ナフタレンジカルボン酸ジメチル・エチレングリコール・スピログリコール共重合体／ テレフタル酸・２，６－ナフタレンジカルボン酸・エチレングリコール・スピログリコール共重合体 | 2,6-Naphthalenedicarboxylic acid, 2,6-dimethyl ester, polymer with 1,4-dimethyl 1,4-benzenedicarboxylate, 1,2-ethanediol and β,β,β',β'-tetramethyl-2,4,8,10-tetraoxaspiro[5.5]undecane-3,9- diethanol / 2,6-Naphthalenedicarboxylic acid, polymer with 1,4-benzenedicarboxylate, 1,2-ethanediol and β,β,β',β'-tetramethyl-2,4,8,10-tetraoxaspiro[5.5]undecane-3,9- diethanol | 380597-87-5 | ○ | ○ | ○ | ○ | ○ | 備考参照 | 7 | ２，６－ナフタレンジカルボン酸（CAS登録番号1141-38-4）又は２，６－ナフタレンジカルボン酸ジメチル（CAS登録番号840-65-3）は酸成分に対して50mol%未満。スピログリコール（CAS登録番号1455-42-1）はジオール成分に対して50mol%未満。 使用可能温度 （a）２，６－ナフタレンジカルボン酸（CAS登録番号1141-38-4）又は２，６－ナフタレンジカルボン酸ジメチル（CAS登録番号840-65-3）が酸成分に対して25mol%未満の場合 ①スピログリコール（CAS登録番号1455-42-1）がジオール成分に対して25mol%未満のとき 油性及び脂肪性、酒類 Ⅱ 酸性、その他 Ⅲ ②スピログリコール（CAS登録番号1455-42-1）がジオール成分に対して25mol%以上のとき 油性及び脂肪性 Ⅰ 酒類 Ⅱ 酸性、その他 Ⅲ （b）２，６－ナフタレンジカルボン酸（CAS登録番号1141-38-4）又は２，６－ナフタレンジカルボン酸ジメチル（CAS登録番号840-65-3）が酸成分に対して25mol%以上の場合 Ⅲ
２７．ポリエチレンナフタレート（PEN)
No | 使用可能ポリマー | 英名 | CAS登録番号 | 使用可能食品 |  |  |  |  | 使用可能温度 Ⅰ. ～70℃ Ⅱ. ～100℃ Ⅲ. 101℃～ | 区分 | 備考
|  |  |  | 酸性 | 油性及び脂肪性 | 乳・ 乳製品 | 酒類 | その他
1 | ２，６－ナフタレンジカルボン酸ジメチル・エチレングリコール共重合体／ ２，６－ナフタレンジカルボン酸・エチレングリコール共重合体 | 2,6-naphthalenedicarboxylic acid, dimethyl ester polymer with 1,2-ethanediol / 2,6-naphthalenedicarboxylic acid, polymer with 1,2-ethanediol | 24968-11-4 25853-85-4 | ○ | ○ | ○ | ○ | ○ | III | 3
2 | ２，６－ナフタレンジカルボン酸ジメチル・テレフタル酸ジメチル・エチレングリコール共重合体／ ２，６－ナフタレンジカルボン酸・テレフタル酸・エチレングリコール共重合体 | 2,6-naphthalenedicarboxylic acid, dimethyl ester polymer with dimethyl 1,4-benzenedicarboxylate and 1,2-ethanediol / 2,6-naphthalenedicarboxylic acid, polymer with 1,4-benzenedicarboxylate and 1,2-ethanediol | 26221-57-8 | ○ | ○ | ○ | ○ | ○ | III | 3 | テレフタル酸ジメチル（CAS登録番号120-61-6）又はテレフタル酸（CAS登録番号100-21-0）は酸成分に対しての50mol％以下。
3 | ２，６－ナフタレンジカルボン酸ジメチル・テレフタル酸ジメチル・エチレングリコール・１，４－シクロヘキサンジメタノール共重合体 | 2,6-naphthalenedicarboxylic acid, dimethyl ester polymer with dimethyl 1,4-benzenedicarboxylate, 1,2-ethanediol, 1,4-cyclohexanedimethanol | ー | ○ | ○ | ○ | ○ | ○ | II | 3 | テレフタル酸ジメチル（CAS登録番号120-61-6）は酸成分に対しての15mol％。 １，４－シクロヘキサンジメタノール（CAS登録番号105-08-8）はジオール成分に対して40mol%以下。
２８．ポリエチレンフラノエート（PEF)
No | 使用可能ポリマー | 英名 | CAS登録番号 | 使用可能食品 |  |  |  |  | 使用可能温度 Ⅰ. ～70℃ Ⅱ. ～100℃ Ⅲ. 101℃～ | 区分 | 特記事項
|  |  |  | 酸性 | 油性及び脂肪性 | 乳・ 乳製品 | 酒類 | その他
1 | ２，５－フランジカルボン酸・エチレングリコール共重合体 | 2,5-Furandicarboxylic acid,polymer with 1,2-ethanediol | 28728-19-0 | ○ | ○ | ○ | ○ | ○ | Ⅲ | 3 | 乳・乳製品の容器包装では、食品非接触層に限る。
２９．ポリシクロヘキシルジメチレンテレフタレート（PCT)
No | 使用可能ポリマー | 英名 | CAS登録番号 | 使用可能食品 |  |  |  |  | 使用可能温度 Ⅰ. ～70℃ Ⅱ. ～100℃ Ⅲ. 101℃～ | 区分 | 特記事項
|  |  |  | 酸性 | 油性及び脂肪性 | 乳・ 乳製品 | 酒類 | その他
1 | テレフタル酸ジメチル・１，４－シクロヘキサンジメタノール共重合体／ テレフタル酸・１，４－シクロヘキサンジメタノール共重合体 | 1,4-benzenedicarboxylic acid, dimethyl ester, polymer with 1,4-cyclohexanedimethanol / 1,4-benzenedicarboxylic acid, polymer with 1,4-cyclohexanedimethanol | 25135-20-0 25037-99-4 | 〇 | 〇 | ー | 〇 | 〇 | Ⅱ | 3 | 酒類はアルコール濃度25％以下。 アルコール濃度13%を越える場合、使用可能温度は70℃以下。
2 | テレフタル酸ジメチル・イソフタル酸ジメチル・１，４－シクロヘキサンジメタノール共重合体／ テレフタル酸・イソフタル酸・1，４－シクロヘキサンジメタノール共重合体 | 1,4-benzenedicarboxylic acid, dimethyl ester, polymer with 1,3-benzenedicarboxylic acid, dimethyl ester, 1,4-cyclohexanedimethanol / 1,4-benzenedicarboxylic acid, polymer with 1,3-benzenedicarboxylic acid, 1,4-cyclohexanedimethanol | 245106-28-9 26124-27-6 | 〇 | 〇 | ー | 〇 | 〇 | Ⅲ | 3 | 酒類はアルコール濃度15％以下。
3 | テレフタル酸ジメチル・１，４－シクロヘキシレンジメタノール・エチレングリコール共重合体／ テレフタル酸・１，４－シクロヘキシレンジメタノール・エチレングリコール共重合体 | 1,4-benzenedicarboxylic acid, dimethyl ester, polymer with 1,4-cyclohexanedimethanol, and ethylene glycol / 1,4-benzenedicarboxylic acid, polymer with 1,4-cyclohexanedimethanol, and ethylene glycol | 25640-14-6 25038-91-9 | 〇 | 〇 | ー | 〇 | 〇 | Ⅱ | 3 | １，４－シクロヘキサンジメタノール（CAS登録番号105-08-8）はジオール成分の50mol%以上。 酒類はアルコール濃度25％以下。 アルコール濃度13%を越える場合、使用可能温度は70℃以下。
4 | テレフタル酸ジメチル・１，４－シクロヘキシレンジメタノール・２，２，４，４－テトラメチルシクロブタン－１，３－ジオール共重合体 | Polymer of dimethyl terephthalate, 1,4-cyclohexanedimethanol, and 2,2,4,4-tetramethyl-1,3-cyclobutanediol | 261716-94-3 | 〇 | 〇 | ー | 〇 | 〇 | Ⅱ | 3 | ２，２，４，４－テトラメチルー１，３－シクロブタンジオール（CAS登録番号3010-96-6）はジオール成分に対して40mol%以下。 無水トリメット酸（CAS登録番号552-30-7）を分岐剤としてポリマー構成成分に対して0.5wt%以下で使用可能。
３０．ポリシクロへキシレンジメチレンナフタレート（PCN）
No | 使用可能ポリマー | 英名 | CAS登録番号 | 使用可能食品 |  |  |  |  | 使用可能温度 Ⅰ. ～70℃ Ⅱ. ～100℃ Ⅲ. 101℃～ | 区分 | 特記事項
|  |  |  | 酸性 | 油性及び脂肪性 | 乳・ 乳製品 | 酒類 | その他
1 | ２，６－ナフタレンジカルボン酸ジメチル・１，４－シクロヘキサンジメタノール・エチレングリコール・スピログリコール共重合体 | 2,6-Naphthalenedicarboxylic acid, 2,6-dimethyl ester, polymer with 1,4-cyclohexanedimethanol, 1,2-ethanediol, 2,2’-oxybis［ethanol］ and β,β,β’,β’-tetramethyl-2,4,8,10- tetraoxaspiro［5.5］undecane-3,9-diethanol | 2146168-28-5 | 〇 | 〇 | 〇 | 〇 | 〇 | Ⅲ | 3 | ジオール成分に対して１，４－シクロヘキサンジメタノール（CAS登録番号105-08-8）は45～55mol%、エチレングリコール（CAS登録番号107-21-1）は5～20mol%、スピログリコール（CAS登録番号1455-42-1）は30～40mol%。
３１．ポリトリメチレンテレフタレート（PTT）
No | 使用可能ポリマー | 英名 | CAS登録番号 | 使用可能食品 |  |  |  |  | 使用可能温度 Ⅰ. ～70℃ Ⅱ. ～100℃ Ⅲ. 101℃～ | 区分 | 特記事項
|  |  |  | 酸性 | 油性及び脂肪性 | 乳・ 乳製品 | 酒類 | その他
1 | テレフタル酸ジメチル・１，３－プロパンジオール共重合体／ テレフタル酸・１，３－プロパンジオール共重合体 | 1,4-benzenedicarboxylic acid, dimethyl ester, polymer with 1,3-propanediol / 1,4-benzenedicarboxylic acid, polymer with 1,3-propanediol | 36619-23-5 26590-75-0 | 〇 | 〇 | 〇 | 〇 | 〇 | Ⅱ | 3
３２．ポリブチレンテレフタレート（PBT)
No | 使用可能ポリマー | 英名 | CAS登録番号 | 使用可能食品 |  |  |  |  | 使用可能温度 Ⅰ. ～70℃ Ⅱ. ～100℃ Ⅲ. 101℃～ | 区分 | 特記事項
|  |  |  | 酸性 | 油性及び脂肪性 | 乳・ 乳製品 | 酒類 | その他
1 | テレフタル酸ジメチル・１，４－ブタンジオール共重合体／ テレフタル酸・１，４-ブタンジオール共重合体 | 1,4-Benzenedicarboxylic acid, polymer with 1,4-butanediol | 26062-94-2 24968-12-5 | ○ | ○ | ○ | ○ | ○ | Ⅲ | 1
2 | テレフタル酸ジメチル・イソフタル酸・１，４－ブタンジオール共重合体 | 1,3-Benzenedicarboxylic acid, polymer with 1,4-Benzenedicarboxylic acid, 1,4-dimethyl ester, and 1,4-butanediol | 36008-14-7 | ○ | ○ | ○ | ○ | ○ | Ⅲ | 1
3 | テレフタル酸ジメチル・１，４－ブタンジオール・α－ヒドロ－ω－ヒドロキシポリ（オキシブタン－１，４－ジイル）ブロック共重合体 | 1,4-Benzenedicarboxylic acid, dimethyl ester, polymer with 1,4-butanediol and, alpha, -hydro-, omega, -hydroxypoly(oxy-1,4-butanediyl) | 9078-71-1 | ○ | ○ | ○ | ○ | ○ | Ⅲ | 1 | ガラス転移温度、ボールプレッシャー温度等のいずれかが150℃以上。
4 | テレフタル酸ジメチル・イソフタル酸ジメチル・１，４－ブタンジオール・α－ヒドロ－ω－ヒドロキシポリ（オキシブタン－１，４－ジイル）ブロック共重合体 | 1,3-Benzenedicarboxylic acid, polymer with dimethyl 1,4-benzenedicarboxylate, 1,4-butanediol and .alpha.-hydro-.omega.-hydroxypoly(oxy-1,4-butanediyl) | 37282-15-8 | ○ | ○ | ○ | ○ | ○ | Ⅲ | 1 | ガラス転移温度、ボールプレッシャー温度等のいずれかが150℃以上。
３３．ポリブチレンナフタレート（PBN）
No | 使用可能ポリマー | 英名 | CAS登録番号 | 使用可能食品 |  |  |  |  | 使用可能温度 Ⅰ. ～70℃ Ⅱ. ～100℃ Ⅲ. 101℃～ | 区分 | 特記事項
|  |  |  | 酸性 | 油性及び脂肪性 | 乳・ 乳製品 | 酒類 | その他
1 | ２，６－ナフタレンジカルボン酸ジメチル・１，４－ブタンジオール共重合体／ ２，６－ナフタレンジカルボン酸・１，４－ブタンジオール共重合体 | 2,6-Naphthalendicarboxylic acid, dimethyl ester, polymer with 1,4-butanediol / 2,6-Naphthalendicarboxylic acid, polymer with 1,4-butanediol | 30424-90-9 28779-82-0 | ○ | ○ | ○ | ○ | ○ | III | 3
３４．ポリブチルサクシネート（PBS)
No | 使用可能ポリマー | 英名 | CAS登録番号 | 使用可能食品 |  |  |  |  | 使用可能温度 Ⅰ. ～70℃ Ⅱ. ～100℃ Ⅲ. 101℃～ | 区分 | 特記事項
|  |  |  | 酸性 | 油性及び脂肪性 | 乳・ 乳製品 | 酒類 | その他
1 | コハク酸・１，４－ブタンジオール共重合体 | Polybutylene succinate | 25777-14-4 | 〇 | 〇 | ー | ー | 〇 | Ⅱ | 3
2 | コハク酸・アジピン酸・１，４－ブタンジオール共重合体 | Polybutylene succinate adipate | 67423-06-7 | 〇 | 〇 | ー | ー | 〇 | Ⅰ | 3
3 | コハク酸・テレフタル酸・１，４－ブタンジオール共重合体 | Polybutylene succinate terephthalate | 144123-61-5 | 〇 | 〇 | ー | ー | 〇 | Ⅱ | 3
4 | コハク酸・２，５－フランジカルボン酸・１，４－ブタンジオール共重合体 | Polybutylene succinate furanoate | 1392804-03-3 | 〇 | 〇 | ー | ー | 〇 | Ⅱ | 3
３５．ポリ乳酸（PLA)
No | 使用可能ポリマー | 英名 | CAS登録番号 | 使用可能食品 |  |  |  |  | 使用可能温度 Ⅰ. ～70℃ Ⅱ. ～100℃ Ⅲ. 101℃～ | 区分 | 特記事項
|  |  |  | 酸性 | 油性及び脂肪性 | 乳・ 乳製品 | 酒類 | その他
1 | ラクチド単独重合体 | Polylactide | 9051-89-2 | ○ | ○ | ー | ○ | ○ | Ⅱ | 3 | D-乳酸（CAS登録番号10326-41-7）含有率が6%以下のもの。
2 | ラクチド単独重合体 | Polylactide | 9051-89-2 | ○ | ○ | ー | ○ | ○ | Ⅱ （40℃を超える場合にあっては、100℃以下で30分以内又は66℃以下で2時間以内の使用に限る。） | 3 | D-乳酸（CAS登録番号10326-41-7）含有率が6%を超え16％以下のもの。
３６．ポリヒドロキシ酪酸（PHB)
No | 使用可能ポリマー | 英名 | CAS登録番号 | 使用可能食品 |  |  |  |  | 使用可能温度 Ⅰ. ～70℃ Ⅱ. ～100℃ Ⅲ. 101℃～ | 区分 | 特記事項
|  |  |  | 酸性 | 油性及び脂肪性 | 乳・ 乳製品 | 酒類 | その他
1 | ３－ヒドロキシ酪酸・３－ヒドロキシヘキサン酸共重合体 | Poly[oxy(1-methyl-3-oxapropan-1,3-diyl)/oxy(3-oxa-1-propylpropan-1,3-diyl)] | 147398-31-0 198007-37-3 | ○ | ○ | ○ | ○ | ○ | Ⅱ | 3 | ３－ヒドロキシヘキサン酸（CAS登録番号10191-24-9）はポリマー構成成分に対して20mol％以下。 植物油脂を原料として微生物が産生したポリマーを含む。
３７．ポリグリコール酸（PGA)
No | 使用可能ポリマー | 英名 | CAS登録番号 | 使用可能食品 |  |  |  |  | 使用可能温度 Ⅰ. ～70℃ Ⅱ. ～100℃ Ⅲ. 101℃～ | 区分 | 特記事項
|  |  |  | 酸性 | 油性及び脂肪性 | 乳・ 乳製品 | 酒類 | その他
1 | グリコール酸単独重合体 | Poly(glycolic acid) | 26124-68-5 26009-03-0 | ○ | ○ | ○ | ○ | ○ | Ⅱ | 3 | PETに対し最大2.5wt%混合し使用する場合、又は、PET層もしくはPLA層で分離し食品に接触しないように使用する場合に限る。 PETに対し最大2.5wt%混合し使用する場合、酒類はアルコール濃度15%以下に限る。
2 | グリコール酸・イソフタル酸・トリメチロールプロパン共重合体 | Poly(glycolic acid-co-isophthalic acid-co-trimethylolpropane) | 26124-68-5 2231246-33-4 | ○ | ○ | ○ | ○ | ○ | Ⅱ | 3
３８．ポリ塩化ビニリデン（PVDC)
No | 使用可能ポリマー | 英名 | CAS登録番号 | 使用可能食品 |  |  |  |  | 使用可能温度 Ⅰ. ～70℃ Ⅱ. ～100℃ Ⅲ. 101℃～ | 区分 | 特記事項
|  |  |  | 酸性 | 油性及び脂肪性 | 乳・ 乳製品 | 酒類 | その他
1 | 塩化ビニリデン単独重合体 | Ethene, 1,1-dichloro-, homopolymer | 9002-85-1 | ○ | ○ | ○ | ○ | ○ | Ⅲ | 4
2 | 塩化ビニリデン・塩化ビニル共重合体 | Ethene, 1,1-dichloro-, polymer with chloroethene | 9011-06-7 | ○ | ○ | ○ | ○ | ○ | Ⅲ | 4
3 | 塩化ビニリデン・塩化ビニル・アクリロニトリル共重合体 | Vinyl chloride-Vinylidene chloride-Acrylonitrile copolymer | 28411-60-1 | ○ | ○ | ○ | ○ | ○ | Ⅲ | 4
4 | 塩化ビニリデン・塩化ビニル・アクリロニトリル・メタクリル酸メチル・アクリル酸・イタコン酸共重合体 | Polymer of 1,1-dichloroethene / vinyl chloride / acyrylonitrile / methyl methacrylate / acrylic acid / itaconic acid | 794518-22-2 | ○ | ○ | ○ | ○ | ○ | Ⅲ | 4
5 | 塩化ビニリデン・塩化ビニル・アクリル酸メチル共重合体 | 2-Propenoic acid, methyl ester, polymer with chloroethene and 1,1-dichloroethene | 28572-91-0 | 〇 | 〇 | ○ | 〇 | 〇 | II | 4
6 | 塩化ビニリデン・アクリロニトリル共重合体 | 2-Propenenitrile, polymer with 1,1-dichloroethene | 9010-76-8 | 〇 | 〇 | ○ | 〇 | 〇 | II | 4
7 | 塩化ビニリデン・アクリロニトリル・アクリル酸メチル共重合体 | Polymer of acrylonitrile / 1,1-dichloroethene / methyl acrylate | 24968-80-7 | ○ | ○ | ○ | ○ | ○ | Ⅲ | 4
8 | 塩化ビニリデン・アクリロニトリル・アクリル酸メチル・アクリル酸２－ヒドロキシエチル共重合体 | 2-Propenoic acid, 2-hydroxyethyl ester, polymer with 1,1-dichloroethene, methyl 2-propenoate and 2-propenenitrile | 245118-21-2 | 〇 | 〇 | ○ | 〇 | 〇 | II | 4
9 | 塩化ビニリデン・アクリロニトリル・アクリル酸メチル・アクリル酸ヒドロキシエチル・メタクリロニトリル共重合体 | Polymer of acrylonitrile / 1,1-dichloroethene / 2-hydroxyethyl acrylate / methyl acrylate / methacrylonitrile | 277747-97-4 | ○ | ○ | ○ | ○ | ○ | Ⅲ | 4
10 | 塩化ビニリデン・アクリロニトリル・アクリル酸メチル・アクリル酸ヒドロキシエチル・メタクリル酸メチル共重合体 | Polymer of 1,1-dichloethene / acrylonitrile / methyl methacrylate /2-propenoic acid, 2-hydroxyethyl ester /methyl acrylate | 794518-17-5 | ○ | ○ | ○ | ○ | ○ | Ⅲ | 4
11 | 塩化ビニリデン・アクリロニトリル・メタクリル酸メチル・アクリル酸ヒドロキシエチル・メタクリロニトリル・メタクリル酸共重合体 | Polymer of 1,1-dichloethene / acrylonitrile / methyl methacrylate /2-propenoic acid, 2-hydroxyethyl ester / methacrylonitrile / methacrylic acid | 794518-16-4 | ○ | ○ | ○ | ○ | ○ | Ⅲ | 4
12 | 塩化ビニリデン・アクリロニトリル・アクリル酸ブチル共重合体 | 2-Propenoic acid, butyl ester, polymer with 1,1-dichloroethene and 2-propenenitrile | 26300-99-2 | 〇 | 〇 | ○ | 〇 | 〇 | II | 4
13 | 塩化ビニリデン・アクリル酸メチル共重合体 | 2-Propenoic acid, methyl ester, polymer with 1,1-dichloroethene | 25038-72-6 | 〇 | 〇 | ○ | 〇 | 〇 | II | 4
14 | 塩化ビニリデン・アクリル酸メチル・アクリル酸ブチル共重合体 | 2-Propenoic acid, butyl ester, polymer with 1,1-dichloroethene and methyl 2-propenoate | 25988-90-3 | 〇 | 〇 | ○ | 〇 | 〇 | II | 4
15 | 塩化ビニリデン・メタクリロニトリル・メタクリル酸メチル共重合体 | 2-Propenoic acid, 2-methyl-, methyl ester, polymer with 1,1-dichloroethene and 2-methyl-2-propenenitrile | 32335-23-2 | 〇 | 〇 | ○ | 〇 | 〇 | II | 4
３９．ポリ塩化ビニル（PVC)
No | 使用可能ポリマー | 英名 | CAS登録番号 | 使用可能食品 |  |  |  |  | 使用可能温度 Ⅰ. ～70℃ Ⅱ. ～100℃ Ⅲ. 101℃～ | 区分 | 特記事項
|  |  |  | 酸性 | 油性及び脂肪性 | 乳・ 乳製品 | 酒類 | その他
1 | 塩化ビニル単独重合体 | Polyvinyl Chloride | 9002-86-2 | ○ | ○ | ○ | ○ | ○ | Ⅲ | 4
2 | 塩化ビニル単独重合体塩素化物 | Ethene, chloro-, homopolymer, chlorinated | 68648-82-8 | 〇 | ○ | ○ | 〇 | 〇 | Ⅲ | 4 | Cl含有量がポリマー構成成分に対して69wt%以下。
3 | 塩化ビニル・酢酸ビニル共重合体 | Acetic acid ethenyl ester, polymer with chloroethene | 9003-22-9 | 〇 | ○ | ○ | 〇 | 〇 | Ⅲ | 4
4 | 塩化ビニル・酢酸ビニル・フマル酸共重合体 | 2-Butenedioic acid, (E)-, polymer with chloroethene and ethenyl acetate | 32650-26-3 | 〇 | ○ | ○ | 〇 | 〇 | Ⅲ | 4
5 | 塩化ビニル・酢酸ビニル・２－ヒドロキシプロピルアクリレート共重合体 | 2-Propenoic acid, 2-hydroxypropyl ester, polymer with chloroethene and ethenyl acetate | 41618-91-1 | 〇 | ○ | ○ | 〇 | 〇 | Ⅲ | 4
6 | 塩化ビニル・エチレン共重合体 | Vinyl chloride-ethylene copolymer | 25037-78-9 | ○ | ○ | ○ | ○ | ○ | Ⅲ | 4
7 | 塩化ビニル・エチレン・酢酸ビニル共重合体 | Copolymer of ethylene,vinyl chloride and vinyl acetate | 25085-46-5 | ○ | ○ | ○ | ○ | ○ | Ⅲ | 4 | 塩化ビニル（CAS登録番号75-01-4）はポリマー構成成分に対して50 wt%以上。
8 | 塩化ビニル・アクリル酸ブチル共重合体 | 2-Propenoic acid, butyl ester, polymer with chloroethene | 25702-34-5 | 〇 | ○ | ○ | 〇 | 〇 | Ⅲ | 4
9 | 塩化ビニル・酢酸ビニル共重合体部分ケン化物 （塩化ビニル・酢酸ビニル・ビニルアルコール共重合体） | Partially hydrolyzed copolymer of vinyl chloride and vinyl acetate | 25086-48-0 | 〇 | ○ | ○ | 〇 | 〇 | Ⅲ | 4 | 塩化ビニル（CAS登録番号75-01-4）はポリマー構成成分に対して50 wt%以上。
４０．塩素化ポリエチレン
No | 使用可能ポリマー | 英名 | CAS登録番号 | 使用可能食品 |  |  |  |  | 使用可能温度 Ⅰ. ～70℃ Ⅱ. ～100℃ Ⅲ. 101℃～ | 区分 | 特記事項
|  |  |  | 酸性 | 油性及び脂肪性 | 乳・ 乳製品 | 酒類 | その他
1 | エチレン単独重合体の塩素化物 | Chlorinated ethylene homopolymer | 64754-90-1 | ○ | － | － | ○ | ○ | Ⅰ | 2 | 塩素含有量60%以下。
４１．塩素化ポリプロピレン
No | 使用可能ポリマー | 英名 | CAS登録番号 | 使用可能食品 |  |  |  |  | 使用可能温度 Ⅰ. ～70℃ Ⅱ. ～100℃ Ⅲ. 101℃～ | 区分 | 特記事項
|  |  |  | 酸性 | 油性及び脂肪性 | 乳・ 乳製品 | 酒類 | その他
1 | プロピレン単独重合体の塩素化物 | Chlorinated propylene homopolymer | 68442-33-1 | ○ | ○ | ー | ○ | ○ | Ⅰ | 2 | 塩素含有量56%以下。
４２．フッ素樹脂（FR）
No | 使用可能ポリマー | 英名 | CAS登録番号 | 使用可能食品 |  |  |  |  | 使用可能温度 Ⅰ. ～70℃ Ⅱ. ～100℃ Ⅲ. 101℃～ | 区分 | 特記事項
|  |  |  | 酸性 | 油性及び脂肪性 | 乳・ 乳製品 | 酒類 | その他
1 | テトラフルオロエチレン単独重合体（PTFE） | Ethene, tetrafluoro-, homopolymer | 9002-84-0 | ○ | ○ | ○ | ○ | ○ | Ⅲ | 1
2 | テトラフルオロエチレン・ヘキサフルオロプロピレン共重合体（FEP） | 1-Propene, 1,1,2,3,3,3-hexafluoro-, polymer with tetrafluoroethene | 25067-11-2 | ○ | ○ | ○ | ○ | ○ | Ⅲ | 1
3 | １，１，２，２－テトラフルオロエテン・３，３，４，４，５，５，６，６，６－ノナフルオロー１－ヘキセン共重合体 | 1-hexene,3,3,4,4,5,5,6,6,6-nonafluoro-, polymer with 1,1,2,2-tetrafluoroethene | 82606-24-4 | ○ | ○ | ○ | ○ | ○ | Ⅲ | 1
4 | テトラフルオロエチレン・パーフルオロメチルビニルエーテル共重合体（MFA） | Ethene, 1,1,2,2-tetrafluoro-, polymer with 1,1,2-trifluoro-2-(trifluoromethoxy)ethene | 26425-79-6 | ○ | ○ | ○ | ○ | ○ | Ⅲ | 1
5 | テトラフルオロエチレン・パーフルオロメチルビニルエーテル・パーフルオロプロピルビニルエーテル共重合体 | Propane, 1,1,1,2,2,3,3-heptafluoro-3-[(1,2,2-trifluoroethenyl)oxy]-, polymer with 1,1,2,2-tetrafluoroethene and 1,1,2-trifluoro-2-(trifluoromethoxy)ethane | 165178-32-5 | ○ | ○ | ○ | ○ | ○ | Ⅲ | 1
6 | テトラフルオロエチレン・パーフルオロエチルビニルエーテル 共重合体（TFE/C2VE） | Pentafluoroethyl trifluorovinyl ether, polymer with tetrafluoroethylene | 31784-04-0 | ○ | ○ | ○ | ○ | ○ | Ⅲ | 1
7 | テトラフルオロエチレン・パーフルオロエチルビニルエーテル・ヘキサフルオロプロペン共重合体（TFE/HFP/C2VE） | Copolymer of hexafluoropropylene, tetrafluoroethene and perfluoroethyl vinyl ether | 63654-40-0 | ○ | ○ | ○ | ○ | ○ | Ⅲ | 1
8 | テトラフルオロエチレン・パーフルオロプロピルビニルエーテル共重合体（PFA） | Propane, 1,1,1,2,2,3,3-heptafluoro-3-[(trifluoroethenyl)oxy]-, polymer with tetrafluoroethene | 26655-00-5 | ○ | ○ | ○ | ○ | ○ | Ⅲ | 1
9 | テトラフルオロエチレン・パーフルオロプロピルビニルエーテル・５－ノルボルネン－２，３－ジカルボン酸無水物共重合体（PFA） | Copolymer of perfluoroethene, 1,1,2-trifluoro-2-(1,1,2,2,3,3,3-heptafluoropropoxy) ethane, and 5-norbornene-2,3-dicarboxylic anhydride | 885121-25-5 | ○ | ○ | ○ | ○ | ○ | Ⅲ | 1
10 | テトラフルオロエチレン・エチレン共重合体（ETFE） | Ethene,polymer with 1,1,2,2-tetrafluoroethene | 25038-71-5 | ○ | ○ | ○ | ○ | ○ | Ⅲ | 1
11 | エテン・３，３，４，４，５，５，６，６，６－ノナフルオロヘキサ－１－エン・ペルフルオロエテン共重合体（ETFE） | 1-Hexene, 3,3,4,4,5,5,6,6,6-nonafluoro-, polymer with ethene and 1,1,2,2-tetrafluoroethene | 68258-85-5 | ○ | ○ | ○ | ○ | ○ | Ⅲ | 1
12 | エテン・ペルフルオロエテン・３，３，４，４，４－ペンタフルオロブテン・３，４－ジヒドロ－３－メチレン－２，５－フランジオン共重合体（ETFE） | 3,3,4,4,4-pentafluoro butene, polymer with 3,4-Dihydro-3-methylene-2,5-furandione, ethene , and 1,1,2,2-tetrafluoroethene | 583827-65-0 | ○ | ○ | ○ | ○ | ○ | Ⅲ | 1
13 | エテン・ペルフルオロエテン・ヘキサフルオロプロペン・３，３，４，４，５，５，６，６，６－ノナフルオロヘキサ－１－エン・３，４－ジヒドロ－３－メチレン－２，５－フランジオン共重合体 | Hexafluoropropene, polymer with 3,3,4,4,5,5,6,6,6-nonafluorohex-1-en, 3,4-Dihydro-3-methylene-2,5-furandione, ethene and 1,1,2,2-tetrafluoroethene | 676617-51-9 | ○ | ○ | ○ | ○ | ○ | Ⅲ | 1
14 | テトラフルオロエチレン・スルホニルビニルエーテルパーフルオルレート共重合体 | Ethene, 1,1,2,2-tetrafluoro-, polymer with 1,1,2,2-tetrafluoro-2-((1,2,2-trifluoroethenyl)oxy)ethanesulfonyl fluoride (The polymer is hydrolyzed and may optionally be further neutralized to its ammonium salt.) | 111173-25-2 | ○ | ○ | ー | ○ | ○ | Ⅲ | 1 | 加水分解及びアンモニウム塩中和物を含む。
15 | フッ化ビニリデン単独重合体（PVDF） | Ethene, 1,1-difluoro-, homopolymer | 24937-79-9 | ○ | ○ | ○ | ○ | ○ | Ⅲ | 1
16 | フッ化ビニリデン・テトラフルオロエチレン共重合体（VDF/TFE） | Ethene, 1,1,2,2-tetrafluoro-, polymer with 1,1-difluoroethene | 25684-76-8 | ○ | ○ | ○ | ○ | ○ | Ⅲ | 1
17 | フッ化ビニリデン・ヘキサフルオロプロピレン共重合体（VDF/HFP） | 1-Propene, 1,1,2,3,3,3-hexafluoro-, polymer with 1,1-difluoroethene | 9011-17-0 | ○ | ○ | ○ | ○ | ○ | Ⅲ | 1
18 | フッ化ビニリデン・クロロトリフルオロエチレン共重合体（VDF/CTFE） | Chlorotrifluoroethene polymer with 1,1-difluoroethene | 9010-75-7 | ○ | ○ | ○ | ○ | ○ | Ⅲ | 1
19 | フッ化ビニル単独重合体（PVF） | Ethene, fluoro-, homopolymer | 24981-14-4 | ○ | ○ | ー | ○ | ○ | Ⅰ | 1
20 | クロロトリフルオロエチレン単独重合体（PCTFE） | Chlorotrifluoroethene- homopolymer | 9002-83-9 | ○ | ○ | ○ | ○ | ○ | Ⅲ | 1
21 | クロロトリフルオロエチレン・テトラフルオロエチレン共重合体（CTFE/TFE） | Ethene, chlorotrifluoro-, polymer with tetrafluoroethene | 25038-89-5 | ○ | ○ | ○ | ○ | ○ | Ⅲ | 1
22 | クロロトリフルオロエチレン・フッ化ビニリデン・テトラフルオロエチレン共重合体（CTFE/VDF/TFE） | Ethene, 1,1-difluoro-, polymer with chlorotrifluoroethene and tetrafluoroethene | 30421-59-1 | ○ | ○ | ○ | ○ | ○ | Ⅲ | 1
23 | クロロトリフルオロエチレン・エチレン共重合体（CTFE/E） | Ethene, 1-chloro-1,2,2-trifluoro-, polymer with ethene | 25101-45-5 | ○ | ○ | ○ | ○ | ○ | Ⅲ | 1
４３．ポリアセタール（POM)
No | 使用可能ポリマー | 英名 | CAS登録番号 | 使用可能食品 |  |  |  |  | 使用可能温度 Ⅰ. ～70℃ Ⅱ. ～100℃ Ⅲ. 101℃～ | 区分 | 特記事項
|  |  |  | 酸性 | 油性及び脂肪性 | 乳・ 乳製品 | 酒類 | その他
1 | ホルムアルデヒド単独重合体 | Formaldehyde homopolymer (Polyoxymethylene homopolymer) | 9002-81-7 25231-38-3 30525-89-4 | ○ | ○ | ○ | ○ | ○ | Ⅱ | 1
2 | 1，３，５－トリオキサン・エチレンオキサイド共重合体 | 1,3,5-Trioxane, polymer with oxirane | 24969-25-3 | ○ | ○ | ○ | ○ | ○ | Ⅱ | 1 | エチレンオキサイド（CAS登録番号75-21-8）はポリマー構成成分に対して６wt%以下。
3 | 1，３，５－トリオキサン・1，３－ジオキソラン共重合体 | 1,3,5-Trioxane, polymer with 1,3-dioxolane | 24969-26-4 | ○ | ○ | ○ | ○ | ○ | Ⅱ | 1 | 1，３－ジオキソラン（CAS登録番号646-06-0）はポリマー構成成分に対して６wt%以下。
4 | 1，３，５－トリオキサン・1，３－ジオキソラン・１，４－ブタンジオールジグリシジルエーテル共重合体 | 1,3,5-Trioxane, polymer with 2,2'-[1,4-butanediylbis(oxymethylene)]bis[oxirane] and 1,3-dioxolane | 41258-95-1 | ○ | ○ | ○ | ○ | ○ | Ⅱ | 1 | 1，３－ジオキソラン（CAS登録番号646-06-0）及び１，４－ブタンジオールジグリシジルエーテル（CAS登録番号2425-79-8）はポリマー構成成分に対して合計で６wt%以下。
5 | 1，３，５－トリオキサン・ブタンジオールホルマール共重合体 | 1,3-Dioxepane, polymer with 1,3,5-trioxane | 25214-85-1 | ○ | ○ | ○ | ○ | ○ | Ⅱ | 1 | ブタンジオールホルマール（CAS登録番号505-65-7）はポリマー構成成分に対して６wt%以下。
４４．ポリエーテルエーテルケトン（PEEK)
No | 使用可能ポリマー | 英名 | CAS登録番号 | 使用可能食品 |  |  |  |  | 使用可能温度 Ⅰ. ～70℃ Ⅱ. ～100℃ Ⅲ. 101℃～ | 区分 | 特記事項
|  |  |  | 酸性 | 油性及び脂肪性 | 乳・ 乳製品 | 酒類 | その他
1 | ４，４'－ジフルオロベンゾフェノン・ハイドロキノン共重合体 | Methanone, bis(4-fluorophenyl)-, polymer with 1,4-benzenediol | 29658-26-2 31694-16-3 | ○ | ○ | ○ | ○ | ○ | Ⅲ | 1
４５．ポリエーテルケトン（PEK)
No | 使用可能ポリマー | 英名 | CAS登録番号 | 使用可能食品 |  |  |  |  | 使用可能温度 Ⅰ. ～70℃ Ⅱ. ～100℃ Ⅲ. 101℃～ | 区分 | 特記事項
|  |  |  | 酸性 | 油性及び脂肪性 | 乳・ 乳製品 | 酒類 | その他
1 | ４，４'－ジフルオロベンゾフェノン・４，４'－ジヒドロキシベンゾフェノン共重合体 | Methanone, bis(4-fluorophenyl)-, polymer with bis(4-hydroxyphenyl)methanone | 27380-27-4 75467-54-8 | ○ | ○ | ○ | ○ | ー | Ⅲ （酒類のみⅡ） | 1
４６．ヒドロキシ安息香酸ポリエステル（HBP)
No | 使用可能ポリマー | 英名 | CAS登録番号 | 使用可能食品 |  |  |  |  | 使用可能温度 Ⅰ. ～70℃ Ⅱ. ～100℃ Ⅲ. 101℃～ | 区分 | 特記事項
|  |  |  | 酸性 | 油性及び脂肪性 | 乳・ 乳製品 | 酒類 | その他
1 | ４，４’－ジヒドロキシビフェニル・４－ヒドロキシ安息香酸・テレフタル酸・イソフタル酸共重合体 | 1,3-Benzenedicarboxylic acid, polymer with 1,4-benzenedicarboxylic acid, [1,1'-biphenyl]-4,4'-diol and 4-hydroxybenzoic acid | 60088-52-0 | ○ | ○ | ○ | ○ | ○ | Ⅲ | 1
2 | ４，４’-ビフェニルジオール・ヒドロキノン・p-ヒドロキシ安息香酸・２，６-ナフタレンカルボン酸・テレフタル酸重縮合物 | A copolymer of hydroquinone, terephthalic acid, 2,6-naphthalenedicarboxylic acid, 4- hydroxybenzoic acid, and optionally 4,4'-biphenol | 126710-21-2 | 〇 | 〇 | 〇 | 〇 | 〇 | Ⅲ | 1
3 | ４，４’－ジヒドロキシ－ジ－フェニル・４－ヒドロキシ安息香酸・ヒドロキシナフトエ酸・４’－ヒドロキシアセトアニリド・テレフタル酸重縮合物 | 1,4-Benzenedicarboxylic acid polymer with [1,1'-biphenyl]-4,4'-diol, 4-hydroxy benzoic acid, 6-hydroxy-2-naphthalenecarboxylic acid and N-(4-hydroxyphenyl)acetamide | 147310-94-9 | 〇 | 〇 | 〇 | 〇 | 〇 | Ⅱ | 1 | 少なくとも55mol％のポリマー単位が6-ヒドロキシ-2-ナフトエ酸及び4-ヒドロキシ安息香酸との組み合わせで構成され、ポリマー単位の25mol％以下が4,4‘-ビフェノール、N-(4-ヒドロキシフェニル)アセトアミド及びテレフタル酸で構成される。
4 | ４，４’－ジヒドロキシ－ジ－フェニル・４－ヒドロキシ安息香酸・ヒドロキシナフトエ酸・テレフタル酸重縮合物 | 1,4-Benzenedicarboxylic acid polymer with [1,1'-biphenyl]-4,4'-diol, 4-hydroxybenzoic acid and 6-hydroxy-2-naphthalenecarboxylic acid | 122122-87-6 | 〇 | 〇 | 〇 | 〇 | 〇 | Ⅱ | 1 | 少なくとも55mol％のポリマー単位が6-ヒドロキシ-2-ナフトエ酸及び4-ヒドロキシ安息香酸との組み合わせで構成され、ポリマー単位の25mol％以下が4,4‘-ビフェノール、及びテレフタル酸で構成される。
5 | ｐ－ヒドロキシ安息香酸・６－ヒドロキシ－２－ナフトエ酸重縮合物 | Polymer(p-hydroxybenzoic acid/6-hydroxy-2-naphthoic acid) | 81843-52-9 | 〇 | 〇 | 〇 | 〇 | 〇 | Ⅱ | 1
４７．ポリアミドイミド（PAI)
No | 使用可能ポリマー | 英名 | CAS登録番号 | 使用可能食品 |  |  |  |  | 使用可能温度 Ⅰ. ～70℃ Ⅱ. ～100℃ Ⅲ. 101℃～ | 区分 | 特記事項
|  |  |  | 酸性 | 油性及び脂肪性 | 乳・ 乳製品 | 酒類 | その他
1 | 無水トリメリット酸クロライド・４，４’－メチレンビスベンゼンアミン共重合体 | Polymer of 4,4’-methylenebis[benzenamine] and 1,3-dihydro-1,3-dioxo-5-isobenzofurancarbonyl chloride | 31957-38-7 | ○ | ○ | ○ | ○ | ○ | Ⅲ | 1
2 | 無水トリメリット酸・４，４’－ジフェニルメタンジイソシアネート共重合体 | 5-Isobenzofurancarboxylic acid, 1,3-dihydro-1,3-dioxo-, polymer with 1,1'-methylenebis[4-isocyanatobenzene] | 25053-57-0 | ○ | ○ | ー | ○ | ○ | Ⅲ | 1
４８．ポリフェニレンエーテル（PPE)
No | 使用可能ポリマー | 英名 | CAS登録番号 | 使用可能食品 |  |  |  |  | 使用可能温度 Ⅰ. ～70℃ Ⅱ. ～100℃ Ⅲ. 101℃～ | 区分 | 特記事項
|  |  |  | 酸性 | 油性及び脂肪性 | 乳・ 乳製品 | 酒類 | その他
1 | ２，６－ジメチルフェノール単独重合体 | Phenol, 2,6-dimethyl-, homopolymer | 25134-01-4 | ○ | ○ | ○ | ○ | ○ | Ⅲ | 1
2 | ２，６－ジメチルフェノール・２，３，６－トリメチルフェノール共重合体 | Copolymer of 2,6-xylenol and 2,3,6-trimethylphenol | 58295-79-7 | ○ | ○ | ○ | ○ | ○ | Ⅲ | 1
４９．ポリフェニレンサルフェイト（PPS)
No | 使用可能ポリマー | 英名 | CAS登録番号 | 使用可能食品 |  |  |  |  | 使用可能温度 Ⅰ. ～70℃ Ⅱ. ～100℃ Ⅲ. 101℃～ | 区分 | 特記事項
|  |  |  | 酸性 | 油性及び脂肪性 | 乳・ 乳製品 | 酒類 | その他
1 | １，４－ジクロロベンゼン・硫化ナトリウム共重合体 | Benzene, 1,4-dichloro-, polymer with sodium sulfide (Na2S) | 26125-40-6 25212-74-2 | ○ | ○ | ○ | ○ | ○ | Ⅲ | 1 | 酸素存在下の熱架橋反応生成物（酸化架橋型PPS樹脂）を含む。
2 | １，４－ジクロロベンゼン・１，２，４－トリクロロベンゼン・硫化ナトリウム共重合体 | Benzene, trichloro-, polymer with 1,4-dichlorobenzene and sodium sulfide (Na2S) | 72276-00-7 | ○ | ○ | ○ | ○ | ○ | Ⅲ | 1
3 | １，４－ジヨードベンゼン・硫黄共重合体 | Benzene, 1,4-diiodo-, polymer with sulfur | 25212-74-2 | ○ | ○ | ○ | ○ | ○ | Ⅲ | 1
５０．ポリカーボネート（PC)
No | 使用可能ポリマー | 英名 | CAS登録番号 | 使用可能食品 |  |  |  |  | 使用可能温度 Ⅰ. ～70℃ Ⅱ. ～100℃ Ⅲ. 101℃～ | 区分 | 特記事項
|  |  |  | 酸性 | 油性及び脂肪性 | 乳・ 乳製品 | 酒類 | その他
1 | ２，２－ビス（４－ヒドロキシフェニル）プロパン・塩化カルボニル共重合体 | Carbonic dichloride, polymer with 4,4'-(1-methylethylidene)bis[phenol] | 25971-63-5 103598-77-2 111211-39-3 24936-68-3 | ○ | ○ | ○ | ○ | ○ | Ⅲ | 1 | ４-tert-ブチルフェノール（CAS登録番号98-54-4）又はp-クミルフェノール（CAS登録番号599-64-4）で末端封止されたものを含む。
2 | ２，２－ビス（４－ヒドロキシフェニル）プロパン・ジフェニルカーボネート共重合体 | Carbonic acid, diphenyl ester, polymer with 4,4'-(1-methylethylidene)bisphenol | 25929-04-8 24936-68-3 | ○ | ○ | ○ | ○ | ○ | Ⅲ | 1
3 | ２，２－ビス（４－ヒドロキシフェニル）プロパン・塩化カルボニル・セバシン酸共重合体 | Sebacic acid , polymers with bisphenol A, carbonic dichloride and 4-(1-methyl-1-phenylethyl)phenol | 137397-37-6 | ○ | ○ | ○ | ○ | ○ | Ⅲ | 1 | ｐ－クミルフェノール（CAS登録番号599-64-4）により末端封止されたものを含む。
4 | ２，２－ビス（４－ヒドロキシフェニル）プロパン・塩化カルボニル・４，４’－シクロヘキサン－１，１－ジイルビス（２－メチルフェノール）共重合体 | Carbonic dichloride, polymer with 4,4'-cyclohexylidenebis[2-methylphenol] and 4,4'-(1- methylethylidene)bis[phenol], bis[4-(1-methyl-1-phenylethyl)phenyl] ester | 411234-34-9 | ○ | ○ | ○ | ○ | ○ | Ⅱ | 1 | ｐ－クミルフェノール（CAS登録番号599-64-4）により末端封止されたものを含む。
5 | ２，２－ビス（４－ヒドロキシフェニル）プロパン・塩化カルボニル・３，３－ビス（４－ヒドロキシフェニル）－２－フェニルイソインドリン－１－オン共重合体 | Carbonic dichloride, polymer with 2,3-dihydro-3,3-bis(4-hydroxyphenyl)-2-phenyl-1-H-isoindol-1-one and 4,4’-(1-methylethylidene)bis[phenol], bis[4-(1-methyl-1-phenylethyl)phenyl] ester | 503834-43-3 | ○ | ○ | ○ | ○ | ○ | Ⅲ | 1 | ｐ－クミルフェノール（CAS登録番号599-64-4）により末端封止されたものを含む。
6 | ２，２－ビス（４－ヒドロキシフェニル）プロパン・塩化カルボニル・α－ジメチル－３－（４’－ヒドロキシ－３’－メトキシフェニル）プロピルシリルオキシ－ω－３－ジメチル－３－（４’－ヒドロキシ－３’－メトキシフェニル）プロピルシリルポリジメチルシロキサン共重合体 | Siloxanes and silicones, di-methyl, 3-(4-hydroxy-3-methoxy-3-methoxyphenyl)propyl group-terminated, polymers with bisphenol A, carbonic dichloride and 4-(1-methyl-1-phenylethyl)phenol | 202483-49-6 | ○ | ○ | ○ | ○ | ○ | Ⅱ | 1 | ｐ－クミルフェノール（CAS登録番号599-64-4）により末端封止されたものを含む。 シロキサン変成部分の割合は22 wt%以下。 α－ジメチル－３－（４’－ヒドロキシ－３’－メトキシフェニル）プロピルシリルオキシ－ω－３－ジメチル－３－（４’－ヒドロキシ－３’－メトキシフェニル）プロピルシリルポリジメチルシロキサン（CAS登録番号156065-00-8）C24H38Si2O5(SiOC2H6)n は 26≦ n ＜50。
５１．ポリエステルカーボネート（PPC)
No | 使用可能ポリマー | 英名 | CAS登録番号 | 使用可能食品 |  |  |  |  | 使用可能温度 Ⅰ. ～70℃ Ⅱ. ～100℃ Ⅲ. 101℃～ | 区分 | 特記事項
|  |  |  | 酸性 | 油性及び脂肪性 | 乳・ 乳製品 | 酒類 | その他
1 | ２，２－ビス（４－ヒドロキシフェニル）プロパン・塩化カルボニル・テレフタル酸クロライド・イソフタル酸クロライド共重合体 | 1,3-Benzenedicarbonyl dichloride, polymer with 1,4-benzenedicarbonyl dichloride, carbonic dichloride and 4,4-(1-methylethylidene)bisphenol | 71519-80-7 114096-64-9 | ○ | ○ | ○ | ○ | ○ | Ⅲ | 1 | ｐ－クミルフェノール（CAS登録番号599-64-4）により末端封止されたものを含む。 ２，２－ビス（４－ヒドロキシフェニル）プロパン（CAS登録番号80-05-7）及びテレフタル酸クロライド（CAS登録番号100-20-9）又はイソフタル酸クロライド（CAS登録番号99-63-8）のエステル（以下、エステル）はポリマー構成成分全体に対して45～85mol%、エステルを構成する酸成分に対して、テレフタル酸クロライドは55mol%以上。
2 | ２，２－ビス（４－ヒドロキシフェニル）プロパン・塩化カルボニル・テレフタル酸クロライド・イソフタル酸クロライド・レソルシノール共重合体 | 1,3-Benzenedicarbonyl dichloride, polymer with 1,4-benzenedicarbonyl dichloride, 1,3-benzenediol, carbonic dichloride and 4,4'-(1-methylethylidene)bisphenol, 4-(1-methyl-1-phenylethyl)phenyl ester | 235420-85-6 | ○ | ○ | ○ | ○ | ○ | Ⅱ | 1 | ｐ－クミルフェノール（CAS登録番号599-64-4）により末端封止されたものを含む。
５２．ポリアリレート（PAR)
No | 使用可能ポリマー | 英名 | CAS登録番号 | 使用可能食品 |  |  |  |  | 使用可能温度 Ⅰ. ～70℃ Ⅱ. ～100℃ Ⅲ. 101℃～ | 区分 | 特記事項
|  |  |  | 酸性 | 油性及び脂肪性 | 乳・ 乳製品 | 酒類 | その他
1 | ２，２－ビス（４－ヒドロキシフェニル）プロパン・テレフタル酸クロライド・イソフタル酸クロライド共重合体 | 1,3-Benzenedicarbonyl dichloride, polymer with 1,4-benzenedicarbonyl dichloride and 4,4'-(1-methylethylidene)bis[phenol] | 26590-50-1 25639-68-3 | ○ | ○ | ○ | ○ | ○ | Ⅲ | 1 | 酸成分に対してテレフタル酸クロライド50mol%、イソフタル酸クロライド50mol%。
５３．ポリエーテルイミド（PEI)
No | 使用可能ポリマー | 英名 | CAS登録番号 | 使用可能食品 |  |  |  |  | 使用可能温度 Ⅰ. ～70℃ Ⅱ. ～100℃ Ⅲ. 101℃～ | 区分 | 特記事項
|  |  |  | 酸性 | 油性及び脂肪性 | 乳・ 乳製品 | 酒類 | その他
1 | ２，２－ビス（４－ヒドロキシフェニル）プロパン・無水フタル酸・１，３－ベンゼンジアミン共重合体 | 1,3-Isobenzofurandione, 5,5'-[(1-methylethylidene)bis(4,1-phenyleneoxy)]bis-, polymer with 1,3-benzenediamine | 61128-46-9 | ○ | ○ | ○ | ○ | ○ | Ⅲ | 1
2 | ２，２－ビス（４－ヒドロキシフェニル）プロパン・４－クロロ無水フタル酸・３－クロロ無水フタル酸・１，３－ベンゼンジアミン共重合体 | 1,3-Isobenzofurandione, 5,5'-[(1-methylethylidene)bis(4,1-phenyleneoxy)]bis-, polymer with 1,3-benzenediamine | 536741-00-1 | ○ | ○ | ○ | ○ | ○ | Ⅲ | 1
3 | ２，２－ビス（４－ヒドロキシフェニル）プロパン・無水フタル酸・４，４’－スルホニルビスベンゼンアミン共重合体 | 1,3-Isobenzofurandione, 5,5 -[(1-Methylethylidene)Bis(4,1-Phenyleneoxy)]Bis-, polymer with 4,4 –Sulfonyldianiline | 77699-82-2 | ○ | ○ | ○ | ○ | ○ | Ⅲ | 1
５４．ポリイミド（PI)
No | 使用可能ポリマー | 英名 | CAS登録番号 | 使用可能食品 |  |  |  |  | 使用可能温度 Ⅰ. ～70℃ Ⅱ. ～100℃ Ⅲ. 101℃～ | 区分 | 特記事項
|  |  |  | 酸性 | 油性及び脂肪性 | 乳・ 乳製品 | 酒類 | その他
1 | 4,4’-ジアミノジフェニルエーテル・無水ピロメリット酸共重合体 | 4,4'-Diaminodiphenyl ether-Pyromellitic anhydride polycondensate | 25038-81-7 | ○ | ○ | ○ | ○ | ○ | Ⅲ | 1
５５．ポリサルホン（PSU)
No | 使用可能ポリマー | 英名 | CAS登録番号 | 使用可能食品 |  |  |  |  | 使用可能温度 Ⅰ. ～70℃ Ⅱ. ～100℃ Ⅲ. 101℃～ | 区分 | 特記事項
|  |  |  | 酸性 | 油性及び脂肪性 | 乳・ 乳製品 | 酒類 | その他
1 | ４，４’－ジクロロジフェニルサルホン・２，２－ビス（４－ヒドロキシフェニルプロパン）共重合体 | Phenol, 4,4'-(1-methylethylidene)bis-, polymer with 1,1'-sulfonylbis[4-chlorobenzene] | 25154-01-2 | ○ | ○ | ○ | ○ | ○ | Ⅲ | 1
５６．ポリエーテルサルホン（PESU)
No | 使用可能ポリマー | 英名 | CAS登録番号 | 使用可能食品 |  |  |  |  | 使用可能温度 Ⅰ. ～70℃ Ⅱ. ～100℃ Ⅲ. 101℃～ | 区分 | 特記事項
|  |  |  | 酸性 | 油性及び脂肪性 | 乳・ 乳製品 | 酒類 | その他
1 | ４，４’－ジクロロジフェニルサルホン・４，４’－ジヒドロキシジフェニルサルホン共重合体 | Phenol, 4,4'-sulfonylbis-, polymer with 1,1'-sulfonylbis[4-chlorobenzene] | 25608-63-3 25667-42-9 | ○ | ○ | ○ | ○ | ○ | Ⅲ | 1
５７．ポリフェニルサルホン（PPSU)
No | 使用可能ポリマー | 英名 | CAS登録番号 | 使用可能食品 |  |  |  |  | 使用可能温度 Ⅰ. ～70℃ Ⅱ. ～100℃ Ⅲ. 101℃～ | 区分 | 特記事項
|  |  |  | 酸性 | 油性及び脂肪性 | 乳・ 乳製品 | 酒類 | その他
1 | ４，４’－ジクロロジフェニルサルホン・４，４’－ジヒドロキシビフェニル共重合体 | [1,1'-Biphenyl]-4,4'-diol, polymer with 1,1'-sulfonylbis[4-chlorobenzene] | 25608-64-4 25839-81-0 | ○ | ○ | ○ | ○ | ○ | Ⅲ | 1
５８．熱可塑性ポリウレタン（TPU)
No | 使用可能ポリマー | 英名 | CAS登録番号 | 使用可能食品 |  |  |  |  | 使用可能温度 Ⅰ. ～70℃ Ⅱ. ～100℃ Ⅲ. 101℃～ | 区分 | 特記事項
|  |  |  | 酸性 | 油性及び脂肪性 | 乳・ 乳製品 | 酒類 | その他
1 | 下記のジイソシアネート及び下記のモノマーからなるポリエステルポリオールの共重合体 |  |  | 〇 | 〇 | 〇 | 〇 | 〇 | Ⅱ | 3
| （ａ）ジイソシアネート | diisocyanate
| １）ジフェニルメタンジイソシアネート | Benzene, 1,1'-methylenebis(isocyanato- | 26447-40-5
| １－１）４，４’－ジフェニルメタンジイソシアネート | 4,4'-Diphenyl methane diisocyanate | 101-68-8
| １－２）２，４’－ジフェニルメタンジイソシアネート | 2,4'-Diphenyl methane diisocyanate | 5873-54-1
| １－３）２，２’－ジフェニルメタンジイソシアネート | 2,2'-Diphenyl methane diisocyanate | 2536-05-2
| ２）トルエンジイソシアネート | Toluene Diisocyanate | 26471-62-5
| ２－１）２，４－トルエンジイソシアネート | 2,4-Toluene diisocyanate | 584-84-9
| ２－２）２，６－トルエンジイソシアネート | 2,６-Toluene diisocyanate | 91-08-7
| ３）ジシクロヘキシルメタンジイソシアネート | Bis(4-isocyanatocyclohexan-1-yl)methane | 5124-30-1
| ４）ヘキサメチレンジイソシアネート | 1,6-Diisocyanatohexane | 822-06-0
（ｂ）下記のモノマーから成るポリエステルポリオール
| １）アジピン酸 | Adipic acid | 124-04-9
| ２）無水フタル酸 | Phthalic acid anhydride | 85-44-9
| ３）無水コハク酸 | Succinic anhydride | 108-30-5
| ４）セバシン酸 | Sebacic acid | 111-20-6
| ５）エチレングリコール | Ethylene glycol | 107-21-1
| ６）１，４－ブタンジオール | 1,4-Butanediol | 110-63-4
| ７）ジエチレングリコール | 2,2'-Dihydroxyethyl ether | 111-46-6
| ８）１，５－ペンタンジオール | Pentane-1,5-diol | 111-29-5
| ９）１，９－ノナンジオール | Nonane-1,9-diol | 3937-56-2
| １０）１，３－プロパンジオール | Propane-1,3-diol | 504-63-2
| １１）１，２－プロパンジオール | Propane-1,2-diol | 57-55-6
| １２）１，６－ヘキサンジオール （アルカン（Ｃ＝５～２２）ジオール） | 1,6-Hexanediol | 629-11-8
| １３）２－メチル－１，３－プロパンジオール | 2-methyl-1,3-Propanediol | 2163-42-0
| １４）３－メチル－１，５－ペンタンジオール | 3-methyl-1,5-pentanediol | 4457-71-0
| １５）ビス（ヒドロキシエトキシ）ベンゼン（ＢＨＥＢ） ハイドロキノンジエタノールエーテル（ＨＱＥＥ） | 1,4-Di(2-hydroxyethoxy)benzene | 104-38-1
2 | 下記のジイソシアネート及び下記のモノマーからなるポリエーテルポリオールの共重合体 |  |  | 〇 | 〇 | 〇 | 〇 | 〇 | Ⅱ | 3
| （a）ジイソシアネート | diisocyanate
| １）ジフェニルメタンジイソシアネート | Benzene, 1,1'-methylenebis(isocyanato- | 26447-40-5
| １－１）４，４’－ジフェニルメタンジイソシアネート | 4,4'-Diphenyl methane diisocyanate | 101-68-8
| １－２）２，４’－ジフェニルメタンジイソシアネート | 2,4'-Diphenyl methane diisocyanate | 5873-54-1
| １－３）２，２’－ジフェニルメタンジイソシアネート | 2,2'-Diphenyl methane diisocyanate | 2536-05-2
| ２）トルエンジイソシアネート | Toluene Diisocyanate | 26471-62-5
| ２－１）２，４－トルエンジイソシアネート | 2,4-Toluene diisocyanate | 584-84-9
| ２－２）２，６－トルエンジイソシアネート | 2,６-Toluene diisocyanate | 91-08-7
| ３）ジシクロヘキシルメタンジイソシアネート | Bis(4-isocyanatocyclohexan-1-yl)methane | 5124-30-1
| ４）ヘキサメチレンジイソシアネート | 1,6-Diisocyanatohexane | 822-06-0
（ｂ）下記のモノマーから成るポリエーテルポリオール
| １）テトラヒドロフラン | Tetrahydrofuran | 109-99-9
| ２）オキシラン（エチレンオキシド） | Oxirane | 75-21-8
| ３）２－メチルオキシラン（プロピレンオキシド） | 2-Methyloxirane | 75-56-9
| ４）エチレングリコール | Ethylene glycol | 107-21-1
| ５）１，２－プロパンジオール | Propane-1,2-diol | 57-55-6
| ６）１，４－ブタンジオール | 1,4-Butanediol | 110-63-4
| ７）１，５－ペンタンジオール | Pentane-1,5-diol | 111-29-5
| ８）ジエチレングリコール | 2,2'-Dihydroxyethyl ether | 111-46-6
| ９）１，３－プロパンジオール | Propane-1,3-diol | 504-63-2
| １０）１，６－ヘキサンジオール （アルカン（Ｃ＝５～２２）ジオール） | 1,6-Hexanediol | 629-11-8
| １１）２－メチル－１，３－プロパンジオール | 2-methyl-1,3-Propanediol | 2163-42-0
| １２）３－メチル－１，５－ペンタンジオール | 3-methyl-1,5-pentanediol | 4457-71-0
| １３）１，９－ノナンジオール | Nonane-1,9-diol | 3937-56-2
| １４）ビス（ヒドロキシエトキシ）ベンゼン（ＢＨＥＢ） ハイドロキノンジエタノールエーテル（ＨＱＥＥ） | 1,4-Di(2-hydroxyethoxy)benzene | 104-38-1
3 | 下記のジイソシアネート及び下記のモノマーからなるポリカプロラクトンジオールの共重合体 |  |  | 〇 | 〇 | 〇 | 〇 | 〇 | Ⅱ | 3
| （a）ジイソシアネート | diisocyanate
| １）ジフェニルメタンジイソシアネート | Benzene, 1,1'-methylenebis(isocyanato- | 26447-40-5
| １－１）４，４’－ジフェニルメタンジイソシアネート | 4,4'-Diphenyl methane diisocyanate | 101-68-8
| １－２）２，４’－ジフェニルメタンジイソシアネート | 2,4'-Diphenyl methane diisocyanate | 5873-54-1
| １－３）２，２’－ジフェニルメタンジイソシアネート | 2,2'-Diphenyl methane diisocyanate | 2536-05-2
| ２）トルエンジイソシアネート | Toluene Diisocyanate | 26471-62-5
| ２－１）２，４－トルエンジイソシアネート | 2,4-Toluene diisocyanate | 584-84-9
| ２－２）２，６－トルエンジイソシアネート | 2,６-Toluene diisocyanate | 91-08-7
| ３）ジシクロヘキシルメタンジイソシアネート | Bis(4-isocyanatocyclohexan-1-yl)methane | 5124-30-1
| ４）ヘキサメチレンジイソシアネート | 1,6-Diisocyanatohexane | 822-06-0
（ｂ）下記のモノマーから成るポリカプロラクトンジオール
| １）ε－カプロラクトン | ε-Caprolactone | 502-44-3
| ２）エチレングリコール | Ethylene glycol | 107-21-1
| ３）１，４－ブタンジオール | 1,4-Butanediol | 110-63-4
| ４）１，５－ペンタンジオール | Pentane-1,5-diol | 111-29-5
| ５）ジエチレングリコール | 2,2'-Dihydroxyethyl ether | 111-46-6
| ６）２，２－ジメチル－１，３－プロパンジオール | 2,2-Dimethyl-1,3-propanediol | 126-30-7
| ７）１，３－プロパンジオール | Propane-1,3-diol | 504-63-2
| ８）１，６－ヘキサンジオール （アルカン（Ｃ＝５～２２）ジオール） | 1,6-Hexanediol | 629-11-8
| ９）２－メチル－１，３－プロパンジオール | 2-methyl-1,3-Propanediol | 2163-42-0
| １０）３－メチル－１，５－ペンタンジオール | 3-methyl-1,5-pentanediol | 4457-71-0
| １１）１，９－ノナンジオール | Nonane-1,9-diol | 3937-56-2
| １２）ビス（ヒドロキシエトキシ）ベンゼン（ＢＨＥＢ） ハイドロキノンジエタノールエーテル（ＨＱＥＥ） | 1,4-Di(2-hydroxyethoxy)benzene | 104-38-1
4 | 下記のジイソシアネート及び下記のモノマーからなるポリカーボネートジオールとの共重合体 |  |  | 〇 | 〇 | 〇 | 〇 | 〇 | Ⅱ | 3
| （a）ジイソシアネート | diisocyanate
| １）ジフェニルメタンジイソシアネート | Benzene, 1,1'-methylenebis(isocyanato- | 26447-40-5
| １－１）４，４’－ジフェニルメタンジイソシアネート | 4,4'-Diphenyl methane diisocyanate | 101-68-8
| １－２）２，４’－ジフェニルメタンジイソシアネート | 2,4'-Diphenyl methane diisocyanate | 5873-54-1
| １－３）２，２’－ジフェニルメタンジイソシアネート | 2,2'-Diphenyl methane diisocyanate | 2536-05-2
| ２）トルエンジイソシアネート | Toluene Diisocyanate | 26471-62-5
| ２－１）２，４－トルエンジイソシアネート | 2,4-Toluene diisocyanate | 584-84-9
| ２－２）２，６－トルエンジイソシアネート | 2,６-Toluene diisocyanate | 91-08-7
| ３）ジシクロヘキシルメタンジイソシアネート | Bis(4-isocyanatocyclohexan-1-yl)methane | 5124-30-1
| ４）ヘキサメチレンジイソシアネート | 1,6-Diisocyanatohexane | 822-06-0
（ｂ）下記のモノマーから成るポリカーボネートジオール
| １）炭酸ジフェニル | Diphenyl carbonate | 102-09-0
| ２）エチレングリコール | Ethylene glycol | 107-21-1
| ３）１，３－ブタンジオール | 1,3-Butanediol | 107-88-0
| ４）１，４－ブタンジオール | 1,4-Butanediol | 110-63-4
| ５）ジエチレングリコール | 2,2'-Dihydroxyethyl ether | 111-46-6
| ６）１，３－プロパンジオール | Propane-1,3-diol | 504-63-2
| ７）１，６－ヘキサンジオール （アルカン（Ｃ＝５～２２）ジオール） | 1,6-Hexanediol | 629-11-8
| ８）１，５－ペンタンジオール | Pentane-1,5-diol | 111-29-5
| ９）炭酸ジメチル | Dimethyl carbonate | 616-38-6
| １０）炭酸ジエチル | Diethyl carbonate | 105-58-8
| １１）炭酸エチレン（エチレンカーボネート） | Ethylene carbonate | 96-49-1
| １２）プロピレンカーボネート | propylene carbonate | 108-32-7
| １３）二酸化炭素 | Carbon dioxide | 124-38-9
| １４）２－メチル－１，３－プロパンジオール | 2-methyl-1,3-Propanediol | 2163-42-0
| １５）３－メチル－１，５－ペンタンジオール | 3-methyl-1,5-pentanediol | 4457-71-0
| １６）２－メチル－１，８－オクタンジオール | 2-Methyloctane-1,8-diol | 109359-36-6
| １７）ビス（ヒドロキシエトキシ）ベンゼン（ＢＨＥＢ） ハイドロキノンジエタノールエーテル（ＨＱＥＥ） | 1,4-Di(2-hydroxyethoxy)benzene | 104-38-1
5 | 下記のジイソシアネート及び下記のモノマーの混合からなるジオールの共重合体 |  |  | 〇 | 〇 | 〇 | 〇 | 〇 | Ⅱ | 3
| （ａ）ジイソシアネート | diisocyanate
| １）ジフェニルメタンジイソシアネート | Benzene, 1,1'-methylenebis(isocyanato- | 26447-40-5
| １－１）４，４’－ジフェニルメタンジイソシアネート | 4,4'-Diphenyl methane diisocyanate | 101-68-8
| １－２）２，４’－ジフェニルメタンジイソシアネート | 2,4'-Diphenyl methane diisocyanate | 5873-54-1
| １－３）２，２’－ジフェニルメタンジイソシアネート | 2,2'-Diphenyl methane diisocyanate | 2536-05-2
| ２）トルエンジイソシアネート | Toluene Diisocyanate | 26471-62-5
| ２－１）２，４－トルエンジイソシアネート | 2,4-Toluene diisocyanate | 584-84-9
| ２－２）２，６－トルエンジイソシアネート | 2,６-Toluene diisocyanate | 91-08-7
| ３）ジシクロヘキシルメタンジイソシアネート | Bis(4-isocyanatocyclohexan-1-yl)methane | 5124-30-1
| ４）ヘキサメチレンジイソシアネート | 1,6-Diisocyanatohexane | 822-06-0
（ｂ）下記のモノマーの混合から成るジオール
| １）アジピン酸 | Adipic acid | 124-04-9
| ２）無水マレイン酸 | Maleic acid anhydride | 108-31-6
| ３）無水フタル酸 | Phthalic acid anhydride | 85-44-9
| ４）３－メチル－１，５－ペンタンジオール | 3-methyl-1,5-pentanediol | 4457-71-0
| ５）エチレンオキシド | Oxirane | 75-21-8
| ６）プロピレンオキシド | 2-Methyloxirane | 75-56-9
| ７）テトラヒドロフラン | Tetrahydrofuran | 109-99-9
| ８）ε－カプロラクトン | ε-Caprolactone | 502-44-3
| ９）ネオペンチルグリコール | 2,2-Dimethyl-1,3-propanediol | 126-30-7
| １０）ジエチレングリコール | 2,2'-Dihydroxyethyl ether | 111-46-6
| １１）炭酸ジフェニル | Diphenyl carbonate | 102-09-0
| １２）炭酸ジメチル | Dimethyl carbonate | 16-38-6
| １３）炭酸ジエチル | Diethyl carbonate | 105-58-5
| １４）炭酸エチレン（エチレンカーボネート） | Ethylene carbonate | 95-49-1
| １５）エチレングリコール | Ethylene glycol | 107-21-1
| １６）１，４－ブタンジオール | 1,4-Butanediol | 110-63-4
| １７）１，５－ペンタンジオール | Pentane-1,5-diol | 111-29-5
| １８）１，６－ヘキサンジオール | 1,6-Hexanediol | 629-11-8
| １９）１，４－ビス（２’－ヒドロキシエトキシ）ベンゼン | 1,4-Di(2-hydroxyethoxy)benzene | 104-38-1
| ２０）１，９－ノナンジオール | Nonane-1,9-diol | 3937-56-2
| ２１）二酸化炭素 | Carbon dioxide | 124-38-9
| ２２）１，２－プロパンジオール | Propane-1,2-diol | 57-55-6
| ２３）ビス（ヒドロキシエトキシプロピル）ジメチコン | Bis-Hydroxyethoxypropyl Dimethicone | 222416-17-3
５９．熱可塑性ポリエステルエラストマー（TPC）
No | 使用可能ポリマー | 英名 | CAS登録番号 | 使用可能食品 |  |  |  |  | 使用可能温度 Ⅰ. ～70℃ Ⅱ. ～100℃ Ⅲ. 101℃～ | 区分 | 特記事項
|  |  |  | 酸性 | 油性及び脂肪性 | 乳・ 乳製品 | 酒類 | その他
1 | テレフタル酸ジメチル・１，４－ブタンジオール・α－ヒドロ－ω－ヒドロキシポリ（オキシブタン－１，４－ジイル）ブロック共重合体／ テレフタル酸・１，４－ブタンジオール・α－ヒドロ－ω－ヒドロキシポリ（オキシブタン－１，４－ジイル）ブロック共重合体 | 1,4-Benzenedicarboxylic acid, dimethyl ester, polymer with 1,4-butanediol and .alpha.-hydro-.omega.-hydroxypoly(oxy-1,4-butanediyl), block / 1,4-Benzenedicarboxylic acid, polymer with 1,4-butanediol and .alpha.-hydro-.omega.-hydroxypoly(oxy-1,4-butanediyl), block | 9078-71-1 37282-12-5 106159-00-6 106465-17-2 | ○ | ○ | ○ | ○ | ○ | Ⅲ | 3
2 | テレフタル酸ジメチル・１，４－ブタンジオール・α－ヒドロ－ω－ヒドロキシポリ（オキシブタン－１，４－ジイル）ブロック共重合体・無水マレイン酸付加物／ テレフタル酸・１，４－ブタンジオール・α－ヒドロ－ω－ヒドロキシポリ（オキシブタン－１，４－ジイル）ブロック共重合体・無水マレイン酸付加物 | 1,4-Benzenedicarboxylic acid, 1,4-dimethyl ester, polymer with 1,4-butanediol and α-hydro-ω-hydroxypoly(oxy-1,4-butanediyl), block, maleated / 1,4-Benzenedicarboxylic acid, polymer with 1,4-butanediol and α-hydro-ω-hydroxypoly(oxy-1,4-butanediyl), block, maleated | 1224447-95-3 1686129-33-8 1686129-34-9 | ○ | ○ | ○ | ○ | ○ | Ⅲ | 3
3 | テレフタル酸ジメチル・イソフタル酸ジメチル・１，４－ブタンジオール・α－ヒドロ－ω－ヒドロキシポリ（オキシブタン－１，４－ジイル）ブロック共重合体 | 1,3-Benzenedicarboxylic acid, 1,3-dimethyl ester polymer with 1,4-Benzenedicarboxylic acid, 1,4-dimethyl ester, 1,4-butanediol and .alpha.-hydro-.omega.-hydroxypoly(oxy-1,4-butanediyl), block | 107811-95-0 9086-55-9 | ○ | ○ | ○ | ○ | ○ | Ⅱ | 3 | 乳・乳製品の容器包装では、食品非接触層に限る。
６０．メラミン樹脂（MF)
No | 使用可能ポリマー | 英名 | CAS登録番号 | 使用可能食品 |  |  |  |  | 使用可能温度 Ⅰ. ～70℃ Ⅱ. ～100℃ Ⅲ. 101℃～ | 区分 | 特記事項
|  |  |  | 酸性 | 油性及び脂肪性 | 乳・ 乳製品 | 酒類 | その他
1 | メラミン・ホルムアルデヒド共重合体 | 1,3,5-Triazine-2,4,6-Triamine, Polymer with Formaldehyde | 9003-08-1 | ○ | ○ | ○ | ○ | ○ | Ⅲ | 1 | メラミン（CAS登録番号108-78-1）1molに対して反応させるホルムアルデヒド（CAS登録番号50-00-0）は3mol以下。
2 | メラミン・ベンゾグアナミン・ホルムアルデヒド共重合体 | 1,3,5-Triazine-2,4,6-Triamine / 2,4-Diamino-6-phenyl-1,3,5-triazine, Polymer with Formaldehyde | 25035-72-7 | ○ | ○ | ○ | ○ | ○ | Ⅲ | 1 | メラミン（CAS登録番号108-78-1）1molに対して反応させるベンゾグアナミン（CAS登録番号91-76-9）は0.75mol以下、ホルムアルデヒド（CAS登録番号50-00-0）は4mol以下。
3 | メラミン・尿素・ホルムアルデヒド共重合体 | 1,3,5-Triazine-2,4,6-Triamine / Urea, Polymer with Formaldehyde | 25036-13-9 | ○ | ○ | ○ | ○ | ○ | Ⅲ | 1 | メラミン（CAS登録番号108-78-1）1molに対して反応させる尿素（CAS登録番号57-13-6）は0.75mol以下、ホルムアルデヒド（CAS登録番号50-00-0）は4mol以下。
4 | メラミン・ｐートルエンスルホンアミド・ホルムアルデヒド共重合体 | 1,3,5-Triazine-2,4,6-Triamine / p-Toluene sulfonamide , Polymer with Formaldehyde | 25067-00-9 | ○ | ○ | ○ | ○ | ○ | Ⅲ | 1 | メラミン（CAS登録番号108-78-1）1molに対して反応させるｐートルエンスルホンアミド（CAS登録番号70-55-3）は0.75mol以下、ホルムアルデヒド（CAS登録番号50-00-0）は4mol以下。
６１．フェノール樹脂（PF)
No | 使用可能ポリマー | 英名 | CAS登録番号 | 使用可能食品 |  |  |  |  | 使用可能温度 Ⅰ. ～70℃ Ⅱ. ～100℃ Ⅲ. 101℃～ | 区分 | 特記事項
|  |  |  | 酸性 | 油性及び脂肪性 | 乳・ 乳製品 | 酒類 | その他
1 | フェノール・ホルムアルデヒド共重合体 | Phenol, polymer with formaldehyde | 9003-35-4 | ○ | ○ | ○ | ○ | ○ | Ⅱ | 1 | 食品接触時間は30分未満。
６２．メラミン・フェノール樹脂（MP)
No | 使用可能ポリマー | 英名 | CAS登録番号 | 使用可能食品 |  |  |  |  | 使用可能温度 Ⅰ. ～70℃ Ⅱ. ～100℃ Ⅲ. 101℃～ | 区分 | 特記事項
|  |  |  | 酸性 | 油性及び脂肪性 | 乳・ 乳製品 | 酒類 | その他
1 | メラミン・フェノール・ホルムアルデヒド共重合体 | 1,3,5-Triazine-2,4,6-Triamine / Phenol, Polymer with Formaldehyde | 25917-04-8 | ○ | ○ | ○ | ○ | ○ | Ⅱ | 1 | メラミン（CAS登録番号108-78-1）1molに対して反応させるフェノール（CAS登録番号108-95-2）は1.4mol以下、ホルムアルデヒド（CAS登録番号50-00-0）は4mol以下。
６３．ユリア樹脂（UF)
No | 使用可能ポリマー | 英名 | CAS登録番号 | 使用可能食品 |  |  |  |  | 使用可能温度 Ⅰ. ～70℃ Ⅱ. ～100℃ Ⅲ. 101℃～ | 区分 | 特記事項
|  |  |  | 酸性 | 油性及び脂肪性 | 乳・ 乳製品 | 酒類 | その他
1 | 尿素・ホルムアルデヒド共重合体 | Urea, polymer with formaldehyde | 9011-05-6 | ー | ー | ー | ー | ー | Ⅱ | 1 | 尿素1molに対して反応させるホルムアルデヒド（CAS登録番号50-00-0）2mol以下。 食品非接触層に限る。
６４．熱硬化性ポリウレタン樹脂（TSU)
No | 使用可能ポリマー | 英名 | CAS登録番号 | 使用可能食品 |  |  |  |  | 使用可能温度 Ⅰ. ～70℃ Ⅱ. ～100℃ Ⅲ. 101℃～ | 区分 | 特記事項
|  |  |  | 酸性 | 油性及び脂肪性 | 乳・ 乳製品 | 酒類 | その他
1 | イソシアネート基を2個以上有する以下のイソシアネート類及びヒドロキシル基を2個以上有する以下のポリオール原料からなる重合体 |  | 9009-54-5 | 〇 | 〇 | 〇 | － | 〇 | Ⅰ | 1
| ＜イソシアネート類＞ | ＜Isocyanates＞
| 1) メチル-1,3-フェニレン=ジイソシアナート/トリレンジイソシアネート/トルエンジイソシアネート | 1) Toluene diisocyanate | 26471-62-5
| 1-1) ２－メチル－１，３－フェニレン＝ジイソシアナート/2,6-トリレンジイソシアネート/2,6-トルエンジイソシアネート | 1-1) Toluene-2,6-diisocyanate | 91-08-7
| 1-2) ４－メチル－１，３－フェニレン＝ジイソシアナート/2,4-トリレンジイソシアネート/2,4-トルエンジイソシアネート | 1-2) Toluene-2,4-diisocyanate | 584-84-9
| 2) ポリメチレンポリフェニルポリイソシアネート/ポリメリックMDI/クルードMDI | 2) Polymeric diphenylmethane diisocyanate,Polymethylene polyphenylene isocyanate/Polymeric MDI/Diphenylmethane-2,4'-diisocyanate/1-Isocyanato-2-[(4-isocyanatophenyl)methyl] benzene | 9016-87-9
| 3) ジフェニルメタンジイソシアネート(MDI) | 3) Diphenylmethane diisocyanate | 26447-40-5
| 3-1) メチレンビス（４，１－フェニレン）＝ジイソシアナート/4,4'-ジフェニルメタンジイソシアネート | 3-1) 4,4'-Methylenedi(phenyl isocyanate) | 101-68-8
| 3-2) 2,4'-ジフェニルメタンジイソシアネート | 3-2) Diphenylmethane-2,4'-diisocyanate | 5873-54-1
| 3-3) 2,2'-ジフェニルメタンジイソシアネート | 3-3) Diphenylmethane-2,2'-diisocyanate | 2536-05-2
| 4) １，６－ジイソシアナトヘキサン | 4) 1,6-Diisocyanatohexane | 822-06-0
| ＜ポリオール原料＞ | ＜Polyol raw materials＞
| 1) テレフタル酸 | 1) Terephthalic acid | 10021-0
| 2) オレイン酸 | 2) Oleic acid | 112-80-1
| 3) イソフタル酸 | 3) Isophthalic acid | 121-91-5
| 4) アジピン酸 | 4) Adipic acid | 124-04-9
| 5) オルソフタル酸 | 5) Orthophthalic acid | 88-99-3
| 6) ２－エチルヘキサン酸 | 6) 2-Ethylhexanoic acid | 149-57-5
| 7) スチレン | 7) Styrene | 10042-5
| 8) 炭酸ジフェニル | 8) Carbonic acid, diphenyl ester | 102-09-0
| 9) アクリロニトリル | 9) Acrylonitrile | 107-13-1
| 10) 2,4,6-トリアミノ-1,3,5-トリアジン（メラミン） | 10) Melamine | 108-78-1
| 11) オキシラン （エチレンオキシド） | 11) Ethylene oxide | 75-21-8
| 12) 2-メチルオキシラン （プロピレンオキシド ） | 12) Propylene oxide | 75-56-9
| 13) アクリル酸 | 13) Acrylic acid | 79-10-7
| 14) メタクリル酸 | 14) Methacrylic acid | 79-41-4
| 15) メタクリル酸－２－ヒドロキシエチル | 15) 2-Hydroxyethyl methacrylate | 868-77-9
| 16) アクリル酸－２－ヒドロキシエチル | 16) 2-Hydroxyethyl acrylate | 818-61-1
| 17) ブタジエン | 17) 1,3-Butadiene | 106-9-0
| 18) エチレングリコール | 18) Ethylene glycol | 107-21-1
| 19) 1,3-ブタンジオール | 19) 1,3-Butylene glycol | 107-88-0
| 20) 1,4-ブタンジオール | 20) 1,4-Butanediol／Butylen glycol | 110-63-4
| 21) ジエチレングリコール | 21) Diethylene glycol | 111-46-6
| 22) トリエチレングリコール | 22) Triethylene glycol | 112-27-6
| 23) ペンタエリスリトール | 23) Pentaerythritol | 115-7-5
| 24) トリプロピレングリコール | 24) Tripropylene glycol | 2480044-0
| 25) ジプロピレングリコール | 25) Dipropylene glycol | 25265-71-8
| 26) プロパン-1,3-ジオール 1,3-プロパンジオール | 26) 1,3-Propanediol | 504-63-2
| 27) グリセリン | 27) Glycerine | 56-81-5
| 28) 蔗糖（シュークローズ） | 28) Sucrose | 57-50-1
| 29) プロパン-1,2-ジオール 1,2-プロパンジオール | 29) Propylene glycol | 57-55-6
| 30) 2-エチル-2-ヒドロキシメチル-1,3-プロパンジオール（トリメチロールプロパン） | 30) Trimethylolpropane | 77-99-6
| 31) 大豆油 | 31) soybean oil | 8001-22-7
| 32) 水素化ひまし油（水添動植物油脂） | 32) Hydrogenated castor oil | 8001-78-3
| 33) ひまし油 | 33) Castor oil | 8001-79-4
| 34) プロパン-2-オール | 34) Isopropanol | 67-63-0
| 35) アルキルアルコール（Ｃ＝５～３８） | 35) C16-18 Alcohols / alcohol, aliphatic C4-C22, monohydric, saturated, linear, primary | 67762-27-0
| 36) プロピルアルコール | 36) Propanol | 71-23-8
| 37) 1-ブタノール／ブチルアルコール | 37) Butanol | 71-36-3
| 38) トリエタノールアミン | 38) Triethanolamine | 102-71-6
| 39) リン酸 | 39) Phosphoric acid | 7664-38-2
| 40) エチレンジアミン | Ethylenediamine | 107-15-3
| 41) 部分脱水ヒマシ油 | Castor oil dehydrated | 64147-40-6
| 42) ジエチレントリアミン | 2,2'-Diaminodiethylamine | 111-40-0
| 43) D-ソルビトール | D-Glucitol | 50-70-4
６５．シリコ－ン樹脂（SI)
No | 使用可能ポリマー | 英名 | CAS登録番号 | 使用可能食品 |  |  |  |  | 使用可能温度 Ⅰ. ～70℃ Ⅱ. ～100℃ Ⅲ. 101℃～ | 区分 | 特記事項
|  |  |  | 酸性 | 油性及び脂肪性 | 乳・ 乳製品 | 酒類 | その他
1 | 以下のモノマーから合成される直鎖または分岐状の有機ポリシロキサン。 |  | ー | ＊以下の各構成モノマーの制限に従う
| メチルトリメトキシシラン | Methyltrimethoxysilane | 1185-55-3 | ー | ○ | ○ | ー | ○ | Ⅲ | 1
| メチルトリエトキシシラン | Methyltriethoxysilane | 2031-67-6 | ー | ○ | ○ | ー | ○ | Ⅲ | 1
| ジメチルジメトキシシラン | Dimethyldimethoxysilane | 1112-39-6 | ー | ○ | ○ | ー | ○ | Ⅲ | 1
| ジメチルジエトキシシラン | Dimethyldiethoxysilane | 78-62-6 | ー | ○ | ○ | ー | ○ | Ⅲ | 1
| メチルトリクロロシラン | Methytrichlorosilane | 75-79-6 | ー | ○ | ○ | ー | ○ | Ⅲ | 1
| ジメチルジクロロシラン | Dimethyldichlorosilane | 75-78-5 | ー | ○ | ○ | ー | ○ | Ⅲ | 1
| フェニルトリクロロシラン | Phenyltrichlorosilane | 98-13-5 | ー | ○ | ○ | ー | ○ | Ⅲ | 1
| ジフェニルジメトキシシラン | Diphenyldimethoxysilane | 6843-66-9 | ー | ○ | ○ | ー | ○ | Ⅲ | 1
| フェニルトリメトキシシラン | Phenyltrimethoxysilane | 2996-92-1 | ー | ○ | ○ | ー | ○ | Ⅲ | 1
| フェニルトリエトキシシラン | Phenyltriethoxysilane | 780-69-8 | ー | ○ | ○ | ー | ○ | Ⅲ | 1
| ジフェニルジエトキシシラン | Diphenyldiethoxysilane | 2553-19-7 | ー | ○ | ○ | ー | ○ | Ⅲ | 1
| ビニルトリメトキシシラン | Vinyltrimethoxysilane | 2768-02-7 | ー | ○ | ○ | ー | ○ | Ⅲ | 1
| ジメチルクロロシラン | Dimethylchlorosilane | 1066-35-9 | ー | ○ | ○ | ー | ○ | Ⅲ | 1
2 | 以下のモノマーから合成される分岐状の有機変成ポリシロキサン。 |  | ー | ＊以下の各構成モノマーの制限に従う
| イソフタル酸 | Isophthalic acid | 121-91-5 | ー | ○ | ○ | ー | ○ | Ⅲ | 1
| テレフタル酸 | Terephthalic acid | 100-21-0 | ー | ○ | ○ | ー | ○ | Ⅲ | 1
| トリメチロールエタン | Trimethylolethane | 77-85-0 | ー | ○ | ○ | ー | ○ | Ⅲ | 1
| トリメチロールプロパン | Trimethylolpropane | 77-99-6 | ー | ○ | ○ | ー | ○ | Ⅲ | 1
| エチレングリコール | 1, 2-Ethanediol | 107-21-1 | ー | ○ | ○ | ー | ○ | Ⅲ | 1
| メチルトリメトキシシラン | Methyltrimethoxysilane | 1185-55-3 | ー | ○ | ○ | ー | ○ | Ⅲ | 1
| ジメチルジメトキシシラン | Dimethyldimethoxysilane | 1112-39-6 | ー | ○ | ○ | ー | ○ | Ⅲ | 1
| フェニルトリメトキシシラン | Phenyltrimethoxysilane | 2996-92-1 | ー | ○ | ○ | ー | ○ | Ⅲ | 1
| ビニルトリメトキシシラン | Vinyltrimethoxysilane | 2768-02-7 | ー | ○ | ○ | ー | ○ | Ⅲ | 1
| ジメチルクロロシラン | Dimethylchlorosilane | 1066-35-9 | ー | ○ | ○ | ー | ○ | Ⅲ | 1
６６．合成吸着剤及びイオン交換樹脂
No | 使用可能ポリマー | 英名 | CAS登録番号 | 使用可能食品 |  |  |  |  | 使用可能温度 Ⅰ. ～70℃ Ⅱ. ～100℃ Ⅲ. 101℃～ | 区分 | 特記事項
|  |  |  | 酸性 | 油性及び脂肪性 | 乳・ 乳製品 | 酒類 | その他
1 | ジビニルベンゼン単独重合体 | Divinylbenzene polymer, | 9003-69-4 | 〇 | 〇 | 〇 | 〇 | 〇 | Ⅱ | 1
2 | スチレン・ジビニルベンゼン共重合体 | Styrene-divinylbenzene copolymer, |  | 〇 | 〇 | 〇 | 〇 | 〇 | Ⅱ | 1
3 | スチレン・ジビニルベンゼン・エチルスチレン共重合体 | Benzene,diethenyl-, polymer with ethenylbenzene and ethenylethylbenzene | 9052-95-3 | 〇 | 〇 | 〇 | 〇 | 〇 | Ⅲ | 3
4 | スチレン・ジビニルベンゼン・エチルスチレン共重合体臭素化物 | Benzene, diethenyl-, polymer with ethenylbenzene and ethenylethylbenzene, brominated | 905310-11-4 | 〇 | 〇 | 〇 | 〇 | 〇 | Ⅲ | 3
5 | ジビニルベンゼン・エチルスチレン共重合体 | Benzene, diethenyl-, polymer with ethenylethylbenzene | 9043-77-0 | 〇 | 〇 | 〇 | 〇 | 〇 | Ⅲ | 3
6 | メタクリル酸メチル、エチレングリコールビスメタクリレートの共重合体 | 2-Propenoic acid, 2-methyl-, 1,2-ethanediyl ester, polymer with methyl 2-methyl-2-propenoate | 25777-71-3 | 〇 | 〇 | 〇 | 〇 | 〇 | Ⅲ | 3
7 | エチレングリコールビスメタクリレート、グリシジルメタクリレートの共重合体 | 2-Propenoic acid, 2-methyl-, 1,2-ethanediyl ester, polymer with oxiranylmethyl 2-methyl-2-propenoate | 31743-77-8 | 〇 | 〇 | 〇 | 〇 | 〇 | Ⅰ | 3
8 | エチレングリコールビスメタクリレート、グリシジルメタクリレートの共重合体の加水分解物 | 2-Propenoic acid, 2-methyl-, 1,2-ethanediyl ester, polymer with oxiranylmethyl 2-methyl-2-propenoate, hydrolyzed | 116010-50-5 | 〇 | 〇 | 〇 | 〇 | 〇 | Ⅰ | 3
9 | エチレングリコールビスメタクリレート、グリシジルメタクリレートの共重合体の２－アクリロイルアミノ－２－メチル－１－プロパンスルホン酸、Ｎ－（２－ヒドロキシエチル）アクリルアミドの共重合体および水の付加物のナトリウム塩 | 2-Propenoic acid, 2-methyl-, 1,1'-(1,2-ethanediyl) ester, polymer with N-(2-hydroxyethyl)-2-propenamide, 2-methyl-2-[(1-oxo-2-propen-1-yl)amino]-2-propanesulfonic acid and 2-oxiranylmethyl 2-methyl-2-propenoate, hydrolyzed, odium salts | 1569066-79-0 | 〇 | 〇 | 〇 | 〇 | 〇 | Ⅰ | 3
10 | エチレングリコールビスメタクリレート、グリシジルメタクリレートの共重合体のＮ－（２－ヒドロキシエチル）アクリルアミド重合体および水の付加物のトリメチル（オキシラン－２－イルメチル）アンモニウム＝クロリドと水酸化ナトリウムの反応生成物の塩酸反応物 | 2-Oxiranemethanaminium, N,N,N-trimethyl-, chloride (1:1), reaction products with hydrolyzed ethylene dimethacrylate-glycidyl methacrylate-N-(2-hydroxyethyl)-2-propenamide polymer | 1569066-80-3 | 〇 | 〇 | 〇 | 〇 | 〇 | Ⅰ | 3
11 | エチレングリコールビスメタクリレート、グリシジルメタクリレートの共重合体のアクリル酸、Ｎ－（２－ヒドロキシエチル）アクリルアミドの共重合体および水の付加物のナトリウム塩 | 2-Propenoic acid, 2-methyl-, 1,1'-(1,2-ethanediyl) ester, polymer with N-(2-hydroxyethyl)-2-propenamide, 2-oxiranylmethyl 2-methyl-2-propenoate and 2-propenoic acid, hydrolyzed, sodium salt | 1569066-76-7 | 〇 | 〇 | 〇 | 〇 | 〇 | Ⅰ | 3
12 | エチレングリコールビスメタクリレート、グリシジルメタクリレートの共重合体のＮ－［３－（Ｎ’，Ｎ’－ジメチルアミノ）プロピル］アクリルアミド、Ｎ－（２－ヒドロキシエチル）アクリルアミドの共重合体および水の付加物の硫酸塩及びリン酸塩 | 2-Propenoic acid, 2-methyl-, 1,1'-(1,2-ethanediyl) ester, polymer with N-[3-(dimethylamino)propyl]-2-propenamide, N-(2-hydroxyethyl)-2-propenamide and 2-oxiranylmethyl 2-methyl-2-propenoate, hydrolyzed, phosphates (salts) sulfates (salts) | 1569066-77-8 | 〇 | 〇 | 〇 | 〇 | 〇 | Ⅰ | 3
13 | ［エチレングリコールビスメタクリレート、グリシジルメタクリレートの共重合体］と２－アクリロイルアミノ－２－メチル－１－プロパンスルホン酸のナトリウム塩の共重合体の水付加物のナトリウム塩 | 2-Propenoic acid, 2-methyl-, 1,1'-(1,2-ethanediyl) ester, polymer with 2-methyl-2-[(1-oxo-2-propen-1-yl)amino]-2-propanesulfonic acid and 2-oxiranylmethyl 2-methyl-2-propenoate, hydrolyzed, sodium salts | ー | 〇 | 〇 | 〇 | 〇 | 〇 | Ⅰ | 3
14 | ［エチレングリコールビスメタクリレート、グリシジルメタクリレートの共重合体］と３－（アクリロイルアミノ）プロピルトリメチルアンモニウム＝クロリド、Ｎ－（２－ヒドロキシエチル）アクリルアミドの共重合体の水付加物 | 1-​Propanaminium, N,​N,​N-​trimethyl-​3-​[(1-​oxo-​2-​propen-​1-​yl)​amino]​-​, chloride (1:1), reaction products with hydrolyzed ethylene dimethacrylate-glycidyl methacrylate-N-(2-hydroxyethyl)-2-propenamide polymer | ー | 〇 | 〇 | 〇 | 〇 | 〇 | Ⅰ | 3
15 | ［エチレングリコールビスメタクリレート、グリシジルメタクリレートの共重合体］とＮ－［３－（Ｎ’，Ｎ’－ジメチルアミノ）プロピル］アクリルアミド、Ｎ－（２－ヒドロキシエチル）アクリルアミドの共重合体の水付加物 | 2-Propenoic acid, 2-methyl-, 1,1'-(1,2-ethanediyl) ester, polymer with N-[3-(dimethylamino)propyl]-2-propenamide, N-(2-hydroxyethyl)-2-propenamide and 2-oxiranylmethyl 2-methyl-2-propenoate, hydrolyzed | ー | 〇 | 〇 | 〇 | 〇 | 〇 | Ⅰ | 3
16 | スチレン・ジビニルベンゼン共重合体スルホン化物 | Benzene, diethenyl-, polymer with ethenylbenzene, sulfonated | 68037-26-3 | 〇 | ー | 〇 | 〇 | 〇 | Ⅱ | 1
17 | スチレン・ジビニルベンゼン共重合体クロロメチル化物とジメチルアミンの反応生成物 | Methanamine, N-methyl-, reaction products with chloromethylated divinylbenzene-styrene polymer | 68441-29ｰ2 | 〇 | ー | 〇 | 〇 | 〇 | Ⅱ | 1
18 | テトラフルオロエチレン・４－（トリフルオロビニルオキシ）ヘキサフルオロ酪酸共重合物 | Tetrafluoroethylene • 4- (trifluorovinyloxy) hexafluorobutyric acid copolymer | 83560-40-1 | 〇 | ー | ー | ー | 〇 | Ⅱ | 3
19 | テトラフルオロエチレン・２－［２－（トリフルオロビニルオキシ）－１－（トリフルオロメチル）トリフルオロエトキシ］テトラフルオロエタンスルホン酸共重合物 | Tetrafluoroethylene • 2- [2- (trifluorovinyloxy) -1- (trifluoromethyl) trifluoroethoxy] tetrafluoroethanesulfonic acid copolymer | 31175-20-9 | 〇 | 〇 | 〇 | 〇 | 〇 | Ⅱ | 3
20 | スチレン・ジビニルベンゼン・エチルジビニルベンゼン・トリメチル［４－（４－ビニルフェニル）ブチル］アンモニウムブロミドの共重合物 | Copolymer of styrene, divinylbenzene, ethylvinylbenzene, and trimethyl[4-(4-vinylphenyl)butyl]ammonium bromide | ー | 〇 | 〇 | 〇 | 〇 | 〇 | Ⅱ | 3
21 | スチレン・ジビニルベンゼン・エチルビニルベンゼン・ビニルベンジルトリメチルアンモニウムクロリド共重合体 | Copolymer of styrene, divinylbenzene, ethylvinylbenzene, and vinylbenzyltrimethylammonium chloride | 69011-19-4 | 〇 | 〇 | 〇 | 〇 | 〇 | Ⅰ | 3
22 | ビフェニル基上にトリメチルアンモニオメチル基を有し、ビフェニル基間が２，２，６，６－テトラメチル－２，６－ジアゾニアヘプタン－１，７－ジイル基で架橋されたポリフェニルスルホン樹脂 | Polyphenylsulfone , trimethylammoniomethylated on biphenyl moiety, crosslinked between biphenyl moieties by 2,2,6,6-tetramethyl-2,6-diazoniaheptane-1,7-diyl group | ー | 〇 | 〇 | 〇 | 〇 | 〇 | Ⅰ | 3
23 | スチレン・ジビニルベンゼン・エチルビニルベンゼン・Ｎ－ビニルベンジル－Ｎ，Ｎ，Ｎ－トリメチルアンモニウムクロライド・Ｎ，Ｎ－ジメチル－Ｎ－（６－ジメチルアミノヘキシル）アンモニオメチルスチレンクロリド・１，６－ビス（Ｎ－ビニルベンジル－Ｎ、Ｎ－ジメチルアンモニオ）ヘキサンジクロリド共重合体 | Copolymer of styrene, divinylbenzene, ethylvinylbenzene, N-vinylbenzylN,N,N-trimethylammonium chloride, N,N-dimethyl-N-(6-dimethylaminohexyl)ammoniomethylstyrene chloride, and 1,6-bis(N-vinylbenzyl-N,N-dimethylammonio)hexane dichloride | 60177-39-1 | 〇 | 〇 | 〇 | 〇 | 〇 | Ⅰ | 3
24 | スチレン・ジビニルベンゼン・エチルビニルベンゼン・ビニルベンジルトリメチルアンモニウムクロライド・Ｎ，Ｎ－ジメチルアミノメチルスチレン・Ｎ，Ｎ－ジメチル－Ｎ，Ｎ－ビス（ビニルフェニルメチル）アンモニウムクロリド共重合体 | Copolymer of styrene, divinylbenzene, ethylvinylbenzene, vinylbenzyltrimethylammonium chloride, N,N-dimethylaminomethylstyrene, and N,N-dimethyl-N,N-bis(vinylphenylmethyl)ammonium chloride | 60177-39-1 | 〇 | 〇 | 〇 | 〇 | 〇 | Ⅰ | 3
25 | スチレンスルホン酸・アクリル酸・ジビニルベンゼン・エチルビニルベンゼン共重合物 | Copolymer of styrene sulfonic acid, acrylic acid, divinylbenzene, and ethylbinylbenzene | 68441-33-8 | 〇 | 〇 | 〇 | 〇 | 〇 | Ⅰ | 3
26 | スチレンスルホン酸・アクリル酸・ジビニルベンゼン・エチルビニルベンゼン共重合物とエテン・３，３，４，４，５，５，６，６，６－ノナフルオロヘキサ－１－エン・ペルフルオロエテン共重合物の架橋物 | Crosslinked material of Copolymer of styrene sulfonic acid, acrylic acid, divinylbenzene, and ethylbinylbenzene with copolymer of ethane, 3,3,4,4,5,5,6,6,6-nonafluorohexa-1-ene, and 1,1,2,2-tetrafluoroethene | ー | 〇 | 〇 | 〇 | 〇 | 〇 | Ⅰ | 3
６７．不飽和ポリエステル樹脂（架橋ポリエステル樹脂）
No | 使用可能ポリマー | 英名 | CAS登録番号 | 使用可能食品 |  |  |  |  | 使用可能温度 Ⅰ. ～70℃ Ⅱ. ～100℃ Ⅲ. 101℃～ | 区分 | 特記事項
|  |  |  | 酸性 | 油性及び脂肪性 | 乳・ 乳製品 | 酒類 | その他
1 | 下記の１種類以上の不飽和酸及び必要に応じて加えた飽和酸並びに１種類以上のアルコール類及び／又はエポキシ化合物の共重合体を下記の１種類以上の架橋剤で架橋したポリマー。 |  | ー | ＊以下の各構成モノマーの制限に従う | [6 empty] | 酸類１当量に対してアルコール類及びエポキシ化合物等（架橋剤を除く）の合計は３当量以下。
１. 酸類（不飽和酸）
| 無水マレイン酸 | Maleic Anhydride | 108-31-6 | ○ | ○ | ○ | ー | ○ | Ⅲ | 1 | 乳・乳製品の使用可能温度はⅠ（～70℃）
| マレイン酸 | Maleic Acid | 110-16-7 | ○ | ○ | ○ | ー | ○ | Ⅲ | 1 | 乳・乳製品の使用可能温度はⅠ（～70℃）
| フマル酸 | Fumaric Acid | 110-17-8 | ○ | ○ | ○ | ー | ○ | Ⅲ | 1 | 乳・乳製品の使用可能温度はⅠ（～70℃）
| イタコン酸 | Itaconic Acid | 97-65-4 | ○ | ○ | ○ | ー | ○ | Ⅲ | 1 | 乳・乳製品の使用可能温度はⅠ（～70℃）
| クロトン酸 | Crotonic Acid | 107-93-7 | ○ | ○ | ○ | ー | ○ | Ⅲ | 1 | 乳・乳製品の使用可能温度はⅠ（～70℃）
| アクリル酸 | Acrylic Acid | 79-10-7 | ○ | ○ | ○ | ー | ○ | Ⅲ | 1 | 乳・乳製品の使用可能温度はⅠ（～70℃）
| メタクリル酸 | Methacrylic Acid | 79-41-4 | ○ | ○ | ○ | ー | ○ | Ⅲ | 1 | 乳・乳製品の使用可能温度はⅠ（～70℃）
２. 酸類（飽和酸）
| 無水フタル酸 | Phthalic anhydride | 85-44-9 | ○ | ○ | ○ | ー | ○ | Ⅲ | 1 | 乳・乳製品の使用可能温度はⅠ（～70℃）
| o-フタル酸 | Phthalic acid | 88-99-3 | ○ | ○ | ○ | ー | ○ | Ⅲ | 1 | 乳・乳製品の使用可能温度はⅠ（～70℃）
| イソフタル酸 | Isophthalic acid | 121-91-5 | ○ | ○ | ○ | ー | ○ | Ⅲ | 1 | 乳・乳製品の使用可能温度はⅠ（～70℃）
| テレフタル酸 | Terephthalic acid | 100-21-0 | ○ | ○ | ○ | ー | ○ | Ⅲ | 1 | 乳・乳製品の使用可能温度はⅠ（～70℃）
| テトラヒドロ無水フタル酸 | Tetrahydrophthalic anhydride | 85-43-8 | ○ | ○ | ○ | ー | ○ | Ⅲ | 1 | 乳・乳製品の使用可能温度はⅠ（～70℃）
| テトラヒドロフタル酸 | Tetrahydrophthalic acid | 88-98-2 | ○ | ○ | ○ | ー | ○ | Ⅲ | 1 | 乳・乳製品の使用可能温度はⅠ（～70℃）
| エンドメチレンテトラヒドロ無水フタル酸 | endo-3,6-Methylene-1,2,3,6-tetrahydrophthalic anhydride | 129-64-6 | ○ | ○ | ○ | ー | ○ | Ⅲ | 1 | 乳・乳製品の使用可能温度はⅠ（～70℃）
| アジピン酸 | Adipic acid | 124-04-9 | ○ | ○ | ○ | ー | ○ | Ⅲ | 1 | 乳・乳製品の使用可能温度はⅠ（～70℃）
| セバシン酸 | Sebacic acid | 111-20-6 | ○ | ○ | ○ | ー | ○ | Ⅲ | 1 | 乳・乳製品の使用可能温度はⅠ（～70℃）
| 無水トリメリット酸 | Trimellitic anhydride | 552-30-7 | ○ | ○ | ○ | ー | ○ | Ⅲ | 1 | 乳・乳製品の使用可能温度はⅠ（～70℃）
| トリメリット酸 | Trimellitic acid | 528-44-9 | ○ | ○ | ○ | ー | ○ | Ⅲ | 1 | 乳・乳製品の使用可能温度はⅠ（～70℃）
| 無水ピロメリット酸 | Pyromellitic dianhydride | 89-32-7 | ○ | ○ | ○ | ー | ○ | Ⅲ | 1 | 乳・乳製品の使用可能温度はⅠ（～70℃）
| アゼライン酸 | Azelaic acid | 123-99-9 | ○ | ○ | ○ | ー | ○ | Ⅲ | 1 | 乳・乳製品の使用可能温度はⅠ（～70℃）
| ペラルゴン酸 | Pelargonic Acid | 112-05-0 | ○ | ○ | ○ | ー | ○ | Ⅲ | 1 | 乳・乳製品の使用可能温度はⅠ（～70℃）
| コハク酸 | Succinic Acid | 110-15-6 | ○ | ○ | ○ | ー | ○ | Ⅲ | 1 | 乳・乳製品の使用可能温度はⅠ（～70℃）
| 無水コハク酸 | Succinic Anhydride | 108-30-5 | ○ | ○ | ○ | ー | ○ | Ⅲ | 1 | 乳・乳製品の使用可能温度はⅠ（～70℃）
| 安息香酸 | Benzoic Acid | 65-85-0 | ○ | ○ | ○ | ー | ○ | Ⅲ | 1 | 乳・乳製品の使用可能温度はⅠ（～70℃）
| 酢酸 | Acetic Acid | 64-19-7 | ○ | ○ | ○ | ー | ○ | Ⅲ | 1 | 乳・乳製品の使用可能温度はⅠ（～70℃）
| カプリン酸 | Caprylic Acid | 124-07-2 | ○ | ○ | ○ | ー | ○ | Ⅲ | 1 | 乳・乳製品の使用可能温度はⅠ（～70℃）
| パルミチン酸 | Palmitic Acid | 57-10-3 | ○ | ○ | ○ | ー | ○ | Ⅲ | 1 | 乳・乳製品の使用可能温度はⅠ（～70℃）
| ステアリン酸 | Stearic Acid | 57-11-4 | ○ | ○ | ○ | ー | ○ | Ⅲ | 1 | 乳・乳製品の使用可能温度はⅠ（～70℃）
| 動植物油脂肪酸およびその２量体 | Animal and vegetable oil fatty acid and its dimer | 57-10-3 57-11-4 60-33-3 112-80-1 61788-89-4 等 | ○ | ○ | ○ | ー | ○ | Ⅲ | 1 | 乳・乳製品の使用可能温度はⅠ（～70℃）
| ヘット酸 | Chlorendic Acid | 115-28-6 | ○ | ○ | ○ | ー | ○ | Ⅲ | 1 | 乳・乳製品の使用可能温度はⅠ（～70℃）
| ヘキサクロルエンドメチレンテトラヒドロ無水フタル酸 | Chlorendic anhydride | 115-27-5 | ○ | ○ | ○ | ー | ○ | Ⅲ | 1 | 乳・乳製品の使用可能温度はⅠ（～70℃）
3. 酸類（その他）
| ロジン | Rosin | 8050-09-7 | ○ | ○ | ○ | ー | ○ | Ⅲ | 1 | 乳・乳製品の使用可能温度はⅠ（～70℃）
| ジメチルテレフタレート | Dimethyl Terephthalate | 120-61-6 | ○ | ○ | ○ | ー | ○ | Ⅲ | 1 | 乳・乳製品の使用可能温度はⅠ（～70℃）
| ロジン－無水マレイン酸付加物 | Rosin, maleated | 8050-28-0 | ○ | ○ | ○ | ー | ○ | Ⅲ | 1 | 乳・乳製品の使用可能温度はⅠ（～70℃）
4. アルコール類
| エチレングリコール | Ethylene Glycol | 107-21-1 | ○ | ○ | ○ | ー | ○ | Ⅲ | 1 | 乳・乳製品の使用可能温度はⅠ（～70℃）
| プロピレングリコール | Propylene Glycol | 57-55-6 | ○ | ○ | ○ | ー | ○ | Ⅲ | 1 | 乳・乳製品の使用可能温度はⅠ（～70℃）
| ジエチレングリコール | Diethylene Glycol | 111-46-6 | ○ | ○ | ○ | ー | ○ | Ⅲ | 1 | 乳・乳製品の使用可能温度はⅠ（～70℃）
| ジプロピレングリコール | Dipropylene Glycol | 110-98-5, 25265-71-8 | ○ | ○ | ○ | ー | ○ | Ⅲ | 1 | 乳・乳製品の使用可能温度はⅠ（～70℃）
| ネオペンチルグリコール | Neopentylglycol | 126-30-7 | ○ | ○ | ○ | ー | ○ | Ⅲ | 1 | 乳・乳製品の使用可能温度はⅠ（～70℃）
| １，３ブタンジオール | 1,3-Butanediol | 107-88-0 | ○ | ○ | ○ | ー | ○ | Ⅲ | 1 | 乳・乳製品の使用可能温度はⅠ（～70℃）
| １，４ブタンジオール | 1,4-Butanediol | 110-63-4 | ○ | ○ | ○ | ー | ○ | Ⅲ | 1 | 乳・乳製品の使用可能温度はⅠ（～70℃）
| １，６ヘキサンジオール | 1,6-Hexanediol | 629-11-8 | ○ | ○ | ○ | ー | ○ | Ⅲ | 1 | 乳・乳製品の使用可能温度はⅠ（～70℃）
| 水素化ビスフェノールA | Hydrogenated Bisphenol -A | 80-04-6 13804-54-1 13804-57-4 13804-58-5 | ○ | ○ | ○ | ー | ○ | Ⅲ | 1 | 乳・乳製品の使用可能温度はⅠ（～70℃）
| ビスフェノールA ＥＯ付加物 | Bisphenol A ethoxylate | 32492-61-8 | ○ | ○ | ○ | ー | ○ | Ⅲ | 1 | 乳・乳製品の使用可能温度はⅠ（～70℃）
| ビスフェノールA ＰＯ付加物 | Bisphenol A bis(2-hydroxypropyl) ether | 116-37-0 | ○ | ○ | ○ | ー | ○ | Ⅲ | 1 | 乳・乳製品の使用可能温度はⅠ（～70℃）
| ポリエチレングリコール | Polyethylene Glycol | 25322-68-3 | ○ | ○ | ○ | ー | ○ | Ⅲ | 1 | 乳・乳製品の使用可能温度はⅠ（～70℃）
| ポリプロピレングリコール | Polypropylene glycol | 25322-69-4 | ○ | ○ | ○ | ー | ○ | Ⅲ | 1 | 乳・乳製品の使用可能温度はⅠ（～70℃）
| トリメチロールプロパン | Trimethylolpropane | 77-99-6 | ○ | ○ | ○ | ー | ○ | Ⅲ | 1 | 乳・乳製品の使用可能温度はⅠ（～70℃）
| トリエチレングリコール | Triethylene Glycol | 112-27-6 | ○ | ○ | ○ | ー | ○ | Ⅲ | 1 | 乳・乳製品の使用可能温度はⅠ（～70℃）
| グリセリン | Glycerol | 56-81-5 | ○ | ○ | ○ | ー | ○ | Ⅲ | 1 | 乳・乳製品の使用可能温度はⅠ（～70℃）
| マニトール | Mannitol | 69-65-8, 643-01-6, 133-43-7 | ○ | ○ | ○ | ー | ○ | Ⅲ | 1 | 乳・乳製品の使用可能温度はⅠ（～70℃）
| ペンタエリスリトール | Pentaerythritol | 115-77-5 | ○ | ○ | ○ | ー | ○ | Ⅲ | 1 | 乳・乳製品の使用可能温度はⅠ（～70℃）
| ２，２，４－トリメチル－１，３－ペンタンジオール | 2,2,4-Trimethyl-1,3-pentanediol | 144-19-4 | ○ | ○ | ○ | ー | ○ | Ⅲ | 1 | 乳・乳製品の使用可能温度はⅠ（～70℃）
| ソルビトール | Sorbitol | 50-70-4 | ○ | ○ | ○ | ー | ○ | Ⅲ | 1 | 乳・乳製品の使用可能温度はⅠ（～70℃）
| トリメチロールエタン | Trimethylolethane | 77-85-0 | ○ | ○ | ○ | ー | ○ | Ⅲ | 1 | 乳・乳製品の使用可能温度はⅠ（～70℃）
| トリシクロデカンジメタノール | Tricyclodecanedimethanol | 26896-48-0 | ○ | ○ | ○ | ー | ○ | Ⅲ | 1 | 乳・乳製品の使用可能温度はⅠ（～70℃）
| ネオペンチルアルコール | 2,2-Dimethyl-1-propanol | 75-84-3 | ○ | ○ | ○ | ー | ○ | Ⅲ | 1 | 乳・乳製品の使用可能温度はⅠ（～70℃）
| オクチルアルコール | 1-Octanol | 111-87-5 | ○ | ○ | ○ | ー | ○ | Ⅲ | 1 | 乳・乳製品の使用可能温度はⅠ（～70℃）
| デシルアルコール | 1-Decanol | 112-30-1 | ○ | ○ | ○ | ー | ○ | Ⅲ | 1 | 乳・乳製品の使用可能温度はⅠ（～70℃）
| イソデシルアルコール | Isodecyl Alcohol | 25339-17-7 | ○ | ○ | ○ | ー | ○ | Ⅲ | 1 | 乳・乳製品の使用可能温度はⅠ（～70℃）
| トリメチロールプロパンジアリルエーテル | Trimethylolpropanediallylether | 682-09-7 | ○ | ○ | ○ | ー | ○ | Ⅲ | 1 | 乳・乳製品の使用可能温度はⅠ（～70℃）
| ２－エチルヘキシルアルコール | 2-Ethyl-1-hexanol | 104-76-7 | ○ | ○ | ○ | ー | ○ | Ⅲ | 1 | 乳・乳製品の使用可能温度はⅠ（～70℃）
| ジエチレングリコールモノブチルエーテル | Diethylene glycol monobutyl ether | 112-34-5 | ○ | ○ | ○ | ー | ○ | Ⅲ | 1 | 乳・乳製品の使用可能温度はⅠ（～70℃）
| α－メチルグリコシド | Tetrabromobisphenol A bis(2-hydroxyethyl ether) | 4162-45-2 | ○ | ○ | ○ | ー | ○ | Ⅲ | 1 | 乳・乳製品の使用可能温度はⅠ（～70℃）
5. エポキシ化合物
| ビスフェノールA型エポキシ樹脂 | Bisphenol-A type Epoxy Resin | 1675-54-3 | ○ | ○ | ○ | ー | ○ | Ⅲ | 1 | 乳・乳製品の使用可能温度はⅠ（～70℃）
| フェノールノボラック型エポキシ樹脂（フェノールホルムアルデヒド縮合物-エピクロルヒドリン） | Phenol Novolac type Epoxy Resin | 977103-59-5 9003-36-5 58421-55-9 | ○ | ○ | ○ | ー | ○ | Ⅲ | 1 | 乳・乳製品の使用可能温度はⅠ（～70℃）
| プロピレンオキサイド | Propylene Oxide | 75-56-9 | ○ | ○ | ○ | ー | ○ | Ⅲ | 1 | 乳・乳製品の使用可能温度はⅠ（～70℃）
| グリシジルメタアクリレート | Glycidyl Methacrylate | 106-91-2 | ○ | ○ | ○ | ー | ○ | Ⅲ | 1 | 乳・乳製品の使用可能温度はⅠ（～70℃）
| アリルグリシジルエーテル | Allyl Glycidyl Ether | 106-92-3 | ○ | ○ | ○ | ー | ○ | Ⅲ | 1 | 乳・乳製品の使用可能温度はⅠ（～70℃）
6. その他
| ビスフェノールA | Bisphenol-A | 80-05-7 | ○ | ○ | ○ | ー | ○ | Ⅲ | 1 | 乳・乳製品の使用可能温度はⅠ（～70℃）
| ビスフェノールS | Bisphenol-S | 80-09-1 | ○ | ○ | ○ | ー | ○ | Ⅲ | 1 | 乳・乳製品の使用可能温度はⅠ（～70℃）
| ジシクロペンタジエン | Dicyclopentadiene | 77-73-6 | ○ | ○ | ○ | ー | ○ | Ⅲ | 1 | 乳・乳製品の使用可能温度はⅠ（～70℃）
7. 架橋剤
| スチレン | Styrene | 100-42-5 | ○ | ○ | ○ | ー | ○ | Ⅲ | 1 | 乳・乳製品の使用可能温度はⅠ（～70℃）
| ビニルトルエン | Vinyltoluene | 25013-15-4 | ○ | ○ | ○ | ー | ○ | Ⅲ | 1 | 乳・乳製品の使用可能温度はⅠ（～70℃）
| α－メチルスチレン | α-Methylstyrene | 98-83-9 | ○ | ○ | ○ | ー | ○ | Ⅲ | 1 | 乳・乳製品の使用可能温度はⅠ（～70℃）
| メタクリル酸メチル | Methyl Methacrylate | 80-62-6 | ○ | ○ | ○ | ー | ○ | Ⅲ | 1 | 乳・乳製品の使用可能温度はⅠ（～70℃）
| 酢酸ビニル | Vinyl Acetate | 108-05-4 | ○ | ○ | ○ | ー | ○ | Ⅲ | 1 | 乳・乳製品の使用可能温度はⅠ（～70℃）
| ジビニルベンゼン | Divinylbenzene | 1321-74-0 | ○ | ○ | ○ | ー | ○ | Ⅲ | 1 | 乳・乳製品の使用可能温度はⅠ（～70℃）
| Ｎ－ビニルピロリドン | N-vinyl-2-pyrrolidone | 88-12-0 | ○ | ○ | ○ | ー | ○ | Ⅲ | 1 | 乳・乳製品の使用可能温度はⅠ（～70℃）
| パラメチルスチレン | 4-Methylstyrene | 622-97-9 | ○ | ○ | ○ | ー | ○ | Ⅲ | 1 | 乳・乳製品の使用可能温度はⅠ（～70℃）
| ジアリルフタレート | Diallyl Phthalate | 131-17-9 | ○ | ○ | ○ | ー | ○ | Ⅲ | 1 | 乳・乳製品の使用可能温度はⅠ（～70℃）
| トリアリルイソシアヌレート | Triallyl Isocyanurate | 1025-15-6 | ○ | ○ | ○ | ー | ○ | Ⅲ | 1 | 乳・乳製品の使用可能温度はⅠ（～70℃）
| トリアリルシアヌレート | Triallyl Cyanurate | 101-37-1 | ○ | ○ | ○ | ー | ○ | Ⅲ | 1 | 乳・乳製品の使用可能温度はⅠ（～70℃）
| マレイン酸アリルエステル | Diallyl Maleate | 999-21-3 | ○ | ○ | ○ | ー | ○ | Ⅲ | 1 | 乳・乳製品の使用可能温度はⅠ（～70℃）
| メタクリル酸アリルエステル | Allyl Methacrylate | 96-05-9 | ○ | ○ | ○ | ー | ○ | Ⅲ | 1 | 乳・乳製品の使用可能温度はⅠ（～70℃）
| ２－ヒドロキシエチルアクリレート | 2-Hydroxyethyl Acrylate | 818-61-1 | ○ | ○ | ○ | ー | ○ | Ⅲ | 1 | 乳・乳製品の使用可能温度はⅠ（～70℃）
| メチルアクリレート | Methyl Acrylate | 96-33-3 | ○ | ○ | ○ | ー | ○ | Ⅲ | 1 | 乳・乳製品の使用可能温度はⅠ（～70℃）
| エチルアクリレート | Ethyl Acrylate | 140-88-5 | ○ | ○ | ○ | ー | ○ | Ⅲ | 1 | 乳・乳製品の使用可能温度はⅠ（～70℃）
| プロピルアクリレート | n-Propyl acrylate | 925-60-0 | ○ | ○ | ○ | ー | ○ | Ⅲ | 1 | 乳・乳製品の使用可能温度はⅠ（～70℃）
| ブチルアクリレート | Butyl Acrylate | 141-32-2 | ○ | ○ | ○ | ー | ○ | Ⅲ | 1 | 乳・乳製品の使用可能温度はⅠ（～70℃）
| エチルメタクリレート | Ethyl Methacrylate | 97-63-2 | ○ | ○ | ○ | ー | ○ | Ⅲ | 1 | 乳・乳製品の使用可能温度はⅠ（～70℃）
| プロピルメタクリレート | Propyl methacrylate | 2210-28-8 | ○ | ○ | ○ | ー | ○ | Ⅲ | 1 | 乳・乳製品の使用可能温度はⅠ（～70℃）
| ブチルメタクリレート | Butyl Methacrylate | 97-88-1 | ○ | ○ | ○ | ー | ○ | Ⅲ | 1 | 乳・乳製品の使用可能温度はⅠ（～70℃）
| ２－エチルヘキシルアクリレート | 2-Ethylhexyl Acrylate | 103-11-7 | ○ | ○ | ○ | ー | ○ | Ⅲ | 1 | 乳・乳製品の使用可能温度はⅠ（～70℃）
| ２－ヒドロキシエチルメタクリレート | 2-Hydroxyethyl Methacrylate | 868-77-9 | ○ | ○ | ○ | ー | ○ | Ⅲ | 1 | 乳・乳製品の使用可能温度はⅠ（～70℃）
| ベンジルメタクリレート | Benzyl Methacrylate | 2495-37-6 | ○ | ○ | ○ | ー | ○ | Ⅲ | 1 | 乳・乳製品の使用可能温度はⅠ（～70℃）
| フェノキシエチルメタクリレート | 2-Phenoxyethyl Methacrylate | 10595-06-9 | ○ | ○ | ○ | ー | ○ | Ⅲ | 1 | 乳・乳製品の使用可能温度はⅠ（～70℃）
| イソボルニルメタクリレート | Isobornyl methacrylate | 7534-94-3 | ○ | ○ | ○ | ー | ○ | Ⅲ | 1 | 乳・乳製品の使用可能温度はⅠ（～70℃）
| ジシクロペンテニルオキシエチルメタクリレート | Dicyclopentenyloxyethyl methacrylate | 68586-19-6 | ○ | ○ | ○ | ー | ○ | Ⅲ | 1 | 乳・乳製品の使用可能温度はⅠ（～70℃）
| ネオペンチルグリコールジメタクリレート | Neopentyl Glycol Dimethacrylate | 1985-51-9 | ○ | ○ | ○ | ー | ○ | Ⅲ | 1 | 乳・乳製品の使用可能温度はⅠ（～70℃）
| エチレングリコールジメタクリレート | Etylene glycol dimethacrylate | 97-90-5 | ○ | ○ | ○ | ー | ○ | Ⅲ | 1 | 乳・乳製品の使用可能温度はⅠ（～70℃）
| ジエチレングリコールジメタクリレート | Dietylene glycol dimethacrylate | 2538-84-1 | ○ | ○ | ○ | ー | ○ | Ⅲ | 1 | 乳・乳製品の使用可能温度はⅠ（～70℃）
| トリメチロールプロパントリメタクリレート | Trimethylolpropane Trimethacrylate | 3290-92-4 | ○ | ○ | ○ | ー | ○ | Ⅲ | 1 | 乳・乳製品の使用可能温度はⅠ（～70℃）