## 表1 PE
ポリエチレン | [9 empty] | （平成29年2月1日現在）
No | 種類 | 業界PL番号 |  |  | 重複 | 物質名（和名） | 物質名（英名） | CAS | 規格（品質） | 制限（使用量・使用条件等）
1 | 基ポリマー | 2-01 | (1) | ① |  | エチレンのホモポリマー | Polyethylene | 9002-88-4 | 過酸化物又は酸素を用いて重合したエチレンのホモポリマー及び過酸化物を用いて変性した変性ポリマーでは、基ポリマーからの過酸化物の溶出量は活性酸素量として3µg/g以下とする。
2 | 基ポリマー | 2-01 | (1) | ②(a) |  | エチレンと下記モノマーのうち１種以上を含むコポリマー (1)1-アルケン (2)アルカジエン（C8以下） |  |  | エチレン含有量50%以上 プロピレン以外のコモノマーの合計は15%以下 (a)灰分0.1％以下 (b)重金属の溶出量は本自主基準の溶出試験重金属の項に規定された値の２分の１とする。
3 | 基ポリマー | 2-01 | (1) | ②(b) |  | エチレン及びプロピレンのポリマーで次の成分の１種又は２種を合計で５％以下含むコポリマー (1)5-エチリデン-2-ノルボルネン (2)5-メチレン-2-ノルボルネン |  |  | (a)灰分0.1％以下 (b)重金属の溶出量は本自主基準の溶出試験重金属の項に規定された値の２分の１とする。
4 | 基ポリマー | 2-01 | (1) | ②(c) |  | エチレンと下記コモノマーのうち１種以上を含むコポリマー (1)1-アルケン（a)に示された含有範囲を超えるもの） (2)酢酸ビニル (3)ビニルアルコール (4)アクリル酸、メタクリル酸、それらのエステル、ならびにそれらの塩（Na,Mg,Zn,K） (5)スチレン (6)無水マレイン酸 |  |  | (a)灰分0.1％以下 (b)重金属の溶出量は本自主基準の溶出試験重金属の項に規定された値の２分の１とする。 ただし、 ビニルアルコール：30%以下 アクリル酸：25%以下 メタクリル酸：20%以下
5 | 基ポリマー | 2-01 | (1) | ③ |  | エチレンを主体とする上記①および②のポリマーを次の成分の１種または２種を用いて変性した変性ポリエチレン (1)マレイン酸 (2)無水マレイン酸 (3)アクリル酸 (4)メタクリル酸 (5)スチレン |  |  | エチレンの含有は50%以上 (a)灰分0.1％以下 (b)重金属の溶出量は本自主基準の溶出試験重金属の項に規定された値の２分の１とする。
6 | 基ポリマー | 2-01 | (1) | ④ |  | エチレンビニルトリメトキシシラン競合物 |  |  | ビニルトリメキシシラン含有：1.5%以下 ビニルトリメトキシシランモノマーが溶出しないこと (a)灰分0.1％以下 (b)重金属の溶出量は本自注基準の溶出試験重金属に規定された値の２分の１とする。
7 | 基ポリマー | 2-01 | (2) | 2 |  | 乳等1群食品用は①エチレンのホモポリマーおよびエチレンと②(a)(1)のコポリマーに限る |  |  | ① 過酸化物または酸素を用いて重合したエチレンのホモポリマー 過酸化物の溶出量は活性酸素量として3µg/g以下 ② ①以外の方法によるエチレンのホモポリマー、及びエチレンと１－アルケンのコポリマー(a) 灰分 0.1％以下 (b) 重金属の溶出量は本自主基準の添加物の溶出試験重金属の項に規定された値の２分の１
8 | 安定剤 | A | 1 | 1 |  | ソルビン酸カリウム | Potassium sorbate | 24634-61-5 |  | 塗布量：600mg/m2以下
9 | 安定剤 | A | 1 | 8 |  | 2-エチルヘキサン酸亜鉛 | Zinc 2-ethylhexoate | 136-53-8 |  | 添加量：1.0%以下
10 | 安定剤 | A | 1 | 9 |  | 12-ヒドロキシステアリン酸カルシウム | Calcium 12-hydroxystearate | 3159-62-4 | Ⓑ | 添加量：2.0%以下
11 | 安定剤 | A | 1 | 17 |  | ステアリル乳酸カルシウム | Calcium stearyl-2-lactylate | 5793-94-2 | Ⓑ 品質は食品添加物公定書に従うこと。 | 添加量：5.0%以下
12 | 安定剤 | A | 1 | 24 |  | ステアリン酸コバルト | Cobalt distearate | 13586-84-0 | Ⓑ | 移行量：0.05mg/kg以下（Coとして）
13 | 安定剤 | A | 2 | 1 |  | エポキシ化大豆油 | Epoxydized soybean oil | 8013-07-8 | オキシラン酸素：6～7% ヨウ素価：８未満 | 添加量：0.5%以下 エポキシ化合物、燐化合物、硫黄化合物、フェノール系化合物の合計添加量1.0%以下
14 | 安定剤 | A | 2 | 2 |  | エポキシ化アマニ油 |  | 8016-11-3 | オキシラン酸素：8.3％以上 ヨウ素価：５以下 | エポキシ化合物、燐化合物、硫黄化合物、フェノール系化合物の合計添加量1.0%以下
15 | 安定剤 | A | 2 | 4 |  | エポキシ化ステアリン酸オクチル（イソオクチルエステルも含む） | Epoxydized octyl stearate (Including isooctyl ester) | 106-84-3 | Ⓑ オキシラン酸素：３％以上 ヨウ素価：５以下 | エポキシ化合物、燐化合物、硫黄化合物、フェノール系化合物の合計添加量1.0%以下
16 | 安定剤 | A | 2 | 5 |  | 3-(2-キセノリル)-1,2-エポキシプロパン | 3-(2-Xenolyl)-1,2-epoxypropane | 7144-65-2 |  | エポキシ化合物、燐化合物、硫黄化合物、フェノール系化合物の合計添加量1.0%以下
17 | 安定剤 | A | 3 | 1 |  | 尿素 | Urea | 57-13-6
18 | 安定剤 | A | 3 | 6 |  | コハク酸ジメチル2-(4-ヒドロキシ-2,2,6,6-テトラメチル-1-ピペリジン)エタノール縮合物 | Dimethyl succinate polymer with 2-(4-hydroxy-2,2,6,6-tetramethyl-1-piperidine) ethanol | 65447-77-0 |  | 添加量：0.3%以下
19 | 安定剤 | A | 3 | 8 |  | ポリ[〔6－〔（1,１,3,3－テトラメチルブチル）アミノ〕－1,3,5－トリアジン－2,4－ジイル〕〔（2,2,6,6－テトラメチル－4－ピペリジル）イミノ〕ヘキサメチレン〔（2,2,6,6－テトラメチル－4－ピペリジル）イミノ〕] | Poly[ [6-[(1,1,3,3-tetramethylbutyl)amino]-1,3,5-triazine-2,4-diyll [(2,2,6, 6-tetramethyl-4- piperidyl)imino] hexamethylene[(2,2,6,6-tetramethyl-4-piperidyl)imino]] | 71878-19-8 70624-18-9 |  | 添加量：0.2%以下
20 | 安定剤 | A | 3 | 9 |  | ビス(2,2,6,6-テトラメチル-4-ピペリジル)セバケート | Bis(2,2,6,6-tetramethyl-4-pi peridyl) sebacate | 52829-07-9 | Ⓑ | 水性食品、油脂及び脂肪性食品では0.5%以下 酸性食品では0.3%以下、 アルコール性食品では、100℃以下使用で0.5%以下
21 | 安定剤 | A | 3 | 11 |  | N,N',N'',N'''-テトラキス-(4,6-ビス-(ブチル-(N-メチル-2,2,6,6-テトラメチルピペリジン-4-イル)アミノ)-トリアジン-2-イル)-4,7-ジアザデカン1,10-ジアミン | N,N',N'',N'''-Tetrakis(4,6-bis(butyl-(N-methyl-2,2,6,6-tetramethylpiperidin-4-yl)amino)-triazin-2-yl)-4,7-diazadecan-1,10-diamine | 106990-43-6 | PEの密度0.961g／cm3以上に適用 | 添加量：0.1%以下
22 | 安定剤 | A | 3 | 12 |  | ジブチルアミン・1,3,5-トリアジン・N,N’-ビス（2,2,6,6-テトラメチル-4-ピペリジル-1,6-ヘキサメチレンジアミン・N-（2,2,6,6-テトラメチル-4-ピペリジル）ブチルアミンの重縮合物 | Condensate of ｄibutylamine-1,3,5-triazine－N,N'-bis(2,2,6,6-tetramethyl-4-piperidil-1,6hexamethylenediamine-N-(2,2,6,6-tetramethyl-4-piperidil)butylamine | 192268-64-7 |  | 添加量：0.6%以下
23 | 安定剤 | A | 3 | 14 |  | 還元型牛脂を原料として製造したアルキルアミンの酸化生成物 | Amines,bis(hydrogenated tallow alkyl), oxidized | 143925-92-2 | Ⓑ | 添加量：0.6%以下
24 | 安定剤 | A | 3 | 16 |  | 1-{2-[3-(3,5-ジ-t-ブチル-4-ヒドロキシフェニル)プロピオニルオキシ]エチル}-4-[3-(3,5-ジ-t-ブチル-4-ヒドロキシフェニル)プロピオニルオキシ]-2,2,6,6-テトラメチルピペリジン | 1-[2-{3-(3,5-di-t-butyl-4-hydroxyphenyl)propionyloxy}ethyl]-4-{3-(3,5-di-t-butyl-4-hydroxyphenyl)propionyloxy}-2,2,6,6-tetramethylpiperidine | 73754-27-5 |  | 添加量：0.5%以下
25 | 安定剤 | A | 3 | 20 |  | 2,2,4,4-テトラメチル-7-オキサ-3,20-ジアザジスピロ-[5,1,11,2]-ヘネイコサン-21-オンとエピクロルヒドリンによる反応重合物 | 7-Oxa-3,20-diazadispiro-[5.1.11.2]-heneicosan-21-one,2,2,4,4-tetramethyl-,hydrochloride, reaction products with epichlorohydrin, hydrolyzed, polymerized | 202483-55-4 |  | 密度094g/cm3を超えるもの：添加量0.5％以下, 密度094g/cm3未満のもの：添加量0.3％以下 使用条件はＦＤＡ §178－2010に従うこと
26 | 安定剤 | A | 3 | 22 |  | ポリ[1,1'－ジシクロヘキシルメタン(4,4－ジイソシアナート)]( 重合度:8～12、カルボジイミド基含有)とシクロヘキシルアミンのウレア付加物 | Cyclohexane, 1, 1'-methylenebis[4-isocyanato-, homopolymer, cyclohexylamine-terminated | 315207-86-4 |  | 添加量：3.0%以下 100℃以下の使用
27 | 安定剤 | A | 3 | 23 |  | ポリ{3-エイコシル（テトラコシル）-1-〔2,2,6,6テトラメチルピペリジン-4-イル〕ピロリジン-2,5-ジオン} | Poly{3-eicosyl(tetracosyl)-1-〔2,2,6,6,tetramethylpyperidine-4-yl〕pyrolydine-2,5-di-one} | 152261-33-1 |  | 添加量：0.5%以下
28 | 安定剤 | A | 4 | 2 |  | トリス(ミックスド,モノおよびジノニルフェニル)フォスファイト | Tris(mixed, mono- and di-) nonylphenylphosphite | 54771-30-1 | トリイソプロパノールアミン含有量：1.0%以下 | 添加量：0.3%以下 可塑剤と併用しないこと エポキシ化合物、燐化合物、硫黄化合物、フェノール系化合物の合計添加量1.0%以下
29 | 安定剤 | A | 4 | 4 |  | ジステアリルペンタエリスリトールジフォスファイト又はサイクリックネオペンタンテトライルビス（オクタデシルフォスファイト） | Distearylpenthaerythritol diphosphite or cyclic neopentane tetraylbis (octadecylphosphite) | 3806-34-6 | Ⓑ トリイソプロパノールアミンの含有量は1.0％以下， りん含量7.8～8.2％， | 添加量：0.25%以下 エポキシ化合物、燐化合物、硫黄化合物、フェノール系化合物の合計添加量1.0%以下
30 | 安定剤 | A | 4 | 6 |  | トリス(2,4-ジ-t-ブチルフェニル)フォスファイト | Tris(2,4-di-t-butylphenyl)phosphite | 31570-04-4 |  | 添加量：0.2%以下 エポキシ化合物、燐化合物、硫黄化合物、フェノール系化合物の合計添加量1.0%以下
31 | 安定剤 | A | 4 | 7 |  | 4,4'-ブチリデンビス(3-メチル-6-t-ブチルフェニル-ジトリデシルフォスファイト) | 4-4'-Butylidene-bis(3-methyl-6-t-butyl phenyl-di-tridecyl phosphite) | 13003-12-8 | Ⓑ | 添加量：0.5%以下 エポキシ化合物、燐化合物、硫黄化合物、フェノール系化合物の合計添加量1.0%以下
32 | 安定剤 | A | 4 | 8 |  | 1,1,3-トリス(2-メチル-4-ジ-トリデシルフォスファイト-5-t-ブチル-フェニル)ブタンとジフェニルフォスファイトとの混合物 | Mixture of 1,1,3-Tris(2-methyl-4-di-tridecylphosphite-5-t-butylphenyl)butane and diphenylphosphite | 68958-97-4 | Ⓑ | 添加量：0.5%以下 エポキシ化合物、燐化合物、硫黄化合物、フェノール系化合物の合計添加量1.0%以下
33 | 安定剤 | A | 4 | 9 |  | 4,4'ビフェニレンジホスフィン酸テトラキス(2,4-ジ-t-ブチルフェニル) | Tetrakis(2,4-di-t-butylphenyl)-4,4'-bi phenylenediphosphinate | 119345-01-6 38613-77-3 |  | 添加量：0.2%以下 エポキシ化合物、燐化合物、硫黄化合物、フェノール系化合物の合計添加量1.0%以下
34 | 安定剤 | A | 4 | 11 |  | サイクリックネオペンタンテトライルビス(2,4－ジ－t－ブチルフェニルフォスファイト) | Cyclic neo pentanetetrayl bis(2,4-di-t-butylphenylphophite) | 26741-53-7 | トリイソプロパノールアミン含有量：1.0%以下 トリフェニルフォスファイトを含有しないこと | 最大移行量0.6mg/kg食品 厚み30μで0.036%以下、 厚み250μで0.004%以下 エポキシ化合物、燐化合物、硫黄化合物、フェノール系化合物の合計添加量1.0%以下
35 | 安定剤 | A | 4 | 13 |  | 2-t-ブチル-α-(3-t-ブチル-4-ヒドロキシフェニル)-p-クメニルビス(p-ノニルフェニル)ホスファイト | 2-t-Butyl-α-(3-t-butyl-4-hydroxyphenyl)-p-cumenylbis(p-nonylphenyl) phosphite | 20227-53-6 | りん含有量：3.8～4.0% | 添加量：1.35%以下 平均厚み0.004インチを超えないシーリングガスケット又はコーティングに限る。 室温以下での使用に限る。 非アルコール性食品用に限る。 エポキシ化合物、燐化合物、硫黄化合物、フェノール系化合物の合計添加量1.0%以下
36 | 安定剤 | A | 4 | 15 |  | トリス-[2-(2,4,8,10-テトラブチル-5,7-ジオキサ-6-ホスホ－ジベンゾ-{a,c}シクロヘプテン-6-イル-オキシ)エチル]アミン | Tris-[2-(2,4,8,10-tetrabutyl-5,7-dioxa-6-phospho-dibenzo{a,c}cyclohepten-6-yl-oxy)-ethyl]amine | 80410-33-9 |  | 添加量0.3%以下 エポキシ化合物、燐化合物、硫黄化合物、フェノール系化合物の合計添加量1.0%以下
37 | 安定剤 | A | 4 | 16 |  | ビス-[2-メチル-4,6-ビス-(1,1-ジメチルエチル)フェニル]エチルホスファイト | Bis-[2-methyl-bis-(1,1－dimethylethyl) phenyl]ethylphophite | 145650-60-8 |  | 添加量0.2%以下 エポキシ化合物、燐化合物、硫黄化合物、フェノール系化合物の合計添加量1.0%以下
38 | 安定剤 | A | 4 | 17 |  | 3,9-ビス[2,4-ビス(1-メチル-1-フェニルエチル)フェノキシ]-2,4,8,10-テトラオキサ-3,9-ジホスファスピロ[5,5]ウンデカン | Bis(2,4-bis(1-methyl-1-phenylethyl)phenoxy)-2,4,8,10-teｔraoxa-3,9-diphosphaspiro[5.5]undecane | 154862-43-8 | トリイソプロパノールアミン含有量：2.0%以下 Ⓑ | 添加量0.15%以下 エポキシ化合物、燐化合物、硫黄化合物、フェノール系化合物の合計添加量1.0%以下
39 | 安定剤 | A | 4 | 18 |  | 6-[3-(3-t-ブチル-4-ヒドロキシ-5-メチルフェニル)プロポキシ-2,4,8,10-テトラ-t-ブチルジベンゾ[d, f] [1,3,2]ジオキサホスフェピン | 6-[3-(3-t-Butyl-4-hydroxy-5-methylphenyl)propoxy]-2,4,8,10-tetra-t-butyldibenzo[d,f][1,3,2] dioxaphosphepin | 203255-81-6 |  | 添加量0.35%以下 エポキシ化合物、燐化合物、硫黄化合物、フェノール系化合物の合計添加量1.0%以下
40 | 安定剤 | A | 4 | 19 |  | 9,10-ジヒドロ-9-オキサ-10-ホスファフェナントレン-10-オキサイド | 9,10-dihydro-9-oxa-10-phosphaphenanthrene-10-oxide | 35948-25-5 |  | 添加量0.3%以下 100℃以下で使用のこと エポキシ化合物、燐化合物、硫黄化合物、フェノール系化合物の合計添加量1.0%以下
41 | 安定剤 | A | 4 | 20 |  | （三塩化リンとビフェニール）のフリーデルクラフト付加物と4,6-ジ-t-ブチル-m-クレゾ－ルとの縮合により製造されるビフェニールを有する4,6-ジ-t-ブチル-m-クレジルホスホナイト縮合物 | 4,6-di-tert-butyl-m-cresol, reaction products with biphenyl –phosphorus trichloride reaction products ; predominant product: bis [bis (2,4-di-tert-butyl-5-methylphenoxy) phosphino] biphenyl | 178358-58-2 |  | 添加量：0.3%以下 エポキシ化合物、燐化合物、硫黄化合物、フェノール系化合物の合計添加量1.0%以下
42 | 安定剤 | A | 4 | 21 |  | 3，9-ビス(2,6-ジ-t-ブチル-4-メチルフェノキシ)-2,4,8,10-テトラオキサ-3,9-ジホスファスピロ[5,5]ウンデカン | Bis(2,6-dｉ-tert-butyl-4-methylphenyl)pentaerythritol diphosphite | 80693-00-1 | トリイソプロパノールアミン含有量：1.0%以下 Ⓑ | 添加量：0.25%以下 エポキシ化合物、燐化合物、硫黄化合物、フェノール系化合物の合計添加量1.0%以下
43 | 安定剤 | A | 4 | 22 |  | 2,4,8,10-テトラキス(1,1-ジメチルエチル)-6-(2-エチルヘキシロキシ)-12H-ジベンゾ[d,g][1,3,2]ジオキサホスホシン | 2,2'-methylenebis(4,6-ｄｉ-tert-butylphenyl）-2-ethylhexyl phosphite | 126050-54-2 | トリイソプロパノールアミン含有量：1.0%以下 | 添加量：0.25%以下 エポキシ化合物、燐化合物、硫黄化合物、フェノール系化合物の合計添加量1.0%以下
44 | 安定剤 | A | 5 | 2 |  | 3,3'-チオジプロピオン酸ジラウリル | Dilauryl-3,3-Thiodipropionate | 123-28-4 | Ⓑ | 添加量：0.5%以下 エポキシ化合物、燐化合物、硫黄化合物、フェノール系化合物の合計添加量1.0%以下
45 | 安定剤 | A | 5 | 3 |  | 3,3'-チオジプロピオン酸ジミリスチル | Dimyristyl-3,3'-thiopropionate | 16545-54-3 | Ⓑ | 添加量：0.5%以下 エポキシ化合物、燐化合物、硫黄化合物、フェノール系化合物の合計添加量1.0%以下
46 | 安定剤 | A | 5 | 4 |  | 3,3'-チオジプロピオン酸ジステアリル | Distearyl-3,3'-thiopropionate | 693-36-7 | Ⓑ | 添加量：0.5%以下 エポキシ化合物、燐化合物、硫黄化合物、フェノール系化合物の合計添加量1.0%以下
47 | 安定剤 | A | 5 | 6 |  | ジオクタデシルジサルファイド | Dioctadecylsulphide | 2500-88-1 | Ⓑ | 溶出量：3mg/kg以下 エポキシ化合物、燐化合物、硫黄化合物、フェノール系化合物の合計添加量1.0%以下
48 | 安定剤 | A | 6 |  |  | フェノール系化合物 |  |  |  | エポキシ化合物、燐化合物、硫黄化合物、フェノール系化合物の合計添加量1.0%以下
49 | 安定剤 | A | 6 | 1-1 |  | ブチル化ヒドロキシトルエン | Butylated hydroxytoluene | 128-37-0 |  | 添加量：0.5%以下
50 | 安定剤 | A | 6 | 1-2 |  | 4-ヒドロキシメチル-2,6-ジ-t-ブチルフェノール | 4-Hydroxymethyl-2,6-di-t-butylphenol | 16545-54-3 | 凝固点：140～141℃ | 添加量：7.75mg/dm2（食品接触面積）以下
51 | 安定剤 | A | 6 | 1-3 |  | 2,6-ジ-t-ブチル-4-エチルフェノール | 2,6-Di-t-butyl-4-ethylphenol | 4130-42-1 |  | 厚さ0.6mm以下、非アルコール性食品用に限る。 厚さ0.06mm以下の場合、添加量0.1%以下 厚さ0.06mmを超え、0.6mm未満の場合、添加量0.01%以下
52 | 安定剤 | A | 6 | 1-5 |  | n-オクタデシル-β-(4'-ヒドロキシ-3',5'-ジ-t-ブチルフェニル)プロピオネート | n-Octadecyl-P-(4'-hydroxy-3',5'-di-t-butylphenyl)propionate | 29874-14-4 | Ⓑ | 添加量：0.5%以下
53 | 安定剤 | A | 6 | 1-10 |  | トコフェロール | Tocopherol | 59-02-9
54 | 安定剤 | A | 6 | 1-11 |  | 2,4,ビス(オクチルチオメチル)-6-t-メチルフェノール | 2,4-Bis(Octylthiomethyl)-6-methylphenol | 110553-27-0 |  | 溶出量：5mg/kg以下
55 | 安定剤 | A | 6 | 1-12 |  | 2,4－ビス[(ドデシルチオ)メチル]－6－メチルフェノール | 2,4-bis[(dodecylthio)methyl]-6-methylphenol | 110675-26-8 |  | 総溶出量5mg/㎏以下
56 | 安定剤 | A | 6 | 2-1 |  | 2,2'-メチレンビス(4-メチル-6-t-ブチルフェノール) | 2,2-Methylenebis(4-methyl-6-t-butyl phenol) | 119-47-1 |  | 添加量：0.1%以下
57 | 安定剤 | A | 6 | 2-2 |  | 2,2'-メチレンビス(4-エチル-6-t-ブチルフェノール) | 2,2'-Methylenebis(4-ethyl-6-t-butylphenol) | 88-24-4 |  | 添加量：0.5%以下
58 | 安定剤 | A | 6 | 2-3 |  | 4,4'-メチレンビス(2,6-ジ-t-ブチルフェノール) | 4,4'-methylenebis(2,6-di-t-butylphenol) | 118-82-1 |  | 添加量：0.5%以下
59 | 安定剤 | A | 6 | 2-4 |  | 4,4'-ブチリデンビス(6-t-ブチル-m-クレゾール) 1,1-ビス(2'-メチル-4'-ヒドロキシ-5'-t-ブチル-フェニル)ブタン | 4,4'-Butylidenebis(6-t-butyl-m-cresol)or1,1-bis(2'-methyl-4'-hydroxy-5'-t-butylphenyl)butane | 85-60-9 |  | 添加量：0.3%以下 水性食品用に限る。
60 | 安定剤 | A | 6 | 2-5 |  | 4,4'-チオビス(6-t-ブチル-m-クレゾール)又は 4,4'-チオビス(3-メチル-6-t-ブチルフェノール) | 4,4'-Thiobis(6-t-butyl-m-cresol) or 4,4'-thiobis(3-methyl-6-t-butylphenol) | 96-69-5 |  | 添加量：0.05%以下
61 | 安定剤 | A | 6 | 2-7 |  | N,N'-ヘキサメチレンビス(3,5-ジ-t-ブチル-4-ヒドロキシヒドロシンナミド) | N,N'-Hexamethylenebis(3,5-di-t-butyl-4-hydroxyhydrocinnamide) | 023128-74-7 |  | 添加量：1.0%以下 脂肪性食品用には100℃以下に限る。
62 | 安定剤 | A | 6 | 2-8 |  | 3,5-ジ-t-ブチル-4-ヒドロキシベンジルホスフォン酸モノエチルエステルカルシウム塩 | Calcium salt of monoethyl 3,5-di-t-butyl-4-hydroxybenzyl-phosphonate | 65140-91-2 |  | 添加量：0.2%以下
63 | 安定剤 | A | 6 | 2-11 |  | 2,2'-オキサミドビス[エチル3-(3,5-ジ-t-ブチル-4-ヒドロキシフェニル)プロピオネート] | 2,2'-Oxamidebis[ethyl-3-(3,5-di-t-butyl-4-hydroxy phenyl) propionate] | 70331-94-1 |  | 添加量：0.5%以下、 脂肪性食品用には添加量0.1％以下
64 | 安定剤 | A | 6 | 2-12 |  | 2,2'－エチリデンビス(4,6－ジ－ｔ－ブチルフェノール) | 2,2'-Ethylidenebis(4,6-di-t-butyl phenol) | 35958-30-6 |  | 添加量：0.05%以下
65 | 安定剤 | A | 6 | 3-1 |  | 1,1,3-トリス(2-メチル-4-ヒドロキシ-5-t-ブチルフェニル)ブタン | 1,1,3-Tris(2-methyl4hydroxy-5-t-butyl phenyl) butane | 1843-03-4 |  | 添加量：0.1%以下
66 | 安定剤 | A | 6 | 3-2 |  | 2-t-ブチル-6-(3-t-ブチル-2-ヒドロキシ-5-メチルベンジル)-4-メチルフェニルアクリレート | 2-Ｐｒｏｐｅｎｏｉｃ ａｃｉｄ,2-(1,１-ｄｉｍｅｔｈｙｌｅｔｈｙｌ）-6-((3-（1,1-ｄｉｍｅｔｈｙｌｅｔｈｙｌ)-2-ｈｙｄｒｏｘｙ-5-methylphenyl)ｍｅｔｈｙｌ)-4-ｍｅｔｈｙｌｐｈｅｎｙｌ ester | 61167-58-6 |  | 添加量：0.5%以下 100℃以下に限る。
67 | 安定剤 | A | 6 | 4-1 |  | 1,3,5-トリメチル-2,4,6-トリス(3,5-ジ-t-ブチル-4-ヒドロキシベンジル)ベンゼン | 1,3,5-Trimethyl-2,4,6-tris(3,5-di-t-butyl-4-hydroxybenzyl) benzene | 1709-70-2 |  | 添加量：0.5%以下
68 | 安定剤 | A | 6 | 4-2 |  | テトラキス[メチレン-3-(3',5-ジ-t-ブチル-4'-ヒドロキシフェニル)プロピオネート]メタン | Tetrakis(methylene-3-[3',5'-di-t-buty-4'-hydroxyphenyl] propionate)methane | 6683-19-8 |  | 添加量：0.5%以下
69 | 安定剤 | A | 6 | 4-4 |  | 2,2'-メチレンビス[6-(1-メチルシクロヘキシル)-p-クレゾール] | 2,2' -Methylenebis [6-(1-methylcyclohexyl)-p-cresol] | 77-62-3 |  | 添加量：0.2%以下
70 | 安定剤 | A | 6 | 4-5 |  | ビス[3,3-ビス(4'-ヒドロキシ-3'-t-ブチルフェニル)ブタン酸]グリコールエステル | Glycol ester of bis[3,3-bis(4'-hydroxy-3'-t-butylphenyl)butanoic acid] | 32509-66-3 |  | 添加量：0.5%以下
71 | 安定剤 | A | 6 | 4-6 |  | 1,4-ベンゼンジカルボン酸ビス[2-(1,1-ジメチルエチル)-6-{[3-(1-エジメチルエチル)-2-ヒドロキシ-5-メチルフェニル]メチル}-4-メチルフェニル]エステル | [2-(1,1-Dimethylethyl)-6-[[3-(1,1-dimethylethyl)-2-hydroxy-5-methylphenyl] methyll-4-m ethyl phenyl]-1 ,4-benzenedicarbonate | 57569-40-1 |  | 添加量：0.075%以下
72 | 安定剤 | A | 6 | 4-7 |  | N,N-ビス[3-(3,5-ジ-t-ブチル-4-ヒドロキシフェニル)プロピオニル]ヒドラジン | N,N-Bis[3-(3,5-di-t-butyl-4-hydroxyphenyl)propionyl] hydrazine | 32687-78-8 |  | 添加量：0.2%以下
73 | 安定剤 | A | 6 | 4-8 |  | 3,9-ビス[2-{3-(3-t-ブチル-4-ヒドロキシ-5-メチル フェニル)プロピオニルオキシ}-1,1-ジメチルエチル]-2,4,8,10-テトラオキサスピロ[5,5]ウンデカン | 3,9-Bis{2-[3-(3-t-butyl-4-hydroxy-5-methylphenyl) propionyloxy]-1,1-dimethylethyl}-2,4,8,10-tetraoxaspiro [5.5] undecane | 090498-90-1 | Ⓑ | 100℃以下での添加量0.3％以下 100℃をこえる非脂肪性食品用には添加量0.2％以下
74 | 安定剤 | A | 6 | 5-1 |  | 1,3,5-トリス(3',5-ジ-t-ブチル-4'-ヒドロキシベンジル)-s-トリアジン-2,4,6-(1H,3H,5H)-トリオン | 1,3,5-Tris(3',5'-di-t-butyl-4'-hydroxybenzyl)-s-triazine-2,4,6-(1H,3H,5H)trione | 27676-62-6 |  | 添加量0.5％以下 脂肪性食品用には添加量0.1％以下
75 | 安定剤 | A | 6 | 5-2 |  | 1,3,5-トリス(4-t-ブチル-3-ヒドロキシ-2,6-ジメチルベンジル)-1,3,5-トリアジン-2,4,6-(1H,3H,5H)-トリオン | 1,3,5-Tris(4-t-butyl-3-hydroxy-2,6-dimethylbenzyl)-1,3,5-triazine-2,4,6-(1H,3H,5H)trione | 40601-76-1 |  | 添加量：0.1%以下
76 | 安定剤 | A | 6 | 5-4 |  | １，３，５－トリス（２－プロペニル）１，３，５－トリアジン－２，４，６（１Ｈ，３Ｈ、５Ｈ）－トリオン | 1,3,5-Tri-2-propenyl-1,3,5-triazine-2,4,6(1H,3H,5H)-trione | 1025-15-6 |  | 添加量：1.0%以下 100℃以下で使用
77 | 安定剤 | A | 6 | 5-5 |  | 2-[4,6-ジ(2,4-キシリル)-1,3,5-トリアジン-2-イル]-5-オクチルオキシフェノール | 2-(4, 6-bis-(2, 4-dimethylphenyl)-1, 3, 5-triazin-2-yl)-5-(octyloxy)-phenol | 2725-22-6 |  | 添加量：0.3%以下、65℃以下、非脂肪性食品に限る 溶出量：0.05mg/kg以下 制限の詳細は、FDA178.2010に従うこと。
78 | 安定剤 | A | 6 | 6-4 |  | 2-[1-(2-ヒドロキシ-3,5-ジ-t-ペンチルフェニル)エチル]-4,6-ジ-t-ペンチルフェニルアクリレート | 2,4-di-tert-penntyl-6-(1-(3,5-di-tert-penntyl-2-hydroxyphenyl)ethyl)phenyl acrylate | 123968-25-2 |  | 添加量：0.3%以下
79 | 安定剤 | A | 7 | 1 |  | 2-ヒドロキシ-4-メトキシベンゾフェノン | 2-Hydroxy-4-methoxybenzophenone | 131-57-7 |  | 添加量：0.3%以下
80 | 安定剤 | A | 7 | 2 |  | 2,2'-ジヒドロキシ-4-メトキシベンゾフェノン | 2,2'-Dihydroxy-4-methoxybenzophenone | 131-53-3 |  | 添加量：0.3%以下
81 | 安定剤 | A | 7 | 3 |  | 2-ヒドロキシ-4-n-オクトキシベンゾフェノン | 2-Hydroxy-4-n-octoxybenzophenone | 1843-05-6 |  | 添加量：0.5%以下
82 | 安定剤 | A | 7 | 4 |  | ｐ－ｔ－ブチルフェニルサリシレート | p-t-Butylphenylsalicylate | 87-18-3
83 | 安定剤 | A | 7 | 5 |  | 2,4-ジ-t-ブチルフェニル-3,5-ジ-t-ブチル-4-ヒドロキシベンゾエート | 2,4-Di-t-butylphenyl-3,5-di-t-butyl-hydroxybenzoate | 4221-80-1 |  | 添加量：0.3%以下 非脂肪性食品に限る
84 | 安定剤 | A | 7 | 6 |  | 2-(2'-ヒドロキシ-5'-メチルフェニル)ベンゾトリアゾール | 2-(2'-Hydroxy-5'-methylphenyl)benzotriazole | 2440-22-4 | 純度99.5%以上 | 添加量：0.5%以下
85 | 安定剤 | A | 7 | 8 |  | 2-(2’-ヒドロキシ-3’-t-ブチル-5’-メチルフェニル)-5-クロロベンゾトリアゾール | 2-(2'-Hydroxy-3'-t-butyl-5'-methyl phenyl)-5-chlorobenzotriazole | 3896-11-5 | 純度：99.5%以上 | 添加量：0.3%以下
86 | 安定剤 | A | 7 | 10 |  | 2,5-ビス[5'-t-ブチルベンゾキサゾリル-(2)]-チオフェン | 2,5-Bis [5'-t-butyl benzoxazolyl-(2)]thiophene | 7128-64-5 |  | 添加量：0.05%以下
87 | 安定剤 | A | 7 | 12 |  | ビス(3,5-ジ-t-ブチル-4-ヒドロキシベンジルフォスフォン酸モノエチルエステル)ニッケル塩 | Nickel salt of bis(monoethyl 3,5-di-t-butyl-4-hydroxybenzyl- phosphonate) | 30947-30-9 |  | 添加量：0.3%以下
88 | 安定剤 | A | 7 | 17 |  | 2-エトキシ-5-t-ブチル-2'-エチルオキサリックアシッド-ビス-アニリド85～90%と2-エトキシ-5-t-ブチル-2'-エチル-4-t-ブチルオキサリックアシッド-ビス-アニリド10～15%の混合物 | Mixture of 85-90%2-ethoxy-5-t-butyl-2'-ethyloxalic acid bis-anilide and 15-10%2-ethoxy-5-t-butyl-2'-ethyl-4'-t-butyloxalic acid bis-anilide | 35001-52-6 |  | 添加量：0.2%以下 非脂肪性食品用に限る。
89 | 安定剤 | A | 7 | 20 |  | ポリ〔(6－モルフォリノ－ｓ－トリアジン－2,4－ジイル)〔(2,2,6,6－テトラメチル－4－ピペリジル)イミノ〕ヘキサメチレン〔(2,2,6,6－テトラメチル－4－ピペリジル)イミノ〕〕 | Poly[(6-morpholino-s-triazine-2,4-diyl)[(2,2,6,6-tetramethyl-4-piperidyl) imino]hexamethylene [(2,2,6,6-tetramethyl-4- piperidyl) imino)] | 82451-48-7 |  | 60℃以下で使用 添加量：0.3%以下
90 | 安定剤 | A | 7 | 22 |  | 4-ベンゾキサゾイル-(2)-4'[5-メチル-ベンゾキサゾイル-(2) ]-スチルベン | 4-benzoxazoyl-(2)-4' - [5-methyl -benzoxazoyl-(2)] -stilbene | 5242-49-9 |  | 添加量：0.03%以下
91 | 安定剤 | A | 7 | 25 |  | N,N'-ビス(2,2,6,6-テトラメチル-4-ピペリジニル)-1,6-ヘキサンジアミン・モルホリン-2,4,6-トリクロロ-1,3,5-トリアジン縮合物メチル化物 | 1,6-Hexanediamine, N,N'-bis(2,2,6,6-tetramethyl-4-piperidinyl)-, Polymers with morpholine-2,4,6-trichloro-1,3,5-triazine | 193098-40-7 |  | 添加量：0.3%以下 使用条件はFDA178.2010に従う
92 | 安定剤 | A | 7 | 27 |  | 2-(2'ハイドロキシ-5'-メタクリルオキシエチルフェニル)-2H-べンゾトリアゾールとメチルメタクリレトの共重合物 | Copolymer with 2-(2'hydroxy-5'-methacryloxy-ethyl-phenyl)-2H-Benzotriazol and methylmethacrylate |  | 重量平均分子量：10,000～20,000 | 添加量：1.0%以下
93 | 安定剤 | A | 8 | 1 |  | カーボンブラック | Carbon black | 1333-86-4 | チャンネル法によるもの、または下記の規格を満たすもの トルエン抽出物0.1％以下、 ベンツ(a)ピレン含有量 0,25 mg/kg以下、 | 添加量2.5%以下 色材として使用可能
94 | 安定剤 | A | 8 | 2a |  | パラオキシ安息香酸メチル | Methyl p-oxybenzoate | 99-76-3 |  | 添加量：0.1%以下 塗布量：600mg/m2以下
95 | 安定剤 | A | 8 | 2b |  | パラオキシ安息香酸プロピル | Propyl p-oxybenzoate | 94-13-3 |  | 添加量：0.1%以下 塗布量：600mg/m2以下
96 | 安定剤 | A | 8 | 4 |  | ソルビン酸 | Sorbic acid | 110-44-1 |  | 塗布量：600mg/m2以下
97 | 安定剤 | A | 8 | 7 |  | トリイソプロパノールアミン | triisopropanolamine | 122-20-3 |  | 厚さ0.1mmを超える場合は100℃以下の使用に限る。 ポリマー製造時の使用に限る。
98 | 安定剤 | A | 8 | 8 |  | 3－ヒドロキシ-5,7-ジ-t-ブチルベンゾフラン-2オンとo-キシレンとの反応生成物 | Reaction products of 3-Hydroxy-5,7-di-tert.butylbenzo-furan-2-on with o-Xylene | 181314-48-7 |  | 添加量：0.05%以下
99 | 安定剤 | A | 8 | 11 |  | ブドウ種子抽出物 | Vitis vinifera grape seed extract | 85594-37-2 | 食品添加物：既存添加物名簿に収載されているもの | 添加量制限：０．３ｗｔ％以下
100 | 安定剤 | A | 8 | 12 |  | トレハロース二水和物 | Trehalose | 6138-23-4 | 食品添加物：既存添加物名簿に収載されているもの | 添加量制限：０．３ｗｔ％以下
101 | 界面活性剤 | B | 1 | 1 |  | グリセリン脂肪酸エステル | Glycerin fatty acid esters | 31566-31-1 | 品質は食品添加物公定書に従う。 Ⓑ | 塗布量：600mg/m2以下
102 | 界面活性剤 | B | 1 | 2 |  | ソルビタン脂肪酸(C8～C22)エステル | Sorbitan fatty acid (C8-C22)esters | 1338-43-8 | 品質は食品添加物公定書に従う。 Ⓑ | 塗布量：600mg/m2以下
103 | 界面活性剤 | B | 1 | 3 |  | プロピレングリコール脂肪酸(C8～C22)エステル | Propylene glycol fatty acid (C8-C22)esters | 67784-79-6 | 品質は食品添加物公定書に従う。 Ⓑ
104 | 界面活性剤 | B | 1 | 4 |  | ショ糖脂肪酸(C8～C22)エステル | Sucrosefattyacid (C8-C22)esters | 37318-31-3 | 品質は食品添加物公定書に従う。 Ⓑ | 塗布量：600mg/m2以下
105 | 界面活性剤 | B | 1 | 5 |  | クエン酸モノ,ジおよびトリステアリルエステル | Citric acid mono- (di-or tri-) stearyl ester |  | Ⓑ
106 | 界面活性剤 | B | 1 | 6 |  | ペンタエリスリトール脂肪酸(C8～C18)エステル | Pentaerythritol fafty acid (C8-C18)esters | 205243-77-2 | Ⓑ
107 | 界面活性剤 | B | 1 | 7 |  | トリメチロールプロパン脂肪酸(C8～C18)エステル | Trimethylol propane fatty acid (C8-C18)esters | 25723-16-4 | Ⓑ
108 | 界面活性剤 | B | 1 | 8 |  | ポリグリセリン脂肪酸(C8～C22)エステル | Trimethylol propane fatty acid (C8-C18)esters | 9007-48-1 | Ⓑ 但し，デカグリセリンエステルまで 乳等１群食品用は品質は食品添加物公定書に従う B1-1,B1-8,C7-8の合計添加量0.03％以下 | 塗布量：600mg/m2以下
109 | 界面活性剤 | B | 1 | 9 |  | ポリオキシエチレン(20モル)グリセリン脂肪酸(C12～C18)エステル | Polyoxyethylene (20 moles) glycerinfatty acid (C12-C18)esters | 68201-46-7 | Ⓑ
110 | 界面活性剤 | B | 1 | 10 |  | ポリオキシエチレン(20モル)ソルビタン脂肪酸(C12～C18)エステル | Polyoxyethylene (20 moles) sorbitan fatty acid (C12-C18)esters | 9005-67-8 | Ⓑ | 添加量：3.0%以下 塗布量：600mg/m2以下
111 | 界面活性剤 | B | 1 | 11 |  | ポリエチレングリコール脂肪酸(C8～C22)エステル | Polyethylene glycol fatty acid (C8-C22) esters | 9004-96-0 | Ⓑ | 残存量0.3％以下 塗布量：600mg/m2以下
112 | 界面活性剤 | B | 1 | 12 |  | ポリプロピレングリコール脂肪酸(C8～C18)エステル | Polypropylene glycol fatty acid(C8-C18)esters |  | Ⓑ
113 | 界面活性剤 | B | 1 | 13 |  | ポリオキシエチレン脂肪族アルコール(Ｃ12～Ｃ20)エ－テル | Polyoxyethylene fatty alcohol (C12-C20) ethers | 69013-19-0 | Ⓑ | 添加量：0.3%以下 塗布量：600mg/m2以下
114 | 界面活性剤 | B | 1 | 13-2 |  | ポリオキシエチレン(4～14モル)脂肪族アルコール(C5～C18)エーテル | Polyoxyethylene (4-14) Alkyl(5-18) Ether | 9002-93-1 | Ⓑ | 塗布量：100mg/m2以下 塗布用に限る
115 | 界面活性剤 | B | 1 | 14 |  | ポリオキシエチレン(4～50モル)アルキル(C7以上)フェニルエーテル | Polyoxyethylene (4-50 moles) alkyl(≧C7)phenyl ethers | 9002-93-1 | Ⓑ | 塗布量：100mg/m2以下
116 | 界面活性剤 | B | 1 | 15 |  | N,N-ビス(2-ヒドロキシエチル) 脂肪族 (C12-18) アミン | N,N-Bis(2-hydroxyethyl) fatty(C 8-C18)amine |  | Ⓑ | 添加量：0.5%以下 塗布量：24mg/m2以下
117 | 界面活性剤 | B | 1 | 16 |  | 脂肪酸 (C12-18) とジエタノールアミンによる縮合生成物 | Condensates of fatty acids (C12-C18)with diethanol amine | 120-40-1 | Ⓑ | 添加量：0.8%以下 塗布量：600mg/m2以下
118 | 界面活性剤 | B | 1 | 17 |  | ポリオキシプロピレンポリオキシエチレンブロックポリマー | Polyoxypropylene polyoxyethylene block copolymer | 9003-11-6 |  | 添加量：0.5%以下（分子量1,900以上のもの） 添加量：0.5%以下（分子量1,300～1,900のもの、厚さ0.1mm以下） 塗布量：600mg/m2以下
119 | 界面活性剤 | B | 1 | 18 |  | ポリエチレングリコール | Polyethylene glycol | 25322-68-3 | 材質制限：平均分子量が２００－３５０の場合はＥＧ及びＤＥＧが全量で０．５ｗｔ％以下、 平均分子量が３５０－９，５００の場合はＥＧ及びＤＥＧが全量で０．２ｗｔ％以下からなること | 添加量：3.0%以下（分子量200～9,500） 但し、エチレングリコールとジエチレングリコールの残存量は0.2%以下 塗布量：600mg/m2以下
120 | 界面活性剤 | B | 1 | 19 |  | ポリプロピレングリコール | Polypropylene glycol | 25322-69-4 | 分子量400～4,000 | 添加量5.0%以下 塗布量：600mg/m2以下
121 | 界面活性剤 | B | 1 | 20A |  | ポリオキシエチレン（5）椰子アミンとカプリル酸とのエステル | Esters of Polyoxyethylene(5) Coconut tree amine and caprylic acid |  | 全アミン価：100±10 Ⓑ | 添加量：0.5%以下 B1-20A、B1-20B、B1-20C、B1-20Dを混合使用する場合も添加量0.5%以下。 混合使用する物質の使用制限を守ること。
122 | 界面活性剤 | B | 1 | 20B |  | ポリオキシエチレン（2～3）ステアリルアミンとステアリン酸とのエステル | Esters of Polyoxyethylene(2-3) Stearylamine and Stearic acid |  | 全アミン価：85±7 Ⓑ | 添加量：0.5%以下 B1-20A、B1-20B、B1-20C、B1-20Dを混合使用する場合も添加量0.5%以下。 混合使用する物質の使用制限を守ること。
123 | 界面活性剤 | B | 1 | 20C |  | ポリオキシエチレン（2）オレイルアミンとラウリン酸とのエステル | Esters of Polyoxyethylene(2) oleic amine and lauric acid | 52497-24-2 | 全アミン価：100±10 Ⓑ | 添加量：0.5%以下 100℃以下に限る。 脂肪性食品用には厚さ70μ以下に限る。 B1-20A、B1-20B、B1-20C、B1-20Dを混合使用する場合も添加量0.5%以下。 混合使用する物質の使用制限を守ること。
124 | 界面活性剤 | B | 1 | 20D |  | ポリオキシエチレン（2）ステアリルアミンとベヘニン酸とのエステル | Esters of polyoxyethylene(2) stearyl amine and behenic acid |  | 全アミン価：80±8 Ⓑ | 添加量：0.5%以下 100℃以下に限る。 脂肪性食品用には厚さ70μ以下に限る。 B1-20A、B1-20B、B1-20C、B1-20Dを混合使用する場合も添加量0.5%以下。 混合使用する物質の使用制限を守ること。
125 | 界面活性剤 | B | 1 | 21 |  | ポリエチレンオキサイド | Polyethylene oxide | 25322-68-3 |  | 塗布量：600mg/m2以下
126 | 界面活性剤 | B | 1 | 22 |  | ヒマシ油のエチレンオキサイド付加物 | Castor oil ethylene oxide addition compound . | 103479-06-7
127 | 界面活性剤 | B | 1 | 23 |  | イソプロピルアルコール | Isopropyl alcohol | 67-63-0 |  | 塗布量：600mg/m2以下
128 | 界面活性剤 | B | 1 | 25 |  | アジリジンポリマーとオキシランメタノールとの反応生成物 | Aziridine polymer, reaction products with oxilanemethanol |  |  | 表面塗布量：300mg/m2以下
129 | 界面活性剤 | B | 1 | 26 |  | N,N-ジメチルアミノエチルメタクリレート・2-ヒドロキシエチルメタクリレート・メチルメタクリレート共重合物のモノクロル酢酸ナトリウムによる変性物 | Reaction product of N,N-dimethylaminoethyl methacrylate-2-hydroxyethyl methacrylate-methyl methacrylate copolymer with sodium monochloroacetate | 72765-59-4 | 数平均分子量：40,000～70,000 モノクロル酸ナトリウムによる変性率：20～40% | 表面塗布量：200mg/m2以下
130 | 界面活性剤 | B | 1 | 28 |  | N-2-ヒドロキシエチル-N-(2-ヒドロキシアルキル)アミン | Ｎ-2-ｈｙｄｒｏｘｙｅｔｈｙｌ-Ｎ-(2-ｈｙｄｒｏｘｙａｌｋｙｌ) ａｍｉｎｅ | 84836-93-1 | アルキルはC12（2～60%）、C14（40～98%） Ⓑ | 添加量：1.0%以下 70℃以下に限る 塗布量：500mg/m2以下
131 | 界面活性剤 | B | 1 | 29 |  | エチルアルコール | Ethanol | 64-17-5 |  | 塗布量：600mg/m2以下
132 | 界面活性剤 | B | 1 | 30 |  | ポリオキシエチレン（7～20モル）直鎖二級アルコール（Ｃ１１～Ｃ１５）エーテル | α-Alkyl-ω-hydroxypoly(oxyethylene) produced by condensation of 1 mole of C11～C15 straight-chain randomly substituted secandary alkohols with an average of 7-20 moles of ethylene oxide | 84133-50-6
133 | 界面活性剤 | B | 2 | 1 |  | アルキル(Ｃ10～Ｃ20)スルホン酸塩(Ｎａ,Ｋ,ＮＨ4) | Alkyl (C10-C20) sulfates(Na, K, NH4) | 977180-90-7 | Ⓑ | 添加量：0.3%以下（但し、Na塩は3.0%以下） 塗布量：120mg/m2以下
134 | 界面活性剤 | B | 2 | 2 |  | アルキル(Ｃ9～Ｃ20)ベンゼンスルホン酸塩(Ｎa,Ｋ,ＮＨ4) | Alkyl (C9-C 20) benzene sulfonates (Na, K, NH4) | 68411-30-3 | Ⓑ | 残存量：0.3%以下 合計塗布量（B2-1,2,3）：600mg/m2以下
135 | 界面活性剤 | B | 2 | 2-2 |  | ドデシルベンゼンスルホン酸塩(Mg、Zn) |  |  |  | 移行量：30mg/kg以下
136 | 界面活性剤 | B | 2 | 3 |  | アルキルナフタリンスルホン酸塩(Na) | Alkyl (C10-C 20) naphthalene sulfonate Na,Salt | 577-11-7 | Ⓑ | 添加量：3.0%以下 合計塗布量（B2-1,2,3）：600mg/m2以下
137 | 界面活性剤 | B | 2 | 4 |  | ソジウムジアルキル(C4～C16)スルホサクシネート |  |  | Ⓑ | 添加量：3.0%以下 塗布量：600mg/m2以下
138 | 界面活性剤 | B | 2 | 9 |  | アルキル(C8～C20)サルフェート(Na,K,NH4) | Alkyl (C8-C 20) sulfates (Na, K, NH4) | 151-21-3 | Ⓑ | 残存量：0.3%以下 合計塗布量（B2-1, B2-2）：600mg/m2以下
139 | 界面活性剤 | B | 2 | 10 |  | ポリオキシエチレン脂肪アルコール(C12～C20)エーテルサルフェート(Na,NH4) | Polyoxyethylene fatty alcohol (C12-C20) ether sulfates (Na, NH4) |  | Ⓑ | 塗布量：600mg/m2以下
140 | 界面活性剤 | B | 2 | 11 |  | ポリオキシエチレン(4～50モル) アルキル(C7以上)フェニルエーテルサルフェート(Na,NH4) | Polyoxyethylene (4-50 moles) alkyl (≧C7) phenylether sulfates (Na, NH4) | 55348-40-8 | Ⓑ | 塗布量：600mg/m2以下
141 | 界面活性剤 | B | 2 | 12 |  | ポリオキシエチレン(4～10モル) アルキル(C12～C13)ホスフェート） | Polyoxyethylene (4-10moles) alkyl (C 12-C13)phosphates | 13201-41-7 | Ⓑ
142 | 界面活性剤 | B | 2 | 16 |  | 脂肪酸(Ｃ8～Ｃ22)塩(Ｎa,Ｋ,ＮＨ4) | Fatty acid (C8-C22) salts (Na, K, NH4) | 143-19-1 | Ⓑ 水添物を含む | 塗布量：600mg/m2以下
143 | 界面活性剤 | B | 2 | 19 |  | α(p-ノニルフェニル)-ω-ヒドロキシポリ(オキシエチレン)リン酸二水素エステル,リン酸一水素エステルの混合物 | Mixture of a (p-nonylphenyl)- ωhydroxypoly(oxyethylene)phosphate 2-hydrogene ester and 1-hydrogen ester |  | PH5.2以下, 平均ポリ(オキシエチレン)含量9～10モル
144 | 界面活性剤 | B | 3 | 1 |  | N-アシル(C8～C18)ザルコシネ－ト | N-Acyl (C8-C18) sarcosinate | 137-16-6 | Ⓑ | 添加量：0.15%以下
145 | 界面活性剤 | B | 3 | 3 |  | ステアリン酸モノグリセライドとホウ酸の反応物 | Reaction product of boric acid with glycerol monoglyceride | 72905-86-3 | Ⓑ | 添加量：0.5%以下 100℃以下に限る。
146 | 界面活性剤 | B | 4 | 1 |  | ジメチルジアルキル(C8～C18)アンモニウムクロライド | Dimethyl dialkyl (Ｃ8～Ｃ18) ammonium chloride | 61789-77-3 61789-80-8 | Ⓑ | 最大移行量：3mg/kg食品以下
147 | 界面活性剤 | B | 4 | 2 |  | C8～C18の飽和脂肪酸を主体とする天然直鎖脂肪酸のコリンエステル塩化物 | Choline ester chloride of natural straight-chain fatty acid of mainly saturated C8-C18 |  | Ⓑ | 添加量：0.15%以下
148 | 界面活性剤 | B | 5 | 1 |  | カルボキシメチルセルロース及びそのナトリウム塩 | Carboxymethyl cellulose and its sodium salt | 9000-11-7 |  | 塗布量：600mg/m2以下
149 | 界面活性剤 | B | 5 | 2 |  | メチルセルロース | Methyl Cellulose | 9004-67-5 |  | 塗布量：600mg/m2以下
150 | 界面活性剤 | B | 5 | 5 |  | メチルヒドロキシプロピルセルロース | Methylhydroxypropyl cellulose | 9004-65-3 | 品質は食品添加物公定書に従う | 塗布量：600mg/m2以下
151 | 界面活性剤 | B | 5 | 9 |  | ポリビニルアルコール | Polyvinyl alcohol | 9002-89-5 | ４％水溶液20℃の粘度：２センチポイズ以上 | 添加量：2.5%以下 塗布量：600mg/m2以下
152 | 界面活性剤 | B | 5 | 10 |  | ポリアクリル酸及びそのナトリウム塩 | Polyacrylic acid and its sodium salt | 9003-01-4 9003-04-7 |  | 添加量：0.2%以下
153 | 界面活性剤 | B | 5 | 12 |  | ポリビニルピロリドン | Polyvinyl pyrrolidone | 9003-39-8 | 5%水溶液の20℃の粘度34cp以上 | 塗布量：600mg/m2以下 塗布剤としての使用に限る
154 | 界面活性剤 | B | 5 | 17 |  | シクロヘキシルメタクリレート・N,N-ジメチルアミノエチルメタクリレート・エチルメタクリレート・オクタデシルメタクリレート・N-ビニルピロリドン共重合物のモノクロル酢酸ナトリウムによる変性物 | Copolymer of N-Methacryloyloxyethyl-N,N-dimethylammonium-[alpha]-N-methyl carboxylate chloride sodium salt, octadecyl methacrylate, ethyl methacrylate, cyclohexyl methacrylate,N-vinyl-2-pyrrolidone | 66822-60-4 | 数平均分子量：40,000～70,000 モノクロル酸ナトリウムによる変性率：20～40％ Ⓑ | 塗布量：200mg/m2以下
155 | 界面活性剤 | B | 5 | 19 |  | シクロヘキシルメタクリレート・[2-N,N-ジメチル-N-(2-ヒドロキシ-3-N',N',N'-トリメチルアンモニオプロピル)アンモニオ]エチルメタクリレート＝ジクロリド・エチルメタクリレート・オクタデシルメタクリレート共重合物 | Copolymer of Cyclohexylmethacrylate-[2-N,N-dimethyl-N-(2-Hydroxy-3-N',N',N'-Trimethyl-ammonium-propyl)ammonium]Ethylmethacrylate =dichloride-Ethylmethacrylate-Octadecylmethacrylate |  | 数平均分子量：10,000～50,000 Ⓑ | 塗布量：150mg/m2以下
156 | 界面活性剤 | B | 5 | 22 |  | ポリビニルポリピロリドン | Polyvinylpolypyrrolidone | 25249-54-1 |  | 総溶出量：50µg/ml以下（水、５％酢酸、50％エタノール溶媒による３時間還流条件下） 添加量：30.0%以下
157 | 界面活性剤 | B | 5 | 24 |  | 1-エチル-3-メチルイミダゾリウム・エチルサルフェート | 1-Ethyl-3-methylimidazolium Ethyl Sulfate | 342573-75-5 |  | 添加量0.125％以下 油脂及び脂肪性食品には100℃以下で使用 非イオン性界面活性剤との併用に限る
158 | 滑剤 | C | 1 | 1 |  | 流動パラフィン | Liquid paraffin | 8002-74-2 | 品質は食品添加物公定書に従う
159 | 滑剤 | C | 1 | 2 |  | 合成パラフィン | Synthetic paraffin | 8002-74-2 | (1)凝固点 93～99度 (2)油顔料 0.5%以下 (3)吸光度 88℃ジヒドロナフタリン中で290nmでの吸収が0.01を超えないこと
160 | 滑剤 | C | 1 | 4 |  | 合成イソパラフィン石油炭化水素 | Synthetic isoparaffin petroleum hydrocarbons | 68551-17-7 | (1)沸点 62.5～260℃ (2)紫外線吸光度（光路長1cm当たりの最高吸光度） 260～319nm 1.5 320～329nm 0.08 330～350nm 0.05 (3)不揮発残渣 0.002g/100ml以下
161 | 滑剤 | C | 1 | 6 |  | 白色鉱油 | White mineral oil | 8042-47-5 | (1)セイボルト色調 20以上 (2)紫外線吸光度（光路長1cm当たりの最高吸光度） 280～289nm 4.0 290～299nm 3.3 300～329nm 2.3 330～350nm 0.8
162 | 滑剤 | C | 1 | 7 |  | ペトロラタム | petrolatum | 8009-03-8 | (1)日本薬局方黄色白色ワセリンの規格に合うもの (2)紫外線吸光度（光路長1cm当たりの最高吸光度） 280～289nm 0.25 290～299nm 0.20 300～359nm 0.14 360～400nm 0.04
163 | 滑剤 | C | 1 | 8 |  | 石油系ワックス | Petroleumwax | 8002-74-2 63231-60-7 | 紫外線吸光度（光路長1cm当たりの最高吸光度） 280～289nm 0.15 290～299nm 0.12 300～359nm 0.08 360～400nm 0.02
164 | 滑剤 | C | 1 | 9 |  | 微晶ワックス | Microcrystalline wax | 63231-60-7 | (1)凝固点 50～90℃ (2)100℃の粘度が5.8～35cSt (3)光透過性はヨード色価が60以下
165 | 滑剤 | C | 1 | 10 |  | モンタンワックス | Montan wax | 8002-53-7 |  | 添加量：3.0%以下
166 | 滑剤 | C | 1 | 11 |  | ポリエチレンワックス | Polyethylene wax | 9002-88-4
167 | 滑剤 | C | 1 | 12 |  | 無臭軽質炭化水素 | Odorless light hydrocarbons |  | (1)臭気が少なく、灯油臭のないこと (2)沸点初溜149℃以上、343℃以下 (3)紫外線吸光度（光路長1cm当たりの最高吸光度） 280～289nm 4.0 290～299nm 3.3 300～329nm 2.3 330～360nm 0.8
168 | 滑剤 | C | 1 | 13 |  | 水素添加ポリブテン | Hydrogenated polybutene | 68937-10-0 | (1)99℃の粘度が39セイボルト以上 (2)臭素価３以下 | 脂肪性食品には添加量0.5%以下、 調理中の充填保存容器には使用できない。
169 | 滑剤 | C | 2 | 1 |  | 高級脂肪酸(C8～C22) | Higher fatty acids (C8-C22) and behenic acid |  | Ⓑ 動物または植物油脂から得られた脂肪酸およびそれらの脂肪酸を水素添加したもの | 添加量：5.0％以下（但し，ベヘニン酸は添加量0.2％以下）
170 | 滑剤 | C | 3 | 1 |  | 高級脂肪酸(C8～C22)アルミニウム | Higher fatty acid (C8-C22) aluminum salts | 637-12-7 | Ⓑ | 添加量：3.0％以下
171 | 滑剤 | C | 3 | 2 |  | 高級脂肪酸(C8～C22,リシノール) カルシウム | Higherfatty acid (C8-C22) calcium salts | 1592-23-0 | Ⓑ | 添加量：2.0％以下 塗布量：600mg/㎡以下 (ステアリン酸カルシウムに限る) 乳等１群食品用は日本薬局方に規定するステアリン酸カルシウム（主成分はステアリン酸カルシウム、パルミチン酸カルシウム）に限る, 添加量0.25%以下
172 | 滑剤 | C | 3 | 3 |  | 高級脂肪酸(C8～C22)マグネシウム | Higher fatty acid (C8-C22) magnesium salts | 557-04-0 | Ⓑ | 添加量1.0％以下
173 | 滑剤 | C | 3 | 4 |  | 高級脂肪酸(C8,C18)亜鉛 | Higherfattyacid (C8-C18)zincsalts . | 557-05-1 | Ⓑ | Ｃ8添加量0.4％以下，Ｃ18添加量2.5％以下 塗布用は不ケン化物2％以下｡ステアリン酸に限る。 塗布量600mg/m2以下
174 | 滑剤 | C | 3 | 4-1 |  | ベヘン酸(C22)、亜鉛 | Behenic acid(C22) zinc salts |  | 不ケン化物質2.0％以下
175 | 滑剤 | C | 3 | 6 |  | 高級脂肪酸(C8～C22)リチウム | Higher fatty acid (C8-C22) Iithium salts | 4485-12-5 | Ⓑ
176 | 滑剤 | C | 4 | 1 |  | 直鎖脂肪族1価アルコール(Ｃ8～Ｃ18) | Straight-chain fatty monohydric alcohols (C8-C18) | 56-81-5 | Ⓑ 合成アルコールは (1)全ジオール0.1％以下 (2)Ｃ8～Ｃ14： 直鎖96％以上 アルコール分99％以上 (3)Ｃ16～Ｃ18： 直鎖94％以上 アルコール分98％以上 (4)非アルコール不純物はパラフィンのこと
177 | 滑剤 | C | 4 | 2 |  | グリセリン | Glycerin | 56-81-5 | Ⓑ 品質は食品添加物公定書に従う
178 | 滑剤 | C | 4 | 4 |  | プロピレングリコール | Propylene glycol | 57-55-6 | 品質は食品添加物公定書に従う
179 | 滑剤 | C | 4 | 5 |  | ペンタエリスリトール | Pentaerythritol | 115-77-5 |  | 添加量3.0％以下
180 | 滑剤 | C | 5 | 3 |  | 高級脂肪酸(C4～C22)と直鎖脂肪族1価アルコール(C2～C18)のエステル | Higher fatty acid (C4-C22) esters of straight-chain fafty alcohols (C2-C18) |  | Ⓑ | 添加量5.0％以下
181 | 滑剤 | C | 5 | 9 |  | アセチルクエン酸トリブチル | Tributyl acetylcitrate | 77-90-7
182 | 滑剤 | C | 5 | 13 |  | アジピン酸ジ-2－エチルヘキシル | Di-2-ethylhexyl adipate | 103-23-1 |  | 添加量5.0％以下
183 | 滑剤 | C | 5 | 17 |  | エタンジオールモンタン酸エステル | Ethanediol montan acid ester | 68476-05-1 |  | 最終製品よりエチレングリコールが移行しないこと
184 | 滑剤 | C | 5 | 18 |  | ポリ(1,3－ブタンジオ－ル－アジピン酸)エステル | Poly(1,3-butanediol adipate) | 24937-93-7
185 | 滑剤 | C | 5 | 21 |  | アセチルリシノール酸メチル | Methyl acetylricinolate | 140-03-4 | Ⓑ 品質は食品添加物公定書に従う | 添加量8.0％以下、 フィルム厚さ0.1㎜以下
186 | 滑剤 | C | 5 | 26 |  | ポリ(プロピレングリコール・アジピン酸,ラウリル酸)エステル | Polyester of adipic acid and lauric acid with propylene glycol | 42615-42-9 27194-74-7 | Ⓑ
187 | 滑剤 | C | 5 | 27 |  | ポリ(1,3－ブチレングリコー ル,1,4－ブチレングリコール,アジピン酸オクチルアルコール)エステル | Polyester of adipic acid with octanol-1,3-butylene glycol and 1,4-butylene glycol
188 | 滑剤 | C | 5 | 28 |  | ぬかろう | Rice bran wax | 8016-60-2 |  | 添加量1.0％以下
189 | 滑剤 | C | 5 | 30 |  | アジピン酸ジイソデシル | Diisodecyl adipate | 27178-16-1 | Ⓑ
190 | 滑剤 | C | 5 | 36 |  | 1,2－プロパンジオールおよび(又は)1,3および(又は)1,4－ブタンジオールおよび(又は)ポリプロピレングリコールとアジピン酸からなるポリエステルで酢酸又は脂肪酸(C12-18)又はn－オクタノールおよび(又は)n－デエカノールで末端封鎖されたものも含む | Polyesters of 1,2-propanediol and/or 1,3- and/or 1,4-butanediol and/or polypropyleneglycol with adipic acid, which may be end-capped with acetic acid or fatty acids C12 -C18 or n-octanol and/or n-decanol |  |  | 溶出量30mg/kg以下
191 | 滑剤 | C | 7 | 1 |  | 水添食用油脂 | Hydrogenated edible oil and fat |  | Ⓑ
192 | 滑剤 | C | 7 | 2 |  | 水添ひまし油 | Hydrogenated castor oil | 8001-78-3
193 | 滑剤 | C | 7 | 3 |  | ヒマシ油 | Castor oil | 8001-79-4
194 | 滑剤 | C | 7 | 5 |  | スパームアセチワックス | Spermaceti wax | 8002-23-1
195 | 滑剤 | C | 7 | 6 |  | カルナウバ ワックス | Carnauba wax | 8015-86-9
196 | 滑剤 | C | 7 | 8 |  | アセチル化モノグリセライド | Acetylated monoglycerides | 68990-54-5 | Ⓑ 分子中アセチル基を持つ脂肪酸(Ｃ8～Ｃ22)グリセライドであって，酸価６以下 ライヘルトマイスル価75～200のもの 品質は食品添加物公定書に従う | 乳等１群食品用はB1-1,B1-8,C7-8の合計添加量0.03％以下 塗布量600mg/ m2以下
197 | 滑剤 | C | 8 | 1 |  | エチレンビス脂肪酸(C16,C18)アマイド | Ethylene bis-fatty acid (C 16,C 18) amide N,N'-Ethane-1,2-diylbispalmitamide | 110-31-6 5518-18-3 | Ⓑ | 添加量0.5％以下
198 | 滑剤 | C | 8 | 2 |  | 高級脂肪酸(C8～C22)アマイド | Higherfattyacid (C8-C22) amide |  | Ⓑ | 添加量1.0％以下、器具には2.0％以下
199 | 滑剤 | C | 8 | 3 |  | ステアリルエルカアミド | Stearyl erucamide | 10094-45-8 | Ⓑ
200 | 滑剤 | C | 8 | 4 |  | オレイルパルミトアミド | Oleyl parmmitamide | 16260-09-6 | Ⓑ
201 | 滑剤 | C | 8 | 6 |  | エチレンジアミン・ステアリン酸・セバシン酸重縮合物 | Condensates of Ethyldiamine、Stearic acid and Sebacic acid | 68409-61-0 68130-54-1 | Ⓑ 軟化点：250±～５℃（測定法 JISK2207） 酸価：15以下（測定法 JISK0076） アミン価：５以下 | 添加量3.0％ｗｔ以下 70℃以下での使用に限る 添加量0.2ｗｔ％以下 100℃以下での使用に限る
202 | 滑剤 | C | 9 | 1 |  | メチルヒドロジエンポリシロキサン | Methyl hydrogene polysiloxane | 63148-57-2 9004-73-3 | 粘度：最低100cSt（20℃）
203 | 滑剤 | C | 9 | 2 |  | ジメチルポリシロキサン | Dimethyl polysiloxane | 63148-62-9 | 粘度：最低100cSt（20℃） | 塗布量 600mg/㎡以下
204 | 滑剤 | C | 9 | 3 |  | ポリメチルフェニルシロキサン | Methyl phenyl polysiloxane | 68083-14-7 | 粘度：最低100cSt（20℃） | 塗布量 600mg/㎡以下
205 | 滑剤 | C | 9 | 5 |  | ポリオキシアルキレン(C2～C4)ジメチルポリシロキサン | Polyoxyalkylene dimethylpolysiloxane | 68937-54-2 |  | 添加量0.3％以下
206 | 滑剤 | C | 9 | 7 |  | ポリオキシエチレングラフト化ポリジメチルポリシロキサン | Polyoxyalkylene dimethylpolysiloxane | 68937–54–2 |  | 添加量0.3％以下, 100℃以下での使用に限る
207 | 滑剤 | C | 9 | 8 |  | メチル基及び／又はn－アルキル(C2～C32)基をケイ素原子上にもつ直鎖状又は分岐状オルガノポリシロキサン | Methyl and/or n-Alkyl linear / non-linear Organic Polysiloxane |  | Ⓑ | 添加量0.75％以下 70℃以下での使用に限る
208 | 滑剤 | C | 10 | 1 |  | ロジンおよびロジン誘導体 | Rosin and its derivatives |  | Ⓑ 品質はＦＤＡ§178.3870,§175.300(b)(3)(v)に従う
209 | 滑剤 | C | 10 | 2 |  | ロジンのマグネシウム塩 | Ｒｏｓｉｎ ｍａｇｎｅｓｉｕｍ ｓａｌｔ | 68476-03-9 | 品質はＦＤＡ§178.3870に従うもの
210 | 滑剤 | C | 11 | 3 |  | モンタン酸ナトリウム | Montanwaxacidsodium salt |  |  | 添加量0.4％以下
211 | 滑剤 | C | 11 | 5 |  | ベンゼン－１、２－ジメチル－４、５－ビス（１－フェニルエチル） （２５～４５％）、 ベンゼン－４－（１、３ジフェニルブチル）－１、２ジメチル （２０～４０％）、ベンゼン［１－（３、４－ジメチルフェニル）エチル］（１－フェニルエチル）（２５～４５％）の混合物 | Mixture of ｂenzene,1,2-dimethyl-4,5-bis(1-phenylethyl)（25～45％）、Benzene-4-（1、3ｄｉphenylｂｕthyl）1、2dimethyl（20～40％）、 ｂenzene［1-（3.4-dimethylphenyl）ethyl)］（1-phenylethyl）（25～45％） | 51580-93-9 56525-86-1 57213-94-2 |  | (1)添加量1.0％以下 (2)100℃以下での使用に限る (3)脂肪性食品用には厚さ0.2㎜以下
212 | 充填剤 | D | 1 | 1 |  | 酸化マグネシウム | Magnesium oxide | 1309-48-4 |  | 複合酸化物系顔料成分として使用可能
213 | 充填剤 | D | 1 | 2 |  | 酸化アルミニウム | Aluminium oxide | 1344-28-1 |  | 塗布量 600mg/㎡以下 複合酸化物系顔料成分として使用可能
214 | 充填剤 | D | 1 | 3 |  | 酸化けい素 | Silicon oxide | 7631-86-9 |  | 官能基例えばビニル基，メタクリル基，アミノ基またはグリシジル基を有するアルコキシシランで処理する場合は，処理剤の量は合計0.5％以下であること。処理剤合計は、充填剤に対し5％以下。 塗布量 600mg/㎡以下 無機顔料および複合酸化物系顔料成分として使用可能
215 | 充填剤 | D | 1 | 3-1 |  | 3-アミノプロピルトリエトキシシラン処理酸化けい素 | 3-aminopropyltriethoxysilane,Slicone oxide | 919-30-2 7631-86-9 |  | 3-アミノプロピルトリエトキシシランの酸化けい素への処理量１０ｗｔ％以下、 3-アミノプロピルトリエトキシシラン処理された酸化けい素から抽出されうる3-アミノプロピルトリエトキシシランの残留量が３mg/kgフィラー 以下であること、 処理された酸化けい素の添加量２．０ｗｔ％以下、 フィルム（３００μ以下）としての使用に限る、
216 | 充填剤 | D | 1 | 4 |  | 酸化カルシウム | Calcium oxide | 1305-78-8 |  | 複合酸化物系顔料成分として使用可能
217 | 充填剤 | D | 1 | 5 |  | 酸化チタン | Titanium oxide | 13463-67-7 | Pb，Cd0.01％以下 As，Hg0.005％以下 | 無機顔料および複合酸化物系顔料成分として使用可能 乳等１群食品用は食品添加物公定書の二酸化チタンに従う
218 | 充填剤 | D | 1 | 6 |  | 酸化クロム(Ⅲ) | Chromium oxide (lll) | 1308-38-9 | Pb，Cd0.01％以下 As，Hg0.005％以下 | 無機顔料および複合酸化物系顔料成分として使用可能
219 | 充填剤 | D | 1 | 7 |  | 酸化鉄 | lron oxide | 1309-37-1 | Pb，Cd0.01％以下 As，Hg0.005％以下 | 無機顔料および複合酸化物系顔料成分として使用可能
220 | 充填剤 | D | 1 | 8 |  | 酸化亜鉛 | Zinc oxide | 1314-13-2 | Pb，Cd0.01％以下 As，Hg0.005％以下 金属亜鉛１％以下 | 無機顔料および複合酸化物系顔料成分として使用可能
221 | 充填剤 | D | 1 | 9 |  | 酸化セリウム | Cerium dioxide | 1306-38-3 |  | 添加量0.78％以下
222 | 充填剤 | D | 1 | 10 |  | 酸化コバルト | Cobalt oxide | 1308-06-1 |  | 複合酸化物系顔料成分としての使用に限る
223 | 充填剤 | D | 1 | 11 |  | 酸化ニオブ | Niobium oxide | 1313-96-8 |  | 複合酸化物系顔料成分としての使用に限る
224 | 充填剤 | D | 1 | 12 |  | 酸化ニッケル | Nickel oxide | 12035-36-8 |  | 複合酸化物系顔料成分としての使用に限る
225 | 充填剤 | D | 1 | 13 |  | 酸化アンチモン | Antimony oxide | 1309-64-4 |  | 複合酸化物系顔料成分としての使用に限る
226 | 充填剤 | D | 1 | 14 |  | 酸化タングステン | Tungsten oxide | 1314-35-8 |  | 複合酸化物系顔料成分としての使用に限る
227 | 充填剤 | D | 1 | 15 |  | アンチモンドープ酸化スズ | Tin oxide with Antimony doped | 68187-54-2 12673-86-8 |  | 添加量2.7％以下 複合顔料成分として使用 マイカとの併用に限る。
228 | 充填剤 | D | 1 | 16 |  | チタンイエロー | Titan yellow | 8007-18-9 |  | 無機顔料として使用可能
229 | 充填剤 | D | 1 | 17 |  | コバルトブルー | Cobalt blue | 1345-16-0 |  | 無機顔料として使用可能
230 | 充填剤 | D | 1 | 18 |  | 三酸化アンチモン | Antimony trioxide | 1309-64-4 |  | アンチモンの移行量0.02㎎/㎏以下 アンチモンの定量法は告示３７０号アンチモン溶出試験法による
231 | 充填剤 | D | 1 | 19 |  | シリル化処理無水ケイ酸 | Silicon dioxide, silanated | 68909-20-6 |  | 塗布剤として塗布量 600mg/㎡以下
232 | 充填剤 | D | 1 | 20 |  | 酸化マンガン | Manganese oxide |  |  | 複合酸化物系顔料成分として使用できる
233 | 充填剤 | D | 2 | 1 |  | 水酸化マグネシウム | Magnesium hydroxide | 1309-42-8
234 | 充填剤 | D | 2 | 2 |  | 水酸化アルミニウム | Aluminium hydroxide | 21645-51-2 | Pb，Cd0.01％以下 As，Hg0.005％以下 | 無機顔料として使用可能
235 | 充填剤 | D | 2 | 3 |  | 水酸化カルシウム | Calcium hydroxide | 1305-62-0
236 | 充填剤 | D | 3 | 1 |  | 炭酸マグネシウム | Magnesium carbonate | 546-93-0
237 | 充填剤 | D | 3 | 2 |  | 炭酸カルシウム | Calcium carbonate | 471-34-1
238 | 充填剤 | D | 3 | 3 |  | 炭酸亜鉛 | Zinc carbonate | 12122-17-7
239 | 充填剤 | D | 3 | 4 |  | 炭酸リチウム | Lithium carbonate | 554-13-2 |  | 溶出量0.6㎎/㎏-食品以下
240 | 充填剤 | D | 4 | 1 |  | 硫酸カルシウム | Calcium sulfate | 7778-18-9
241 | 充填剤 | D | 4 | 3 |  | 硫酸バリウム | Barium sulfate | 7727-43-7 | Pb，Cd0.01％以下 As，Hg0.005％以下 | 無機顔料として使用可能
242 | 充填剤 | D | 5 | 1 |  | ケイ酸ナトリウム | Sodium silicate | 1344-09-8
243 | 充填剤 | D | 5 | 2 |  | ケイ酸マグネシウム | Magnesium silicate | 1343-88-0
244 | 充填剤 | D | 5 | 3 |  | ケイ酸アルミニウム | Aluminium silicate | 12068-56-3
245 | 充填剤 | D | 5 | 5 |  | ケイ酸カルシウム | Calcium silicate | 1344-95-2
246 | 充填剤 | D | 5 | 6 |  | アルミノケイ酸塩(Na,Ca) | Aluminosilicate (Na, Ca) (Zeolite), | 68989-22-0 |  | ゼオライト系のみ
247 | 充填剤 | D | 5 | 7 |  | ケイ酸アルミニウムカルシウム | Aluminium and calcium silicates | 1344-00-9 | ＦＤＡ§182.2122に相当するもの
248 | 充填剤 | D | 5 | 8 |  | ケイ酸リチウム | Lithium Silicate | 10102-24-6 |  | 溶出量：リチウムとして合計0.6㎎/㎏以下
249 | 充填剤 | D | 5 | 9 |  | ケイ酸塩（ナトリウム、カリウム、カルシウム、マグネシウム、アルミニウム、鉄）又はそれらの混合物 | Silicates or mixed silicates of sodium, potassium, calcium, magnesium, aluminium and iron |  |  | 石綿は除去されたもの 充填剤の結合剤として、アルコキシシラン、官能基例えばビニル基、メタクリル基、アミノ基またはグリシジル基を有するもので処理する場合は、処理剤の量は合計0.5%以下であること。 結合剤合計は、充填剤に対して5％以下
250 | 充填剤 | D | 5 | 9-1 |  | 3-アミノプロピルトリエトキシシラン処理ケイ酸塩（ナトリウム、カリウム、カルシウム、マグネシウム、アルミニウム、もしくは鉄の塩、又はそれらの混合物） | Silicic acid salt, 3-aminopropyltrietoxysilane | 919-30-2 1344-01-0 | 3-アミノプロピルトリエトキシシランのケイ酸塩への処理量３ｗｔ％以下 | 対象樹脂へのシラン処理ケイ酸塩の添加量５ｗｔ％以下、 製品厚み１ｍｍ以下
251 | 充填剤 | D | 5 | 10 |  | マイカ | Mica | 12001-26-2 | Pb，Cd0.01％以下 As，Hg0.005％以下 | 無機顔料として使用可能
252 | 充填剤 | D | 6 | 1 |  | クレー | Clay | 1332-58-7
253 | 充填剤 | D | 6 | 2 |  | ケイソウ土 | Diatomaceus earth | 7631-86-9
254 | 充填剤 | D | 6 | 3 |  | カオリン (陶土) | Kaolin (porcelain clay) | 1332-58-7
255 | 充填剤 | D | 6 | 4 |  | タルク | Talc | 14807-96-6
256 | 充填剤 | D | 6 | 6 |  | パーライト | Perlite | 977116-39-4 | 品質は食品添加物公定書に従う
257 | 充填剤 | D | 6 | 7 |  | ガラス | Glass
258 | 充填剤 | D | 6 | 8 |  | 木粉 | Wood powder | 9004-34-6
259 | 充填剤 | D | 6 | 9 |  | セルロース | Cellulose | 7782-42-5
260 | 充填剤 | D | 6 | 10 |  | グラファイト | Graphite | 7782-42-5 | Pb，Cd，As：0.01％以下 Hg：0.0005%以下 Sb：0.005%以下 | 無機顔料として使用可能
261 | 充填剤 | D | 6 | 11 |  | シェナー | Sienna | 1309-37-1 977139-25-5 | Pb，Cd0.01％以下 As，Hg0.005％以下 | 無機顔料として使用可能
262 | 充填剤 | D | 6 | 12 |  | 生シェナー | Raw sienna | 1309-37-1 12000-57-6 | Pb，Cd0.01％以下 As，Hg0.005％以下 | 無機顔料として使用可能
263 | 充填剤 | D | 6 | 13 |  | 焼アンバー | Calcined amber |  | Pb，Cd0.01％以下 As，Hg0.005％以下 | 無機顔料として使用可能
264 | 充填剤 | D | 7 | 8 |  | 複合酸化物系顔料 | Complex oxide pigments |  |  | 無機顔料として使用可能
265 | 充填剤 | D | 8 | 1 |  | アルミニウム | Aluminium | 7429-90-5 | Pb，Cd0.01％以下 As，Hg0.005％以下 | 無機顔料として使用可能
266 | 充填剤 | D | 8 | 4 |  | 銀 | Silver | 7440-22-4
267 | 充填剤 | D | 8 | 5 |  | 銅 | Copper | 7440-50-8 | Pb，Cd0.01％以下 As，Hg0.005％以下 | 最大移行量銅として10㎎/㎏食品以下
268 | 充填剤 | D | 8 | 7 |  | 真ちゅう又は黄銅 | Brass | 12597-71-6 | Pb，Cd0.01％以下 As，Hg0.005％以下 | 最大移行量銅として10㎎/㎏食品以下
269 | 充填剤 | D | 8 | 8 |  | ステンレス | Stainless steel | 7439-89-6 | ＳＵＳ304，但しフレ－ク
270 | 充填剤 | D | 8 | 10 |  | 鉄 | lron | 8053-60-9 | FDA184:1375に相当するもの
271 | 充填剤 | D | 9 | 1 |  | 硫化亜鉛 | Zinc sulfide | 1314-98-3 |  | 添加量10％以下，蛍光を発しないこと
272 | 充填剤 | D | 9 | 2 |  | 群青 | Ultramarine | 57455-37-5 | Pb，Cd0.01％以下 As，Hg0.005％以下 | 無機顔料として使用可能
273 | 充填剤 | D | 10 | 1 |  | 炭素繊維 | Carbon fiber | 7440-44-0 |  | 結合剤として，アルコキシシラン，官能基たとえばビニル基，メタクリル基，アミノ基，又はグリシジル基をもつものを使用できる。 充填剤に対し0.5％以下，または充填剤入りプラスチックに対し0.3％以下
274 | 充填剤 | D | 10 | 4 |  | ホウ酸アルミニウム | Aluminum borate | 11121-16-7 12005-61-7 |  | 添加量1.0％以下 アルコール性食品に100℃以下で使用
275 | 充填剤 | D | 10 | 5 |  | マグネシウム・ナトリウム・フルオライド・シリケート |  | 37296-97-2 |  | フッ化物溶出量0.3mg/kg-食品以下
276 | 発泡剤 発泡助剤 | E | 1 | 1 |  | アゾジカーボンアミド | Azodicarbonamide | 123-77-3 |  | 添加量5.0％以下
277 | 発泡剤 発泡助剤 | E | 1 | 2 |  | 4,4‘-オキシビス(ベンゼンスルホニルヒドラジド) | 4,4'-Oxybis(benzenesulfonylhydrazide) | 80-51-3 |  | 添加量0.5％以下 シーリングガスケット用に限る
278 | 発泡剤 発泡助剤 | E | 2 | 1 |  | 炭酸水素ナトリウム | Sodium hydrogen carbonate | 144-55-8 |  | 酸および塩基の合計添加量10％以下
279 | 発泡剤 発泡助剤 | E | 2 | 4 |  | くえん酸 | Citric acid | 77-92-9 |  | 塗布量600mg/㎡以下 酸および塩基の合計添加量10％以下
280 | 発泡剤 発泡助剤 | E | 2 | 6 |  | フマール酸 | Fumaric acid | 110-17-8 | 品質は食品添加物公定書に従う | 酸および塩基の合計添加量10％以下
281 | 発泡剤 発泡助剤 | E | 2 | 8 |  | こはく酸 | Succinic acid | 110-15-6 |  | 酸および塩基の合計添加量10％以下
282 | 発泡剤 発泡助剤 | E | 3 | 1 |  | C7以下の脂肪族炭化水素 | Aliphatic (≦C7) hydrocarbons
283 | 発泡剤 発泡助剤 | E | 3 | 2 |  | シクロアルカン | Cycloalkanes . |  | 沸点０～100℃
284 | ポリマー添加材 | F | 1 | 1 |  | ポリエチレン | Polyethylene | 9002-88-4 | ポリエチレンのポジティブリストに従うもの
285 | ポリマー添加材 | F | 1 | 8 |  | 酸化ポリエチレン | Oxidated polyethylene | 68441-17-8 | ポリエチレンを空気酸化したもので、平均分子量1200以上, 酸素量5%以下, 酸価9～19, 密度0.85～1.0(g/ml)、 ヘキサン可溶分53.0%以下, キシレン可溶分75.0%以下を満たすもの。(試験法はFDA§177.1620による)
286 | ポリマー添加材 | F | 1 | 9 |  | 塩素化ポリエチレン | Chlorinated polyethylene | 64754-90-1 | ヘキサン可溶分7.0％以下＊ キシレン可溶分11.3％以下＊ 全塩素量60％以下のもの (＊試験法はＦＤＡ§177.1610による) | 非脂肪性食品用に限る
287 | ポリマー添加材 | F | 1 | 10 |  | ポリプロピレン | Polypropylene | 9003-07-0 | ポリプロピレンのポジティブリストに従うもの
288 | ポリマー添加材 | F | 1 | 11 |  | 無水マレイン酸変性ポリプロピレン | Maleic anhydride modified polypropylene | 977099-05-0 | 原料のポリプロピレンはポリプロピレンのポジティブリストに従うもの 結合した無水マレイン酸は７％以下で 固有粘度(0.1％デカヒドロナフタレン溶液，135℃)0.25以上のもの
289 | ポリマー添加材 | F | 1 | 12 |  | ポリブテン－1 | Polybutene-1 | 9003-28-5 | ポリブテン－1のポジティブリストに従うもの
290 | ポリマー添加材 | F | 1 | 14 |  | ポリブテン | Polybutene | 9003-29-6 | 品質は食品添加物公定書に従う | 添加量6.0％以下
291 | ポリマー添加材 | F | 1 | 15 |  | ブタジエン樹脂 | Butadiene resins | 9003-17-2 | ブタジエン樹脂のポジティブリストに従うもの
292 | ポリマー添加材 | F | 1 | 17 |  | 塩素化ポリプロピレン | Chlorinated polypropylene | 68442-33-1 | 塩素含有56％以下 | 70℃以下で使用のこと
293 | ポリマー添加材 | F | 2 | 1 |  | ポリスチレン | Polystyrene | 9003-53-6 | ポリスチレンのポジティブリストに従うもの
294 | ポリマー添加材 | F | 2 | 2 |  | ポリスチレンコポリマー | Polystyrene copolymers |  | ポリスチレンのポジティブリストに従うもの 但し，ブタジエンないしイソプレンとのコポリマーの場合，スチレン含有量は限定しない。
295 | ポリマー添加材 | F | 2 | 6 |  | スチレン・ブタジエンブロック共重合体水素添加物①（部分水素添加物を含む） | Hydrogenated butadiene-styrene block copolymers① including partial hydroganated polymer | 66070-58-4 | 品質はＦＤＡ§177.1810に従うこと | 脂肪性食品には添加量15％以下
296 | ポリマー添加材 | F | 2 | 8 |  | ブタジエン・スチレン共重合体水素添加物 | Hydrogenated butadiene-styrene copolymers | 66070-58-4 | スチレン含量５％以上30％未満 数平均分子量 50,000以上 | 非脂肪性食品用に限る
297 | ポリマー添加材 | F | 2 | 9 |  | スチレン・ステレオブロックブタジエン共重合体水素添加物 | Hydrogenated styrene-stereoblock-butadiene copolymers | 66070-58-4 | ｽﾁﾚﾝ含量5％以上 ポﾘｴﾁﾚﾝ含量5％以上 数平均分子量 50,000以上 | *脂肪性食品は70℃以下に限る
298 | ポリマー添加材 | F | 2 | 10-1 |  | イソプレン・スチレンブロック共重合体水素添加物① | Hydrogenated isoprene-styrene block copolymers① | 68648-89-5 | スチレン含量13％以上、65％未満 数平均分子量30,000以上， | 添加量45％以下 脂肪性食品には使用できない
299 | ポリマー添加材 | F | 2 | 10-2 |  | イソプレン・スチレンブロック共重合体水素添加物② | Hydrogenated isoprene-styrene block copolymer② | 68648-89-5 | スチレン含量65％以上 数平均分子量 55，000以上 | 脂肪性食品用には使用できない 添加量45％以下
300 | ポリマー添加材 | F | 2 | 12 |  | イソプレン・ブタジエン・スチレンブロック共重合体水素添加物 | Hydrogenated isoprene-butadiene-styrene block copolymers | 132778-07-5 | スチレン含量 30％以上 数平均分子量 150,000以上 | 添加量45％以下 脂肪性食品には使用できない
301 | ポリマー添加材 | F | 2 | 12-2 |  | イソプレン・ブタジエン・スチレンブロック共重合体水素添加物 | Hydrogenated isoprene-butadiene-styrene block copolymers | 132778-07-5 | 平均分子量50,000以上(GPC法) スチレン含有量10%以上 | 添加量45％以下 非脂肪性食品に限る 100℃以下に限る
302 | ポリマー添加材 | F | 2 | 13 |  | イソプレン・ブタジエン・スチレン・アルキル化スチレンブロック共重合体水素添加物 | Benzene 1-ethenyl-4-methy-, polymer with 1,3-butadiene,ethenylbenzene and 2-methy-1,3-butadiene hydrogenated | 685518-46-1 | スチレンとアルキル化スチレン含有量10ｗ%以下 分子量150.000以上(GPC) | 添加量45.0%以下 非脂肪性食品用 100℃以下に限る
303 | ポリマー添加材 | F | 2 | 14 |  | ポリスチレンとブタジエンブロック共重合体の水添物のボロン酸エステル化物 | Benzene, ethenyl-,polymer with 1,3-butadiene,hydrogenated,4-methyl-1,3,2-dioxaborinane-2-yl,4-methyl-1,3,2-dioxaborolan-2-yl derives | 500224-31-7 | 分子量 100,000以上 スチレン含有量 12～18% ボロン酸エステル変性度 0.2～0.8mol/㎏ 残留ホウ酸量 220µg/g以下 | ＰＥ添加量10％以下 厚み200µ以下のとき20％以下 脂肪性食品 添加量5.0％以下のとき ５0µ以下
304 | ポリマー添加材 | F | 3 | 2 |  | ポリメタクリレート | Polymethacrylate | 9011-14-7 | メタクリル樹脂のポジティブリストに従うもの | （アクリル酸（メタ）アクリル酸エステル共重合体）塗布量600mg/m2以下
305 | ポリマー添加材 | F | 3 | 3 |  | アクリレート及びメタクリレートのコポリマー | Copolymers of acrylates and methacrylate | 55989-5-4 | アクリル酸やメタクリル酸と飽和－価第一アルコール(Ｃ1～Ｃ18)とのエステルと次のモノマーの一つ又はそれ以上とのコポリマー: アクリル酸及びメタクリル酸 アクリルアマイド及びメタクリルアマイド アクリロニトリル ブタジエン スチレンおよびα－メチルスチレン 塩化ビニリデン ジメチルアミノエチルメタクリレート | 塗布量制限:６００mg/m2以下 但し、その際の 材質制限：アクリル酸やメタクリル酸と飽和一価第一アルコール(Ｃ1～Ｃ18)とのエステルと次のモノマーの一つ又はそれ以上とのコポリマー アクリル酸及びメタクリル酸、 アクリルアマイド及びメタクリルアマイド、 スチレン及びα－メチルスチレン
306 | ポリマー添加材 | F | 3 | 5 |  | メタクリル酸メチル・エチレングリコ－ルジメタクリレート共重合物 | Methylmethacrylate-Ethylene glycol methacrylate copolymer
307 | ポリマー添加材 | F | 3 | 6 |  | ポリアクリル酸ナトリウム | Sodium polyacrylate | 9003-04-7 |  | 添加量 ０．５ｗｔ％以下
308 | ポリマー添加材 | F | 4 | 1 |  | 塩化ビニルホモポリマー | Vinyl chloride homopolymer | 68648-82-8 | 塩ビ食品衛生協議会のポジティブリストに従うもの
309 | ポリマー添加材 | F | 4 | 2 |  | 塩化ビニルコポリマー | Vinyl chloride copolymers | 9002-89-5 26221-27-2 | 塩ビ食品衛生協議会のポジティブリストに従うもの
310 | ポリマー添加材 | F | 4 | 3 |  | 塩素化ポリ塩化ビニル | Chlorinated polyvinyl chloride | 68648-82-8 | 塩ビ食品衛生協議会のポジティブリストに従うもの
311 | ポリマー添加材 | F | 4 | 6 |  | ポリビニルアルコール | Polyvinyl alcohol | 9002-89-5 | ポリビニルアルコールのポジティブリストに従うもの
312 | ポリマー添加材 | F | 5 | 1 |  | ポリイソブチレン | Polyisobutylene | 9003-27-4 | ゴム製食品用器具及び容器包装に関するポジティブリストに従うもの
313 | ポリマー添加材 | F | 5 | 2 |  | ブチルゴム | Butyl rubbers | 9010-85-9 | ゴム製食品用器具及び容器包装に関するポジティブリストに従うもの
314 | ポリマー添加材 | F | 5 | 3 |  | 塩素化ブチルゴム | Chlorinated butyl rubbers | 9006-03-5 | ゴム製食品用器具及び容器包装に関するポジティブリストに従うもの
315 | ポリマー添加材 | F | 5 | 4 |  | ポリブタジエン | Polybutadiene | 9003-17-2 | ゴム製食品用器具及び容器包装に関するポジティブリストに従うもの
316 | ポリマー添加材 | F | 5 | 4-1 |  | ブタジエン重合体水素添加物 | Polybutadiene、Hydrogenated | 9003-17-2 | MFR 4以下 数平均分子量 40,000以上 水素添加率 96%以上 密度 0.88～0.90 硬さ 60～100 | 添加量50未満、脂肪性食品には添加量20%以下
317 | ポリマー添加材 | F | 5 | 5 |  | スチレンブタジエンゴム | Styrene-butadiene rubbers | 9003-55-8 | ゴム製食品用器具及び容器包装に関するポジティブリストに従うもの
318 | ポリマー添加材 | F | 5 | 9 |  | シリコンエラストマー | Silicone elastomers | 68400-69-9 | ゴム製食品用器具及び容器包装に関するポジティブリストに従うもの
319 | ポリマー添加材 | F | 5 | 10 |  | ポリウレタン | Polyurethane | 9010-69-9 | ゴム製食品用器具及び容器包装に関するポジティブリストに従うもの
320 | ポリマー添加材 | F | 5 | 11 |  | 天然ゴム | Natural rubbers | 977011-52-1 977060-51-7 | ゴム製食品用器具及び容器包装に関するポジティブリストに従うもの
321 | ポリマー添加材 | F | 5 | 14 |  | 無水マレイン酸・ブタジエン共重合物 | Maleic anhydride-butadiene copolymer
322 | ポリマー添加材 | F | 5 | 16 |  | エポキシ化ポリブタジエン | Epoxidized polybutadiene | 68441-49-6 |  | 添加量1.0%以下
323 | ポリマー添加材 | F | 5 | 17 |  | ポリシクロオクテンホモポリマー | Polycyclooctene homopolymer | 28702-45-6 |  | モノマー残存量0.5mg/kg以下 添加量制限：20wt%以下の場合厚み制限300μ以下、10wt%以下の場合厚み制限なし 油脂及び脂肪性食品に限る 70℃以下の使用に限る
324 | ポリマー添加材 | F | 5 | 18 |  | シランジオールの1,1-ジメチル体からなるポリマーとエチレンとを構成成分とするトリブロックポリマー | Silanediol,1,1-dimethyl-,polymer with ethene,triblock | 837387-70-9 |  | 添加量制限：３０ｗｔ％以下 使用制限： ・温度制限 Ａ～Ｈ ・食品分類 全食品 ・乳幼児用（粉ミルク及び母乳）への使用不可
325 | ポリマー添加材 | F | 6 | 1-1 |  | ナイロン | Terephthalic acid-Trimethylhexamethylene diamine condensates | 25038-54-4 | ナイロンのポジティブリストに従うもの
326 | ポリマー添加材 | F | 6 | 1-2 |  | テレフタル酸トリメチルヘキサメチレンジアミン縮合物 | Nylon；Impact Modified Nylon MXD-6 Resins | 59655-05-9 | ナイロンのポジティブリストに従うもの
327 | ポリマー添加材 | F | 6 | 2-1 |  | ポリエチレンテレフタレート | Polyethylene terephthalate | 25038-59-9 | ポリエチレンテレフタレートのポジティブリストに従うもの
328 | ポリマー添加材 | F | 6 | 3 |  | ポリ塩化ビニリデン | polyvinylidene chloride . | 9002-85-1 | 塩化ビニリデン衛生協議会のポジティブリストに従うもの。
329 | ポリマー添加材 | F | 6 | 4 |  | フッ素樹脂 | Fluorine resins | 9002-84-0 | ふっ素樹脂のポジティブリストに従うもの
330 | ポリマー添加材 | F | 6 | 10 |  | メラミン樹脂 | Melamine resins | 25778-04-5 | 合成樹脂工業協会のメラミン樹脂のポジティブリストに従うもの
331 | ポリマー添加材 | F | 6 | 11 |  | フェノール樹脂 | Phenolic resins | 9003-35-4 | 合成樹脂工業協会のフェノール樹脂のポジティブリストに従うもの
332 | ポリマー添加材 | F | 6 | 12 |  | エポキシ樹脂 | Epoxy resin |  | 品質はＦＤＡ§175,300(b)(3)(vⅲ)(a)の定義に従うこと | 添加量1.0％以下
333 | ポリマー添加材 | F | 6 | 13 |  | 石油炭化水素樹脂 | Petroleum hydrocarbon resins |  | シクロペンタジェン型に限る
334 | ポリマー添加材 | F | 6 | 15 |  | 水素化石油炭化水素樹脂 | Hydrogenated petroleum hydrocarbon resins | 69430-35-9 |  | 添加量20％以下（但し脂肪性食品用には10％以下）
335 | ポリマー添加材 | F | 6 | 18 |  | テルペン樹脂 | Terpene resins |  | α－ピネン，β－ピネン又はジペンテンからなるポリマー 酸価５以下 鹸化価５以下
336 | ポリマー添加材 | F | 6 | 20 |  | フッ化ビニリデン・ヘキサフルオロプロピレン共重合体 | Fluorinated vinylidene-hexafluoropropylene copolymers | 9011-17-0 | ゴム製食品用器具及び容器包装に関するポジティブリストに従うもの
337 | ポリマー添加材 | F | 6 | 21 |  | ベンゾクアナミン樹脂 | Benzoguanamine resins | 91-76-9 |  | 最終製品が昭和34年厚生省告示370号(厚告20号,昭57を含む)のホルマリン規制に合格すること
338 | ポリマー添加材 | F | 6 | 28 |  | 水素化テルペン樹脂 | Hydrogenated terpene resins |  | 軟化点118℃～138℃ 沃素価20以下 | 添加量30％以下
339 | ポリマー添加材 | F | 6 | 29 |  | ポリメチルシルセスキオキサン | Polymethyl silsesquioxanes |  | 品質は独ＢｇＶＶ Ａ－ＸＶ－Ⅱの規定に従うもの（成分のみ）
340 | ポリマー添加材 | F | 6 | 30 |  | 水添ポリシクロペンタジエン樹脂 | Hydrogenated polycyclopentadiene |  | 鉱油を蒸留して得られる80～180℃の留分を原料とする混合物(主にシクロペンタジエンとそのダイマーを含む)の重合により得られたものを,重合に引続いて水添したもの 得られた樹脂は次の規格を満たすこと 140℃の粘度2000cp以上 軟化点95℃以上 臭素価２以下 灰分0.1％以下 10％トルエン溶液の色22セイボルト以下
341 | ポリマー添加材 | F | 6 | 35 |  | α-メチルスチレンビニルトルエンのコポリマーを水素添加した樹脂 | Hydrogenated α-methylstyrene vinyltoluene copolymers | 68411-38-3 | ＦＤＡ§178,3610に従うもの | 厚さ0.002インチ以下で使用
342 | ポリマー添加材 | F | 6 | 40 |  | フッ化ビニリデン・テトラフルオロエチレンヘキサフルオロプロピレン共重合体 | Copolymer Vinylidenefluoride、Tetrafluoroethylene and Hexafluoropropylene |  | ゴム製食品用容器及び包装等に関するポジティブリストに従うこと
343 | ポリマー添加材 | F | 6 | 46 |  | 水素化芳香族石油炭化水素樹脂 | Ｈｙｄｏｒｏｇｅｎａｔｅｄ ａｒｏｍａｔｉｃ ｐｅｔｒｏｌｅｕｍ ｈｙｄｒｏｃａｒｂｏｎ ｒｅｓｉｎ | 88526-47-0 | 軟化点 110℃以上(JIS Ｋ2531) アニリン点 107℃以上(JIS Ｋ2256) 色調 100以下(ハーゼン ASTM Ｄ1686－６) | 添加量25％以下 脂肪性食品の厚さ38μm以下の場合の添加量25％以下 厚さ48μm以下の場合の添加量20％以下
344 | ポリマー添加材 | F | 6 | 47 |  | ポリメチル水素シロキサンのアルケン(C10-50)及びプロピレン付加物 | Poly methyl-hydrosiloxane modified with alkene(C10-C50) and Propylene | 144635-08-5 | Ⓑ 重量平均分子量30,000～70,000 | 添加量3.0％以下 厚み30μm以下で使用
345 | ポリマー添加材 | F | 6 | 50 |  | ポリジペンテン水添物 | Polydi-pentene、Hydrogenated | 106168-39-2 |  | 添加量 30％以下 酸性、水性食品用に限る
346 | ポリマー添加材 | F | 6 | 56 |  | ポリ乳酸 | Polylactide、polylactic acid | 9051-89-2 | ポリ乳酸のポジティブリストに従うもの
347 | その他 | G | 1 | 1 |  | 水酸化ナトリウム | Sodium hydroxide | 1310-73-2 | ポリマー中で中和されていること
348 | その他 | G | 1 | 2 |  | 水酸化カリウム | Potassium hydroxide | 1310-58-3 | ポリマー中で中和されていること
349 | その他 | G | 2 | 1 |  | 炭酸ナトリウム | Sodium carbonate | 144-55-8 | ポリマー中で中和されていること .品質は食品添加物公定書に従う | 塗布量600mg/ m2以下
350 | その他 | G | 2 | 2 |  | 炭酸カリウム | Potassium carbonate | 584-08-7
351 | その他 | G | 3 | 2 |  | 塩化マグネシウム | Magnesium chloride | 7786-30-3 |  | 塗布剤として使用するものは、食品添加物公定書に従うものであり、塗布量制限として600mg/m2以下となる
352 | その他 | G | 3 | 5 |  | 塩化カルシウム | Calcium chloride | 10043-52-4
353 | その他 | G | 4 | 1 |  | 硫酸ナトリウム | Sodium sulfate | 7757-82-6
354 | その他 | G | 4 | 2 |  | 硫酸マグネシウム | Magnesium sulfate | 7487-88-9 | 品質は食品添加物公定書に従うもの
355 | その他 | G | 4 | 2A |  | 無水硫酸マグネシウム | Magnesium sulfate anhydride | 7487-88-9
356 | その他 | G | 4 | 4 |  | 硫酸カリウム | Potassium sulfate | 7646-93-7 | 品質は食品添加物公定書に従うもの
357 | その他 | G | 4 | 6 |  | 硫酸第一鉄 | Ferrous sulfate | 7720-78-7
358 | その他 | G | 4 | 8 |  | 焼ミョウバン | aluminumpotassiumdisulfate | 10043-67-1
359 | その他 | G | 4 | 9 |  | 硫酸アルミニウム | Aluminium sulphate | 10043-01-3
360 | その他 | G | 4 | 10 |  | 硫酸アンモニウム | Ammonium Sulfate | 7783-20-2
361 | その他 | G | 4 | 11 |  | 硫酸銅 | Cupper Sulfate | 7758-99-8
362 | その他 | G | 5 | 1 |  | りん酸ナトリウム | Sodium phosphate | 7558-80-7
363 | その他 | G | 5 | 4 |  | りん酸カルシウム | Calcium phosphate | 7758-87-4
364 | その他 | G | 5 | 6 |  | ピロりん酸ナトリウム | Sodium pyrophosphate | 7758-16-9
365 | その他 | G | 5 | 8 |  | トリポリりん酸アルミニウム | Aluminium tripolyphosphate | 8017-16-1
366 | その他 | G | 5 | 9 |  | オルトりん酸亜鉛 | Zinc orthophsphate | 7779-90-0 |  | 最終食品中の存在量は亜鉛として50µg/ml以下
367 | その他 | G | 5 | 10 |  | りん酸アルミニウム | Aluminium phosphate | 7784-30-7
368 | その他 | G | 5 | 11 |  | トリポりりん酸ナトリウム | Sodium tripolyphosphate | 7758-29-4
369 | その他 | G | 5 | 12 |  | りん酸ジルコニウム | Zirconium diphosphate | 13772-29-7 |  | 添加量10％以下
370 | その他 | G | 5 | 14 |  | リン酸2,2'-メチレンビス(4,6-ジ-t-ブチルフェニル)ナトリウム | Sodium 2,2'-Methylenebis(4,6-Di-t-Butylphenyl)Phosphate | 85209-91-2 |  | 添加量0.3％以下
371 | その他 | G | 5 | 15 |  | ビス[2,4,8,10-テトラ-t-ブチル-6-ヒドロキシ-12H-ジベンゾ[d,g][1,3,2]-ジオキサホスホシン-6-キシド]水酸化アルミニウム塩 | Bis(2,4,8,10-tetra-tert-butyl-6-hydroxy-12H-dibenzo[d,g][1,3,2]dioxaphosphocin-6-oxide) aluminium hydroxide | 151841-65-5 |  | 添加量0.25％以下
372 | その他 | G | 6 | 4 |  | 酢酸ナトリウム | Sodium Acetate | 127-09-3 |  | 塗布量 600mg/㎡以下
373 | その他 | G | 6 | 5 |  | 安息香酸 | Benzoic acid | 65-85-0 | 品質は食品添加物公定書に従う
374 | その他 | G | 6 | 6 |  | 安息香酸ナトリウム | Sodium benzoate | 532-32-1 |  | 塗布量600mg/㎡以下
375 | その他 | G | 6 | 17 |  | ジラウリン酸ジ-n-オクチルスズ | Di-n-octyltindilaurate | 3648-18-8 | Ⓑ | 添加量0.2％以下（エチレンビニルトリメトキシシラン共重合物に対し）
376 | その他 | G | 6 | 29 |  | くえん酸ナトリウム(クエン酸三ナトリウム） | Sodium citrate | 6132-04-3
377 | その他 | G | 6 | 31 |  | 次亜リン酸ナトリウム | Sodium hypophosphite | 7681-53-0 |  | 添加量1.0％以下
378 | その他 | G | 6 | 34 |  | ホウ酸 | Boric acid | 10043-35-3 |  | 添加量0.02%以下、 フィルム厚み2000μm以下
379 | その他 | G | 6 | 36 |  | ジベンジリデンソルビトール | Dibenzylidenesorbitol | 32647-67-9 |  | 添加量0.25％以下 100℃以下で使用
380 | その他 | G | 6 | 40 |  | 茶乾留物 | Tea
381 | その他 | G | 6 | 43 |  | 酒石酸ナトリウム | Sodium tartrate | 6106-24-7
382 | その他 | G | 6 | 47 |  | ソルビトールとベンズアルデヒドの反応生成物 | Ｄｉｂｅｎｚｙｌｉｄｅｎ ｓｏｒｕｂｉｔｏｌ | 32647-67-9 | ジベンジリデンソルビトール80％以上 トリベンジリデンソルビトール20％以下 | 添加量0.7％以下
383 | その他 | G | 6 | 49 |  | ジ(p-トルイリデン)ソルビトール | Ｄｉ-ｐ-tolyliden ｓｏｒｂｉｔｏｌ | 54689-97-4 |  | 添加量0.8％以下 Ｌ－グルタミン酸ナトリウムの添加量10％以下
384 | その他 | G | 6 | 50 |  | ソルビトールとp－クロロベンズアルデヒドおよびp－メチルベンズアルデヒドの反応生成物で以下を主成分とする混合物 ･1,3-o-(4-クロロベンジリデン）-2,4-o-(4－メチルベンジリデン）ソルビトールおよび 1,3-o-(4-メチルベンジリデン）-2,4-o-(4-クロロベンジリデン）ソルビトール(50-65%) ･1,3:2,4-ﾋﾞｽ(4－ｸﾛﾛベンジリデン)ソルビトーﾙ（15-30%) ③1,3：2,4－ビス（４－メチルベンジリデン）ソルビトール（15～25％） | Reaction Product of Sorbitol, p-chlorobenzaldehyde and p-methylbenzaldehyde Reaction Product of Sorbitol, p-chlorobenzaldehyde and p-methylbenzaldehyde Mixture of following substances,. ①1,3-o-(4-Chlorobenzylidene)-2,4-o-(4-methylbenzylidene) sorbitol and 1,3-o-(4-methylbenzylidene)-2,4-o-(4-Chlorobenzylidene) sorbitol(50-65%) ②1,3：2,4－bis（4－Chlorobenzylidene）sorbitol（15-30%） ③1,3：2,4－bis（4－methylbenzylidene）sorbitol（15-25%） | 32647-67-9 90740-59-3 90740-58-2 81541-15-3 |  | 添加量0.5％以下 100℃以下で使用のこと
385 | その他 | G | 6 | 51 |  | Ｄソルビトール・ベンズアルデヒド・ｏ,ｐジメチルベンズアルデヒドの反応物で以下を主成分とする混合物 ・1,3:2,4ジベンジリデン-D-ソルビトール (15-18wt％） ・1,3-(o,p-ジメチルベンジリデン）-2,4-ベンジリデン-D-ソルビ゛トールおよび1,3ベンジリデン-2,4-(o,p－ジメチルベンジリデン）-D－ソルビトール (50-65wｔ％）、 ・1,3:2,4-ビス（o,p-ジメチルベンジリデン）-D-ソルビトール (20-30wｔ％） | Reaction Product of Sorbitol, Benzaldehyde and o,p-dimethylbenzaldehyde. Mixture of following substances, ①1,3：2,4-Dibenzylidene sorbitol （15-18%） ②1,3-(o,p-Dimethylbenzylidene)-2,4-benzylidene-d-sorbitol and 1,3-(o,p-dimethylbenzylidene)－2,4－benzylidene-D-sorbitol（50-65%）， ③1,3：2,4－bis（o,p-Dimethylbenzylidene）-D-sorbitol（20-30%） |  |  | ジアルキル（Ｃ14～Ｃ18）メチンアミンの添加量4.0％以下 添加量0.35％以下
386 | その他 | G | 6 | 56 |  | ハイドロタルサイト | Ｈydrotalcite | 11097-59-9
387 | その他 | G | 6 | 57 |  | シクロデキストリン（α、β、γ） | cyclodextrin（α、β、γ） | 10016-20-3 7585-39-9 17465-86-0 | 食品添加物公定書に従う | 塗布量600mg/ m2以下 塗布用に限る
388 | その他 | G | 6 | 59 |  | 無水亜硫酸ナトリウム | Sodium sulfite | 7757-83-7
389 | その他 | G | 6 | 66 |  | コハク酸二ナトリウム | di-Sodium succinate hexahydrate | 150-90-3
390 | その他 | G | 6 | 70 |  | 窒化ホウ素 | boron nitride | 10043-11-5 |  | 添加量2％以下
391 | その他 | G | 6 | 73 |  | キサンタンガム | Xanthan gum | 11138-66-2
392 | その他 | G | 6 | 74 |  | 硫酸 | Sulfuric Acid | 7664-93-9
393 | ラジカル発生剤 | H | 1 | 1 |  | ジ-t-ブチルパーオキサイド | Di-t-butyl peroxide | 110-05-4 |  | 添加量0.1％以下 過酸化物の分解生成物の残存量は合計0.2％以下
394 | ラジカル発生剤 | H | 1 | 2 |  | ジクミルパーオキサイド | Dicumyl peroxide | 80-43-3 |  | 過酸化物の分解生成物の残存量は合計0.2％以下
395 | ラジカル発生剤 | H | 1 | 3 |  | 1,3-ビス(t-ブチルパーオキシイソプロピル)ベンゼン | 1,3-Bis(t-butyl peroxyiso pro pyl)benzene | 2212-81-9 |  | 過酸化物の分解生成物の残存量は合計0.2％以下
396 | ラジカル発生剤 | H | 1 | 4 |  | 2,5-ジメチル-2,5-ジ(t-ブチルパーオキシ)ヘキサン | 2,5-Dimethyl-2,5-di-(t-butyl peoxy)hexane | 78-63-7 |  | 過酸化物の分解生成物の残存量は合計0.2％以下
397 | ラジカル発生剤 | H | 1 | 5 |  | 2,5-ジメチル-2,5-ジ(t-ブチルパーオキシ)ヘキシン-3 | 2,5-Dimethyl-2,5-di-(t-butyl peoxy)hexene-3 | 1068-27-5 |  | 過酸化物の分解生成物の残存量は合計0.2％以下
398 | ラジカル発生剤 | H | 2 | 1 |  | ジプロピオニルパーオキサイド | Dipropionylperoxide | 3248-28-0
399 | ラジカル発生剤 | H | 2 | 4 |  | ベンゾイルパーオキサイド | Benzoyl peroxide | 94-36-0
400 | ラジカル発生剤 | H | 3 | 1 |  | t-ブチルパーオキシアセテート | t-Butyl peroxyacetate | 107-71-1 |  | 分解生成物の残渣0.01％以下
401 | ラジカル発生剤 | H | 3 | 2 |  | t-ブチルパーオキシプロピオネート | t-Butylperoxypropionate | 4206-5-4
402 | ラジカル発生剤 | H | 3 | 3 |  | t-ブチルパーオキシブチレート | t-Butylperoxybutyrate | 18072-84-9
403 | ラジカル発生剤 | H | 3 | 4 |  | t-ブチルパーオキシイソブチレート | t-butylperoxyisobutyrate | 109-13-7
404 | ラジカル発生剤 | H | 3 | 5 |  | t-ブチルパーオキシジエチルアセテート | t-Butylperoxydiethylacetate | 2550-33-6
405 | ラジカル発生剤 | H | 3 | 6 |  | t-ブチルパーオキシピバレート | t-Butylperoxypivarate | 927-07-1
406 | ラジカル発生剤 | H | 3 | 7 |  | t-ブチルパーオキシ2-エチルヘキサノエート | t-Butyl peroxy-2-ethyl hexanoate | 13467-82-8
407 | ラジカル発生剤 | H | 3 | 8 |  | t-ブチルパーオキシ-3,5,5-トリメチルヘキサノエート | t-Butyl peroxy-3,5,5-trimethylhexanoate | 13122-18-4
408 | ラジカル発生剤 | H | 3 | 9 |  | t-ブチルパーオキシベンゾエート | t-Butylperoxybenzoate | 614-45-9
409 | ラジカル発生剤 | H | 4 | 1 |  | ジイソプロピルパーオキシジカーボネート | Diisopropylperoxydicarbonate | 105-64-6
410 | ラジカル発生剤 | H | 4 | 2 |  | ジ-S-ブチルパーオキシジカーボネート | Di-t-butylperoxydicarbonate | 19910-65-7
411 | ラジカル発生剤 | H | 4 | 4 |  | ジ-2-エチルヘキシルパーオキシジカーボネート | Di-2-ethylhexylperoxydicarbonate | 16111-62-9
412 | ラジカル発生剤 | H | 4 | 5 |  | ビス(4-t-ブチルシクロヘキシル)パーオキシジカーボネート | Bis(4-t-butylcyclohexyl) peroxycarbonate | 15520-11-3
413 | ラジカル発生剤 | H | 4 | 6 |  | t-ブチルパーオキシイソプロピルカーボネート | t-Butylperoxyisopropylcarbonate | 2372-21-6
414 | ラジカル発生剤 | H | 5 | 1 |  | t-ブチルヒドロパーオキサイド | t-Butylhydroperoxide | 75-91-2
415 | ラジカル発生剤 | H | 5 | 3 |  | p-メンタンヒドロパーオキサイド | p-Menthanehydroperoxide | 26762-92-5
416 | ラジカル発生剤 | H | 6 | 1 |  | 1,1-ジ(t-ブチルパーオキシ)シクロヘキサン | 1,1-Di (t-butyloperoxy)cyclohexane | 3006-86-8
417 | ラジカル発生剤 | H | 6 | 2 |  | 1,1-ジ(t-ブチルパーオキシ)3,3,5-トリメチルシクロヘキサン | 1,1-Di (t-butyloperoxy)-3,3,5-trimethylcyclohexane | 6731-36-8
418 | 色材 | J | 1 |  |  | 有機顔料 |  |  | Pb，Cd :0.01%以下 As，Hg :0.005%以下 （含有量)、 遊離アミン:0.05%以下 （含有量)、 Se，Ba :0.01%以下 Cr :0.1%以下 Sb :0.025%以下 (溶出量)
419 | 色材 | J | 1 | 1-1 |  | N-(5-クロロ-2,4-ジメトキシフェニル)-4-[[5-[(ジメチルアミノ)スルホニル]-2-メトキシフェニル]アゾ]-3-ヒドロキシ-2-ナフタレンカルボキシアミド（C.I.Pigment Red 5） | N-(5-Chloro-2,4-dimethoxyphenyl)-4-[[5-[(diethylamino)sulfonyl]-2- methoxyphenyl]azo]-3-hydroxy-2-naphthalenecarboxamide | 6410-41-9 |  | 添加量 １ｗｔ％以下
420 | 色材 | J | 1 | 1-2 |  | 3-ヒドロキシ-4-[(1-スルホナフタレン-2-イル)アゾ]-2-ナフタレンカルボン酸カルシウム（C.I.Pigment Red 63:1） | calcium 3-hydroxy-4-[(1-sulfonate-2-naphthyl)azo]-2-naphthoate | 6417-83-0 |  | 添加量 1wt％以下 油脂及び脂肪性食品にのみ適用可
421 | 色材 | J | 1 | 1-3 |  | 1-(3-フェニルアミノカルボニル-6-メトキシフェニルアゾ)-2-ヒドロキシナフタレン-3-カルボンアミド （C.I.Pigment Red 150） | 4-[[5-(Anilino)carbonyl-2-methoxyphenyl]azo]-3-hydroxynaphthalene-2-carboxamide | 56396-10-2 |  | 添加量 1wt％以下
422 | 色材 | J | 1 | 1-5 |  | 1N-[4-(アセチルアミノ)フェニル]-4-[[5-(アミノカルボニル)-2-クロロフェニル]アゾ]-3-ヒドロキシ-2-ナフタレンカルボアミド （C.I.Pigment Orange 38）-(3-フェニルアミノカルボニル-6-メトキシフェニルアゾ)-2-ヒドロキシナフタレン-3-カルボンアミド （C.I.Pigment Red 150） | N-[4-(acetylamino)phenyl]-4-[[5-(aminocarbonyl)-2-chlorophenyl]azo]-3-hydroxynaphthalene-2-carboxamide | 12236-64-5 |  | 添加量 1wt％以下
423 | 色材 | J | 1 | 1-6 |  | 4-[[4-(アミノカルボニル)フェニル]アゾ]-N-(2-エトキシフェニル)-3-ヒドロキシ-2-ナフタレンカルボアミド (C.I.Pigment Red 170) | 4-[[4-(aminocarbonyl)phenyl]azo]-N-(2-ethoxyphenyl)-3-hydroxynaphthalene-2-carboxamide | 2786-76-7 |  | 添加量 1wt％以下
424 | 色材 | J | 1 | 1-7 |  | 4-[(2,5-ジクロロフェニル）アゾ]-N-(2,3-ジヒドロ-2-オキソ-1H-ベンゾイミダゾール-5-イル）-3-ヒドロキシナフタレン-2-カルボアミド （C.I. Pigment Brown 25） | 4-[(2,5-dichlorophenyl)azo]-N-(2,3-dihydro2-oxo-1H-benzimidazol-5-yl)-3-hydroxynaphthalene-2-carboxamide | 6992-11-6 |  | 添加量 1wt％以下
425 | 色材 | J | 1 | 1-8 |  | N-(2,3-ジヒドロ-2-オキソ-1H-ベンゾイミダゾール-5-イル)-3-ヒドロキシ-4-[[2-メトキシ-5-［（フェニルアミノ)カルボニル]フェニル]アゾ］ナフタレン－２－カルボアミド (C.I. Pigment Red 176) | N-(2,3-dihydro-2-oxo-1H-benzimidazol-5-yl)-3-hydroxy-4-[[2-methoxy-5-[((phenylamino) carbonyl]phenyl]azo]naphthalene-2-carboxamide | 12225-06-8 |  | 添加量 1wt％以下
426 | 色材 | J | 1 | 1-9 |  | N-(2,3-ジヒドロ-2-オキソ-1H-ベンゾイミダゾール-5-イル)-3-ヒドロキシ-4-[[2-メトキシ-5-メチル-4-[(メチルアミノ）スルホニル］フェニル］アゾ］ナフタレン-2-カルボアミド (C.I. Pigment Red 185) | N-(2,3-dihydro-2-oxo-1H-benzimidazol-5-yl)-3-hydroxy-4-[[2-methoxy-5-methyl-4-[(methylamino)sulphonyl]phenyl] azo]naphthalene-2-carboxamide | 51920-12-8 |  | 添加量 1wt％以下
427 | 色材 | J | 1 | 1-10 |  | ビス[4-[[1-[[(4-メトキシフェニル)アミノ]カルボニル]-2-オキソプロピル]アゾ]-3-ニトロベンゼンスルホン酸]カルシウム (C.I.Pigment Yellow 169) | Calcium bis[4-[([4-methoxyphenyl)amino]carbonyl]-2-oxopropyl]azo]-3-nitrobenzensulphonate] | 73385-03-2 |  | 添加量 1wt％以下
428 | 色材 | J | 1 | 1-11 |  | カルシウム＝6-クロロ-4-[5-ヒドロキシ-3-メチル-1-(3-スルホナトフェニル）-4-ピラゾリルアゾ]-3-トルエンスルホナート (C.I.Pigment Yellow 191) | 4-chloro-2-[[5-hydroxy-3-methyl-1-(3-sulfophenyl)-1H-pyrazol-4-yl]azo]-5-methyl-benzenesulfonic acid, calcium salt(1:1) | 129423-54-7 |  | 添加量 １ｗｔ％以下、 使用温度 Ｂ～Ｈ
429 | 色材 | J | 1 | 1-12 |  | 4-[[5-[[[4-(アミノカルボニル）フェニル］アミノ］カルボニル］-2-メトキシフェニル］アゾ］-N-(5-クロロ-2,4ジメトキシフェニル)-3-ヒドロキシ-2-ナフタレン-カルボキシアミド(C.I.Pigment Red 187) | 4-[[5-[[[4-(Aminocarbonyl)phenyl]amino]carbonyl]-2-methoxyphenyl]azo]-N-(5-chloro-2,4-dimethoxyphenyl)-3-hydroxy-2-naphthalene-carboxamide | 59487-23-9 |  | 添加量 １ｗｔ％以下、 使用温度 Ｂ～Ｈ
430 | 色材 | J | 1 | 1-13 |  | 4'-カルバモイル-4-[1-(2-オキソ-2,3-ジヒドロ-5-ベンズイミダゾリルカルバモイル)アセトニルアゾ],ベンズアニリド(C.I.Pigment Yellow 181) | N-[4-(Aminovarbonyl)phenyl]-4-[[1-[[(2,3-dihydro-2-oxo-1H-benzimidazol-5-yl)amino]carbonyl]-2-oxopropyl]azo]benzamidehydroxynaphthalene-2-carboxamide | 74441-05-7 |  | 添加量 １ｗｔ％以下、 使用温度 Ｂ～Ｈ
431 | 色材 | J | 1 | 1-14 |  | 5-(6-メチル-2-オキソ-2,3-ジヒドロ-5-ベンズイミダゾリルアゾ)ペルヒドロピリミジン-2,4,6-トリオン (C.I.Pigment Orange 64) | 5-[(2,3-Dihydro-6-methyl-2-oxo-1H-benzimidazol-5-yl)azo]-2,4,6(1H,3H,5H)-pyrimidinetrione | 72102-84-2 |  | 添加量 １ｗｔ％以下、 使用温度 Ｂ～Ｈ
432 | 色材 | J | 1 | 2-1 |  | 3,3'-ジオキソ-N,N'-ビス(2-オキソ-2,3-ジヒドロ-1H-ベンゾイミダゾール-5-イル)-2,2'-[エチレンビス(オキシ-o-フェニレンアゾ)]ジブチルアミド (C.I.Pigment Yellow 180) | 2,2'-[1,2-Ethanediylbis(oxy-2,1-phenyleneazo)bis[N-(2,3-dihydro-2-oxo-1H-benzimidazol-5-yl)]-3-oxo-butanamide | 77804-81-0 |  | 添加量 １ｗｔ％以下 使用温度：Ｂ～Ｇ
433 | 色材 | J | 1 | 3-1 |  | 3,3'-[(2,5-ジメチル-p-フェニレン)ビス[イミノ(1-アセチル-2-オキソエチレン)アゾ]]ビス[4-クロロ-N-(5-クロロ-o-トリル)ベンズアミド] （C.I.Pigment Yellow 95） | 3,3'-[(2,5-dimethyl-p-phenylene)bis[imino(1-acetyl-2-oxoethylene)azo]]bis[4-chloro-N-(5-chloro-o-tolyl)benzaamide] | 5280-80-8 |  | 添加量 1wt％以下
434 | 色材 | J | 1 | 3-2 |  | N,N'-(2-クロロ-1,4-フェニレン)ビス[3-ヒドロキシ-4-(2,5-ジクロロフェニルアゾ)-2-ナフタレンカルボアミド] (C.I.Pigment Red 144) | N,N'-(2-chloro-1,4-phenylene)bis[3-hydroxy-4-(2,5-dichlorophenylazo)-2-naphthalenecarboxamide] | 5280-78-4 |  | 添加量 1wt％以下
435 | 色材 | J | 1 | 3-3 |  | 3,3'-[5-クロロ-2-メチル-4,1-フェニレンビス[イミノ(2-アセチル-1-オキソエチレン)アゾ]]ビス[N-(3-クロロ-2-メチルフェニル)-4-クロロベンズアミド] (C.I. Pigment Yellow 93) | 3,3'-[5-chloro-2-methyl-4,1-phenylenebis[imino(2-acetyl-1-oxoethylene)azo]]bis[N-(3-chloro-2-methylphenyl)-4-chlorobenzamide] | 5580-57-4 |  | 添加量 1wt％以下
436 | 色材 | J | 1 | 3-4 |  | 1,4-ビス[1-[(2,5-ジクロロフェニル）アゾ]-2-ヒドロキシナフタレン-3-イルカルボニルアミノ］ベンゼン (C.I.Pigment Red 166) | 1,4-bis[1-[(2,5-dichlorophenyl)azo]-2-hydroxynaphthalen-3-ylcarbonylamino]benzene | 3905-19-9 |  | 添加量 1wt％以下
437 | 色材 | J | 1 | 3-5 |  | N,N'-(2-クロロ-1,4-フェニレン)ビス[4-[(4-クロロ-2-ニトロフェニル)アゾ]-3-ヒドロキシ-2-ナフタレンカルボアミド] (C.I.Pigment Brown 23) | (2-Naphthalenecarboxamide,N,N'-(2-chloro-1,4-phenylene) bis[4-[2-(4-chloro-2-nitrophenyl)diazenyl]-3-hydroxy- ) | 35869-64-8 |  | 添加量 1 ｗｔ％以下
438 | 色材 | J | 1 | 3-6 |  | 3,3'-[(2,5-ジメチル-1,4-フェニレン）ビス［イミノ－カルボニル(2-ヒドロキシ-3,1-ナフタレンジイル）アゾ]],ビス（4-メチル安息香酸2-クロロエチル） (C.I.Pigment Red 220) | 3,3'-[(2,5-dimethyl-1,4-phenylene)bis[imino-carbonyl(2-hydroxy-3,1-naphthalenediyl)azo]]bis(4-methylbenzoicacid),bis(2-chloroethyl)ester | 68259-05-2 |  | 添加量 １ｗｔ％以下 使用温度 Ｂ～Ｈ
439 | 色材 | J | 1 | 5-1 |  | フタロシアニンブルー（銅） (C.I.Pigment Blue 15:2) | Copper phthalocyanine (C.I. Pigment Blue 15:2) | 147-14-8 |  | 添加量 1 ｗｔ％以下
440 | 色材 | J | 1 | 5-2 |  | フタロシアニンブルー（銅） (C.I.Pigment Blue 15) | Copper phthalocyanine (C.I. Pigment Blue 15) | 147-14-8 |  | 添加量 1 ｗｔ％以下
441 | 色材 | J | 1 | 5-3 |  | フタロシアニンブルー（銅） (C.I.Pigment Blue 15:1) | Copper phthalocyanine (C.I. Pigment Blue 15:1) | 147-14-8 |  | 添加量 1 ｗｔ％以下
442 | 色材 | J | 1 | 5-4 |  | フタロシアニンブルー（銅） (C.I.Pigment Blue 15:3) | Copper phthalocyanine (C.I. Pigment Blue 15:3) | 147-14-8 |  | 添加量 1 ｗｔ％以下
443 | 色材 | J | 1 | 5-5 |  | フタロシアニンブルー（銅） (C.I.Pigment Blue 15:4) | Copper phthalocyanine (C.I. Pigment Blue 15:4) | 147-14-8 |  | 添加量 1 ｗｔ％以下
444 | 色材 | J | 1 | 5-6 |  | フタロシアニングリーン (C.I.Pigment Green 7) | Phthalocyanine Green (C.I. Pigment Green 7) | 1328-53-7 |  | 添加量 1 ｗｔ％以下
445 | 色材 | J | 1 | 6-1 |  | 3,3'-(1,4-フェニレンジアミノ)ビス[4,5,6,7-テトラクロロ-1H-イソインドール-1-オン （C.I.Pigment Yellow 110） | 3,3'-(1,4-Phenylenediimino)bis [4,5,6,7-tetrachloro-1H-isoindol-1-one | 5590-18-1 |  | 添加量 1 ｗｔ％以下
446 | 色材 | J | 1 | 7-1 |  | 2,9-ジメチルキナクリドン （C.I.Pigment Red 122） | 5,12-dihidro-2,9-dimethylquino [2,3-b]acridine-7,14-dione | 980-26-7 |  | 添加量 1 ｗｔ％以下
447 | 色材 | J | 1 | 7-2 |  | 5,12-ジヒドロキノ[2,3-b]アクリジン-7,14-ジオン(C.I. Pigment Violet 19) | 5,12-dihydroquinone[2,3-b]acridine-7,14-dione | 1047-16-1 |  | 添加量 1 ｗｔ％以下
448 | 色材 | J | 1 | 7-3 |  | 2,9-ジクロロ-5,12-ジヒドロキノ[2,3-b]アクリジン-7,14-ジオン(C.I. Pigment Red 202) | 2,9-dichloro-5,12-dihydroquinone[2,3-b]acridine-7,14-dione | 3089-17-6 |  | 添加量 1 ｗｔ％以下
449 | 色材 | J | 1 | 8-1 |  | 8,18-ジクロロ-5,15-ジエチル-5,15-ジヒドロジインドロ[3,2-b:3',2'-m]トリフェノジオキサジン(C.I. Pigment Violet 23) | 8,18-dichloro-5,15-diethyl-5-15-dihydro-diindoro[3,2-b:3',2'-m]triphenodioxazine | 6358-30-1 |  | 添加量 1 ｗｔ％以下
450 | 色材 | J | 1 | 8-2 |  | N,N'-[6,13-ビス（アセチルアミノ)-2,9-ジエトキシトリフェノジオキサジン-3,10-ジイル］ビス（ベンズアミド) (C.I. Pigment Violet 37) | N,N'-[6,13-bis(acetylamino)-2,9-diethoxytriphenodioxazine-3,10-diyl]bis(benzamide) | 17741-63-8 |  | 添加量 1 ｗｔ％以下
451 | 色材 | J | 1 | 9-1 |  | 2,9-ビス[4-(フェニルアゾ）フェニル］アントラ[2,1,9-def.6,5,10-d'e'f']ジイソキノリン-1,3,8,10-テトラオン (C.I. Pigment Red 178) | 2,9-bis[4-(phenylazo)phenyl]anthra[2,1,9-def:6,5,10-d'e'f']diisoquinoline-1,3,8,10(2H,9H)-tetraone | 3049-71-6 |  | 添加量 1 ｗｔ％以下
452 | 色材 | J | 1 | 9-2 |  | 3,4,9,10-ペリレンテトラカルボン酸ジメチルイミド (C.I.Pigment Red 179) | 2,9-dimethylanthra(2,1,9-def:6,5,10-d'e'f')diisoquinoline-1,3,8,10(2H,9H)-tetraone | 5521-31-3 |  | 添加量 1 ｗｔ％以下
453 | 色材 | J | 1 | 11-1 |  | ビスベンゾイミダゾ[2,1-b:2',1'-i]ベンゾ[lmn][3,8] フェナントロリン-8,17-ジオン (C.I. Pigment Orange 43) | bisbenzimidazo[2,1-b:2',1'-i]benzo[lmn]3,8.]phenanthroline-8,17-dione | 4424-06-0 |  | 添加量 1 ｗｔ％以下
454 | 色材 | J | 1 | 13-1 |  | 1,3-ビス(2,4,6-トリオキソヘキサヒドロピリミジン-5-イリデン)イソインドリン (C.I.Pigment Yellow 139) | 1,3-bis(2,4,6-trioxohexahydropyrimidin-5-ylidene)isoindoline | 36888-99-0 |  | 添加量 1 ｗｔ％以下
455 | 色材 | J | 1 | 13-2 |  | 3,6-ビス(4-クロロフェニル)ピロロ[3,4-c]ピロール-1,4-ジオン (C.I.Pigment Red 254) | 3,6-Bis(4-chlorophenyl)-2,5-dihydro-pyrrolo[3,4-c]pyrrole-1,4-dione | 84632-65-5 |  | 添加量 1 ｗｔ％以下
456 | 色材 | J | 1 | 13-3 |  | 4,4'-ジアミノ-1,1'-ジアントラキノニル(C.I.Pigmwnt Red 177) | 4,4-Diamino-[1,1'-biantracene]-9,9',10,10'-tetraone | 4051-63-2 |  | 添加量 1 ｗｔ％以下
457 | 色材 | J | 6 |  |  | 無機顔料 |  |  | Pb，Cd :0.01%以下 As，Hg :0.005%以下 （含有量)、 Se，Ba :0.01%以下 Cr :0.1%以下 Sb :0.025%以下 (溶出量)
458 | 色材 | J | 6 | 1-1 |  | アルミニウム(C.I. Pigment Metal 1) | Alminium(C.I. Pigment Metal 1) | 7429-90-5 | 材質としては充填剤Ｄ８－１であること | 添加量 ３ｗｔ％以下
459 | 色材 | J | 6 | 2-1 |  | 酸化チタン (C.I.Pigment White 6) | Titanium(IV) oxide | 13463-67-7 | 材質としては充填剤Ｄ１－5であること | 添加量 ３wt％以下
460 | 色材 | J | 6 | 2-2 |  | 酸化クロム(Ⅲ) ( C.I.Pigment Green 17) | chromium oxide(III) (Cr2O3) | 1308-38-9 | 材質としては充填剤Ｄ１－6であること | 添加量 ３wt％以下
461 | 色材 | J | 6 | 2-3 |  | 酸化第二鉄(別名：弁柄) ( C.I.Pigment Red 101) | Ferric oxide | 1309-37-1 | 材質としては充填剤Ｄ１－７であること | 添加量 ３wt％以下
462 | 色材 | J | 6 | 2-4 |  | 黄色酸化鉄(別名：α-オキシ水酸化鉄） ( C.I.Pigment Yellow 42) | Hydrated ferric oxide | 51274-00-1 | 材質としては充填剤Ｄ１－７であること | 添加量 ３wt％以下
463 | 色材 | J | 6 | 2-5 |  | 酸化第二鉄-酸化第一鉄複合物 ( C.I.Pigment Brown 6) | Ferric oxide and Ferroso-ferric oxide | 52357-70-7 | 材質としては充填剤Ｄ１－７であること | 添加量 ３wt％以下
464 | 色材 | J | 6 | 2-6 |  | 黒色酸化鉄(別名：四酸化三鉄） ( C.I.Pigment Black 11) | Ferroso-ferric oxide | 12227-89-3 | 材質としては充填剤Ｄ１－７であること | 添加量 ３wt％以下
465 | 色材 | J | 6 | 2-7 |  | 酸化ケイ素(C.I. Pigment White 27) | silica SiO2 | 7631-86-9 | 材質としては充填剤Ｄ１－３であること | 添加量 ３wt％以下
466 | 色材 | J | 6 | 2-8 |  | 酸化亜鉛(C.I. Pigment White 4) | Zinc Oxide ZnO | 1314-13-2 | 材質としては充填剤Ｄ１－８であること | 添加量 ３wt％以下
467 | 色材 | J | 6 | 3-1 |  | チタン―アンチモン―ニッケル 複合酸化物 （チタンイエロー C.I.Pigment Yellow 53) | （Ti，Sb，Ni）O2 | 8007-18-9 | 材質としてはチタンーアンチモンーニッケルの複合酸化物である充填剤 Ｄ１－１６であること | 添加量 ３wt％以下
468 | 色材 | J | 6 | 3-2 |  | 鉄-亜鉛 複合酸化物 (C.I.Pigment Yellow 119) | Zinc Ferrite Brown Spinel (Zn,Fe)O | 68187-51-9 | 材質としては充填剤Ｄ１－７／Ｄ１－８であること | 添加量 ３wt％以下
469 | 色材 | J | 6 | 3-3 |  | チタン-ニッケル-ニオブ 複合酸化物 (C.I.Pigment Yellow 161) | Nickel Niobium Titanium Yellow Rutile (Ti,Ni,Nb)O | 68611-43-8 | 材質としては充填剤Ｄ１－５／Ｄ１－１２／ Ｄ１－１１であること | 添加量 ３wt％以下
470 | 色材 | J | 6 | 3-4 |  | チタン-ニッケル-タングステン 複合酸化物 (C.I.Pigment Yellow 189) | Nickel Tungusten Titanium Yellow Rutile (Ti,Ni,W)O | 69011-05-8 | 材質としては充填剤Ｄ１－５／Ｄ１－１２／ Ｄ１－１４であること | 添加量 ３wt％以下
471 | 色材 | J | 6 | 3-5 |  | コバルトブルー ( C.I.Pigment Blue 28) | C.I.Pigment Blue 28 （Co，Al）O2 | 1345-16-0 | 材質としてはコバルト－アルミニウムの複合酸化物である充填剤Ｄ１－１７であること | 添加量 ３wt％以下
472 | 色材 | J | 6 | 3-6 |  | アルミ-コバルト-クロム 複合酸化物 ( C.I.Pigment Blue 36) | Alminum Chromium Cobalt blue spinel (Al, Cr, Co)O | 68187-11-1 | 材質としては充填剤Ｄ１－10／Ｄ１－２／ Ｄ１－6であること | 添加量 ３wt％以下
473 | 色材 | J | 6 | 3-7 |  | コバルト-ケイ素 複合酸化物 ( C.I.Pigment Blue 73) | Cobalt Silicate blue olivine (Co, Si) O | 68187-40-6 | 材質としては充填剤Ｄ１－10／Ｄ１－3であること | 添加量 ３wt％以下
474 | 色材 | J | 6 | 3-8 |  | 鉄―マグネシウム複合酸化物 ( C.I.Pigment Brown 11) | Magnesium ferrite (Fe,Mg)O | 64294-89-9 | 材質としては充填剤Ｄ１－１／Ｄ１－７であること | 添加量 ３wt％以下
475 | 色材 | J | 6 | 3-9 |  | 鉄-クロム複合酸化物 ( C.I.Pigment Brown 29) | Chrome Iron Brown (Fe,Cr)O | 109414-04-2 | 材質としては充填剤Ｄ１－６／Ｄ１－７であること | 添加量 ３wt％以下
476 | 色材 | J | 6 | 3-10 |  | チタン-ニッケル-亜鉛-コバルト 複合酸化物 ( C.I.Pigment Green 50) | Titan Nickel Zinc green spinel (Ti, Ni, Zn, Co) O | 68186-85-6 | 材質としては充填剤D1-5/ D1-12/ D1-8/D1-10であること | 添加量 ３wt％以下
477 | 色材 | J | 6 | 3-11 |  | 鉄-亜鉛-クロム 複合酸化物 ( C.I.Pigment Brown 33) | Zinc Iron Chromite Brown spinel (Zn, Fe, Cr)O | 68186-88-9 | 材質としては充填剤Ｄ１－６／Ｄ１－７／Ｄ１－８であること | 添加量 ３wt％以下
478 | 色材 | J | 6 | 3-12 |  | チタン-アンチモン-クロム複合酸化物 ( C.I.Pigment Brown 24) | Chrome Antimony Titanium buff rutile (Cr, Sb, Ti) O | 68186-90-3 | 材質としては充填剤Ｄ１－５／Ｄ１－６／Ｄ１－ １３であること | 添加量 ３wt％以下
479 | 色材 | J | 6 | 3-13 |  | 鉄-コバルト-クロム複合酸化物 (C.I. Pigment Black 27) | Iron Cobalt Chromite Black Spinel | 68189-97-0 | 材質としては充填剤Ｄ１－７／Ｄ１－１０／Ｄ１－６であること | 添加量 ３wt％以下
480 | 色材 | J | 6 | 3-14 |  | 鉄-チタン複合酸化物(三酸化チタン鉄) (C.I. Pigment Black 12) | FeTiO3 | 68187-02-0 | 材質としては充填剤Ｄ１－７／Ｄ１－５であること | 添加量 ３wt％以下
481 | 色材 | J | 6 | 3-15 |  | 鉄-チタン複合酸化物(五酸化チタン二鉄） (C.I. Pigment Brown 48) | Fe2TiO5 | 1310-39-0 | 材質としては充填剤Ｄ１－７／Ｄ１－５であること | 添加量 ３wt％以下
482 | 色材 | J | 6 | 3-16 |  | 鉄-マンガン複合酸化物 (C.I. Pigment Brown43) | Iron Manganese Trioxide | 12062-81-6 | 材質としては充填剤Ｄ１－７／Ｄ１－２０であること 酸化鉄86％以上、酸化マンガン4％以上であること | 添加量 ３wt％以下
483 | 色材 | J | 6 | 3-17 |  | 鉄-マンガン複合酸化物 (C.I. Pigment Black 33) | (Fe,Mn)2O3 | 75864-23-2 | 材質としては充填剤Ｄ１－７／Ｄ１－２０であること 酸化鉄58％以上、酸化マンガン16％以上であること | 添加量 ３wt％以下
484 | 色材 | J | 6 | 3-18 |  | カルシウムーチタンーマンガン複合酸化物 (C.I.Pigment Black 36) | (Ca,Ti,Mn)O | 1013662-76-4 | 材質としては充填剤Ｄ１－４／Ｄ１－５／Ｄ１－２０であること | 添加量 ３wt％以下
485 | 色材 | J | 6 | 4-2 |  | 群青 ( C.I.Pigment Blue 29) | C.I.Pigment Blue 29 Ultramarine | 57455-37-5 | 材質としては充填剤Ｄ９－２であること | 添加量 ３wt％以下
486 | 色材 | J | 6 | 4-3 |  | 硫酸バリウム(C.I. Pigment White 21) | Barium Sulfate BASO4 | 7727-43-7 | 材質としては充填剤Ｄ４－３であること | 添加量 ３wt％以下
487 | 色材 | J | 6 | 4-4 |  | グラファイト(C.I. Pigment Black 10) | graphite | 7782-42-5 | 材質としては充填剤Ｄ６－１０であること | 添加量 ３wt％以下
488 | 色材 | J | 7 | 1 |  | カーボンブラック(C.I.Pigment Black 7)(別名 C.I.Pigment Black 6） | Carbon black | 1333-86-4 | 品質：トルエン抽出物０．１％以下、 ベンツ(a)ピレン含有量０．２５mg/kg 以下 色材試験法に適合 Ａ８－１として収載されている物質であること | 添加量 ２．５ｗｔ％以下
489 | FCN認可物質 | YA | 6 | 16-346 |  | 2,2,5,7,8-ペンタメチル-6-クロマノール | 2,2,5,7,8-pentamethyl-6-chromanol | 950-99-2 |  | 添加量0.008％以下 100℃以下に限る。 LLDPEに限る。
490 | FCN認可物質 | YA | 7 | 7-277 |  | アクリル酸-2-シアノ-3,3-ジフェニル-2,2-ビス{[(2-シアノ-1-オキソ-3,3-ジフェニル-2-プロペニル)オキシ]メチル}-1,3-プロパンジイル | 2-Propenoic acid, 2-cyano-3,3-diphenyl-,2,2-bis{[(2-cyano-1-oxo-3, 3-diphenyl-2-propenyl)oxy]methyl}-1,3-propanediyl ester. | 178671-58-4 |  | 添加量0.5%以下 室温又は室温以下での充填・貯蔵用に限る 15%を超えるアルコ-ル性食品を除く。
491 | FCN認可物質 | YC | 5 | 17-285 |  | 2-オキセパノン、1,4-ブタンジオールポリマー | 2-Oxepanone, polymer with 1,4-butanediol | 31831-53-5 |  | 添加量0.1％以下
492 | FCN認可物質 | YF | 2 | 5-28 |  | スチレン・ブタジエンブロツク共重合体水素添加物の無水マレイン酸変性物 | Hydrogenated styrene-butadiene block copolymers modified with maleic anhydride such that the basic polymers are composed of : 18 to 40 percent by weight of units derived from styrene, 58 to 80 percent by weight of units derived from hydrogenated 1,3-butadiene and 0.1 to 2 percent by weight of units derived from maleic anhydride |  | FDAFCN No 28に記載の制限に従う
493 | FCN認可物質 | YF | 6 | 2-75 |  | エチレン・2-ノルボルネン共重合樹脂 | Ethylene-2-norbornene copolymer (CAS Reg. No. 26007-43-2). The CAS nomenclature is bicyclo{2.2.1} hept-2-ene, polymer with ethene | 26007-43-2 | ノルボルネン含量：30～70ﾓﾙ％ | ボトル用には使用できない
494 | FCN認可物質 | YG | 6 | 8-186 |  | ジナトリウム=(1R,2R,3S,4S)-ビシクロ[2,2,1]ヘプタン-2,3-ジカルボキシラート | Cis-endo-bicyclo(2.2.1)heptane-2,3-dicarboxylic acid, disodium salt | 351870-33-2 |  | PE (HDPE) 添加量0.25%以下 PE(LLDPE)添加量0.25%以下、 100℃以下で使用
495 | FCN認可物質 | YA | 3 | 20-143 |  | オクタデカン酸メチルと1-(2-ヒドロキシ-2-メチルプロポキシ)-2,2,6.6-テトラメチル-4-ピペリジノールの反応生成物 | Octadecanoic acid, methyl ester, reaction products with 1-(2-hydroxy-2-methylpropoxy)-2,2,6,6-tetramethyl-4-piperidinol | 300711-92-6 |  | 100℃以下で使用で使用 油性食品は添加量0.01%以下 油性食品以外は0.1%以下 密度0.94g/㎤未満のPEには使用できない
496 | FCN認可物質 | YD | 1 | 21-431 |  | 酸化スズ(Ⅳ) | Tin(IV) Oxide | 18282-10-5 |  | 酸化チタン、酸化けい素との併用に限る 色材中で6%以下
497 | FCN認可物質 | YH | 1 | 23-67 |  | 3,6,9-トリエチル-3,6.9-ﾄリメチル-1,2,4,5,7,8-ヘキソソナン | 3,6,9-triethyl -3,6,9-trimethyl -1,2,4,5,7,8-hexoxonane | 24748-23-0 |  | 添加量0.15％以下
498 | FCN認可物質 | YA | 7 | 28-647 |  | N､N'-ビスホルミル-N､N'-ビス-（2､2､6､6-テトラメチル-４-ピペリジニル）-ヘキサメチレンジアミン | Formamide, N,N-1,6-hexanediylbis[N-(2,2,6,6-tetramethyl-4-piperidinyl)]- | 124172-53-8 |  | 添加量0.25％以下 49℃以下で使用、
499 | FCN認可物質 | YG | 6 | 30-608 |  | 1,2-シクロヘキサンジカルボン酸、カルシウム塩 | 1,2-Cyclohexanedicarboxylic acid, calcium salt (1:1), (1R, 2S)-rel- | 491589-22-1 |  | 添加量0.25%以下
500 | FCN認可物質 | YF | 6 | 33-720 |  | 1,3-ブタジエンとエテニルベンゼンのポリマー水添体の4-メチル-1,3.2-ジオキサボリナン-イル､4-メチルジオキサボロラン-2-イル誘導体 | Benzene, ethenyl-, polymer with 1,3-butadiene, hydrogenated, 4-methyl-1,3,2- dioxaborinan-2-yl 4-methyl-1,3,2-dioxaborolan-2-yl derivatives | 500224-31-7 |  | 添加量5%以下 100℃以下で使用
501 | FCN認可物質 | YC | 7 | 39-750 |  | オクタデカン酸，1-(12-アセチルオキシ)-,2,3-ビス(アセチルオキシ)プロピルエステル;1-(12-アセトキシステアロイル)-2,3-ジアセチルグリセロール | Octadecanoic acid, 1-(12-acetyloxy)-, 2,3-bis(acetyloxy) propyl ester; 1-(12-acetoxystearoyl)- 2,3-diacetyl glycerol | 736150-63-3 |  | 可塑剤として添加量:3.0％以下 着色分散剤として添加量0.5％以下
502 | FCN認可物質 | YD | 1 | 47-878 |  | 末端水酸基のジメチルシロキサン、シリコーンとシリカとの反応生成物 | Siloxanes and silicones, di-Me, hydroxyl-terminated, reaction products with silica | 102782-80-9 |  | LLDPEに限る 添加量2％以下 アルコール8％を超える食品及び幼児用調整乳には使用できない 100℃以下で使用
503 | FCN認可物質 | YJ | 1 | 19-293 |  | 約６５．３％のピリミド(5,4-g)プテリジン-2,4,6,8-テトラミン、約７．５％の2,6,8-トリアミノ-ピリミド(5,4-g)プテリジン-4(1H)-オン、約１６．７％の2,8-ジアミノ-ピリミド(5,4-g）プテリジン-4,6(1H,7H)-ジオン、約０．３％の8-アミノ-ピリミド(5,4-g)プテリジン-2,4,6(1H,3H,7H)-トリオンの混合物であるピリミド(5,4-g)プテリジン-2,4,6,8-テトラミンと4-メチルベンゼンスルホン酸の塩基性加水分解生成物 | Pyrimido(5,4-g)pteridine-2,4,6,8-tetramine,4-methylbenzenesulfonate, base-hydrolyzed (Pigment Yellow 382E), which is a mixture consisting of approximately 65.3 percent Pyrimido(5,4-g)pteridine-2,4,6,9-tetramine , approximately 7.5 percent 2,6,8-triamino-pyrimido(5,4-g)pteridine-4(1H)-one, approximately 16.7 percent 2,8-diamino-pyrimido(5,4-g)pteridine-4,6(1H, 7H)-dione , and approximately 0.3 percent 8-amino-pyrimido(5,4-g)pteridine-2,4,6(1H,3H,7H)-trione | 346709-25-9 |  | 添加量０．５ｗｔ％以下 使用制限：温度領域Ａ～Ｈ， 対象食品：全食品
504 | FCN認可物質 | YJ | 1 | 63-1233 |  | 約６５．３％のピリミド(5,4-g)プテリジン-2,4,6,8-テトラミン、約７．５％の2,6,8-トリアミノ-ピリミド(5,4-g)プテリジン-4(1H)-オン、約１６．７％の2,8-ジアミノ-ピリミド(5,4-g）プテリジン-4,6(1H,7H)-ジオン、約０．３％の8-アミノ-ピリミド(5,4-g)プテリジン-2,4,6(1H,3H,7H)-トリオンの混合物であるピリミド(5,4-g)プテリジン-2,4,6,8-テトラミンと4-メチルベンゼンスルホン酸の塩基性加水分解生成物 | Poly(ethylene oxide-co-propylene oxide) ethyl 4-(bis(2-hydroxyethyl)amino)-α-cyano-2-methylcinnamate ethel(2:1) | 908119-61-9 |  | 添加量 ０．３ｗｔ％以下 使用食品：全食品 使用温度：Ｂ～Ｈ，Ｊ その他：乳幼児用を含む全製品に適用可 PEは、HDPEのみ対象
505 | FCN認可物質 | YJ | 1 | 64-1266 |  | クオータナリーアンモニウム コンパウンド、ココ アルキルビス（ヒドロキシエチル）メチル、エポキシレイテッドと[29H,31H-フタロシアニン-C,C-ジスルフォネート（4-)-N29,N30,N31,N32]キュプレート(2-)(2:1)の塩 | Quaternary ammonium compounds, cocoallkylbis(hydroxyethyl)methyl, ethoxylated, salts with [29H,31H-phthalocyanine-C,C-disulfonato(4-)-N29,N30,N31,N32]cuprate(2-)(2:1) | 1140527-05-4 |  | 添加量 ０．３ｗｔ％以下 使用食品：全食品 使用温度：Ｂ～Ｈ，Ｊ その他：乳幼児用を含む全製品に適用可 PEは、HDPEのみ対象
506 | FCN認可物質 | YJ | 1 | 65-1310 |  | オキシラン、2-メチル-、ポリマー ウイズ オキシラン、エーテル ウイズ 2,2'-[[3-メ チル-4-[(4-メチル-2-ベンゾチアゾリル）アゾ]フェニル]イミノ]ビス［エタノール］(2:1) | Oxirane, 2-methyl-, polymer with oxirane, ether with 2,2'-[[3-methyl-4-[(4-methyl-2-benzothiazolyl)azo]phenyl]iminobis[ethanol] l2:1) | 229306-55-2 |  | 添加量 ０．３ｗｔ％以下 使用食品:全食品 使用温度:Ｂ～Ｈ，Ｊ その他：乳幼児用に繰り返し使用される製品(哺乳瓶、蓋付カップ)にも適用可。ただし調製粉乳の包材には適用不可。 PEは、HDPEのみ対象
507 | FCN認可物質 | YJ | 1 | 66-1348 |  | オキシラン、メチル、ポリマー ウイズ オキシラン、エーテル ウイズ(5-[[4-(2-ヒドロキシエチル)アミノ]-2-メチルフェニル]アゾ]-3-メチル-2,4-チオフェンジカルボニトリル(2:1) | Oxirane, methyl-, polymer with oxirane, ether with 5-[[4-[bis(2-hydroxyethyl) amino]-2-methylphenyl]azo]-3-methyl-2,4-thiophenedicarbonitrile(2:1) | 515857-23-5 |  | 添加量 ０．１ｗｔ％以下 使用食品：全食品 使用温度：Ｂ～Ｈ，Ｊ その他：乳幼児用に繰り返し使用される製品(哺乳瓶ただし哺乳瓶の乳首は除く、蓋付カップ)にも適用可。調製粉乳、母乳と接触する製品へも適用可 PEは、HDPEのみ対象
508 | FCN認可物質 | YJ | 1 | 67-1345 |  | オキシラン、2-メチル-、ポリマー ウイズ オキシラン、エーテル ウイズ 2,2',2'',2'''-[スルフォニルビス[4,1-フェニレン-2,1-ジアゼンディル(3-メチル-4,1 -フェニレン)ニトリロ]]テトラキス[エタノール](4:1) | Oxilane, 2-methyl-, polymer with oxirane, ether with 2,2',2'',2'''-[sulfonylbis[4,1-phenylene-2,1-diazenediyl(3-methyl-4,1-phenylene)nitrilo)]tetraxis[ethanol](4:1) | 927432-39-1 |  | 添加量 ０．３ｗｔ％以下 使用食品：全食品 使用温度：Ｂ～Ｈ，Ｊ その他：乳幼児用に繰り返し使用される製品(哺乳瓶ただし哺乳瓶の乳首を除く、蓋付カップ)にも適用可.調製粉乳、母乳と接触する成形品への適用は可であるが、包材としての使用には不可である。 PEは、HDPEのみ対象
509 | FCN認可物質 | YA | 4 | 68-1466 |  | 2,4-ビス(1,1-ジメチルプロピル）フェニル,4-(1,1-ジメチルプロピル)フェニルトリエステルの亜リン酸混合物 | Phosphorous acid, mixed 2,4-bis(1,1-dimethylpropyl)phenyl and 4-(1,1-dimethylpropyl)phenyl triesters | 939402-02-5 | トリイソプロパノールアミンの含有量０．７５ｗｔ％以下 | 添加量制限：ＬＬＤＰＥ：０．２ ｗｔ％以下, ＨＤＰＥ：０．１５ ｗｔ％以下 温度制限：Ａ～Ｈ 食品分類：１５％以上のアルコールを除く全食品乳児用ミルク及び母乳へ接触する用途には使用不可
510 | FCN認可物質 | YA | 8 | 70-1216 |  | リン酸銅 | Copper(Ⅱ)hydroxide phosphate | 12158-74-6 |  | 添加量 ２．６ｗｔ％以下 使用温度：Ｃ～Ｇ
Ⓑ 牛脂由来の油脂類を出発原料として使用する場合は、次の何れかによること
（1）人の食用に適した牛脂を使用したもの。
（2）250℃、250℃相当圧力、３時間等の高温高圧の条件下で加水分解、けん化又はエステル交換したもの。

## 表2 PP
ポリプロピレン | [9 empty] | （平成29年2月1日現在）
No | 種類 | 業界PL番号 |  |  | 重複 | 物質名（和名） | 物質名（英名） | CAS | 規格（品質） | 制限（使用量・使用条件等）
1 | 基ポリマー | 2-02 | (1) | ① |  | プロピレンのホモポリマー | Polypropylene | 9003-07-0 | 灰分 0.1%以下 重金属の溶出量は本自主基準の溶出試験重金属の項に規定された値の２分の１以下とする
2 | 基ポリマー | 2-02 | (1) | ②(a) |  | プロピレンとエチレンおよび／または１つまたは２つ以上の1-アルケンとのコポリマー |  |  | エチレン、プロピレン、1-ブテン以外のモノマー類の合計は15%以下 灰分 0.1%以下 重金属の溶出量は本自主基準の溶出試験重金属の項に規定された値の２分の１以下とする
3 | 基ポリマー | 2-02 | (1) | ②(b) |  | プロピレン・エチレン多元共重合体で下記のもの (ⅰ)次の成分の１つ又は２つを合計５％以下含むもの イ）5-エチリデン-2-ノルボルネン ロ）5-メチレン-2-ノルボルネン （ⅱ）1,4-ヘキサジエンを4.5%以下含むもの |  |  | 灰分 0.1%以下 重金属の溶出量は本自主基準の溶出試験重金属の項に規定された値の２分の１以下とする
4 | 基ポリマー | 2-02 | (1) | ②(c) |  | ポリプロピレンスチレングラフト重合物 |  |  | 灰分 0.1%以下 重金属の溶出量は本自主基準の溶出試験重金属の項に規定された値の２分の１以下とする
5 | 基ポリマー | 2-02 | (1) | ②(d) |  | イソプレングラフト重合物 |  |  | 灰分 0.1%以下 重金属の溶出量は本自主基準の溶出試験重金属の項に規定された値の２分の１以下とする イソプレン含有量1.0%以下
6 | 安定剤 | A | 1 | 1 |  | ソルビン酸カリウム | Potassium sorbate | 24634-61-5 |  | 塗布量：600mg/m2以下
7 | 安定剤 | A | 1 | 8 |  | 2-エチルヘキサン酸亜鉛 | Zinc 2-ethylhexoate | 136-53-8 |  | 添加量：1.0%以下
8 | 安定剤 | A | 1 | 17 |  | ステアリル乳酸カルシウム | Calcium stearyl-2-lactylate | 5793-94-2 | Ⓑ 品質は食品添加物公定書に従うこと。 | 添加量：5.0%以下
9 | 安定剤 | A | 2 | 1 |  | エポキシ化大豆油 | Epoxydized soybean oil | 8013-07-8 | オキシラン酸素：6～7% ヨウ素価：８未満 | エポキシ化合物、燐化合物、硫黄化合物、フェノール系化合物の合計添加量1.5%以下
10 | 安定剤 | A | 2 | 2 |  | エポキシ化アマニ油 |  | 8016-11-3 | オキシラン酸素：8.3％以上 ヨウ素価：５以下 | エポキシ化合物、燐化合物、硫黄化合物、フェノール系化合物の合計添加量1.5%以下
11 | 安定剤 | A | 2 | 4 |  | エポキシ化ステアリン酸オクチル（イソオクチルエステルも含む） | Epoxydized octyl stearate (Including isooctyl ester) | 106-84-3 | Ⓑ オキシラン酸素：３％以上 ヨウ素価：５以下 | エポキシ化合物、燐化合物、硫黄化合物、フェノール系化合物の合計添加量1.5%以下
12 | 安定剤 | A | 2 | 5 |  | 3-(2-キセノリル)-1,2-エポキシプロパン | 3-(2-Xenolyl)-1,2-epoxypropane | 7144-65-2 |  | エポキシ化合物、燐化合物、硫黄化合物、フェノール系化合物の合計添加量1.5%以下
13 | 安定剤 | A | 3 | 3 |  | メラミン | Melamine | 108-78-1 |  | 添加量0.1％以下
14 | 安定剤 | A | 3 | 6 |  | コハク酸ジメチル2-(4-ヒドロキシ-2,2,6,6-テトラメチル-1-ピペリジン)エタノール縮合物 | Dimethyl succinate polymer with 2-(4-hydroxy-2,2,6,6-tetramethyl-1-piperidine) ethanol | 65447-77-0 |  | 添加量：0.3%以下
15 | 安定剤 | A | 3 | 8 |  | ポリ[〔6－〔（1,１,3,3－テトラメチルブチル）アミノ〕－1,3,5－トリアジン－2,4－ジイル〕〔（2,2,6,6－テトラメチル－4－ピペリジル）イミノ〕ヘキサメチレン〔（2,2,6,6－テトラメチル－4－ピペリジル）イミノ〕] | Poly[ [6-[(1,1,3,3-tetramethylbutyl)amino]-1,3,5-triazine-2,4-diyll [(2,2,6, 6-tetramethyl-4- piperidyl)imino] hexamethylene[(2,2,6,6-tetramethyl-4-piperidyl)imino]] | 71878-19-8 70624-18-9 |  | 添加量：0.3%以下
16 | 安定剤 | A | 3 | 9 |  | ビス(2,2,6,6-テトラメチル-4-ピペリジル)セバケート | Bis(2,2,6,6-tetramethyl-4-pi peridyl) sebacate | 52829-07-9 | Ⓑ | 水性食品、油脂及び脂肪性食品では0.5%以下、酸性食品では0.2%以下、アルコール性食品では、100℃以下で使用で0.5%以下
17 | 安定剤 | A | 3 | 11 |  | N,N',N'',N'''-テトラキス-(4,6-ビス-(ブチル-(N-メチル-2,2,6,6-テトラメチルピペリジン-4-イル)アミノ)-トリアジン-2-イル)-4,7-ジアザデカン1,10-ジアミン | N,N',N'',N'''-Tetrakis(4,6-bis(butyl-(N-methyl-2,2,6,6-tetramethylpiperidin-4-yl)amino)-triazin-2-yl)-4,7-diazadecan-1,10-diamine | 106990-43-6 |  | 添加量：0.1%以下
18 | 安定剤 | A | 3 | 12 |  | ジブチルアミン・1,3,5-トリアジン・N,N’-ビス（2,2,6,6-テトラメチル-4-ピペリジル-1,6-ヘキサメチレンジアミン・N-（2,2,6,6-テトラメチル-4-ピペリジル）ブチルアミンの重縮合物 | Condensate of ｄibutylamine-1,3,5-triazine－N,N'-bis(2,2,6,6-tetramethyl-4-piperidil-1,6hexamethylenediamine-N-(2,2,6,6-tetramethyl-4-piperidil)butylamine | 192268-64-7 |  | 添加量：1.0%以下
19 | 安定剤 | A | 3 | 14 |  | 還元型牛脂を原料として製造したアルキルアミンの酸化生成物 | Amines,bis(hydrogenated tallow alkyl), oxidized | 143925-92-2 | Ⓑ | 添加量：1.0%以下
20 | 安定剤 | A | 3 | 16 |  | 1-{2-[3-(3,5-ジ-t-ブチル-4-ヒドロキシフェニル)プロピオニルオキシ]エチル}-4-[3-(3,5-ジ-t-ブチル-4-ヒドロキシフェニル)プロピオニルオキシ]-2,2,6,6-テトラメチルピペリジン | 1-[2-{3-(3,5-di-t-butyl-4-hydroxyphenyl)propionyloxy}ethyl]-4-{3-(3,5-di-t-butyl-4-hydroxyphenyl)propionyloxy}-2,2,6,6-tetramethylpiperidine | 73754-27-5 |  | 添加量：0.5%以下
21 | 安定剤 | A | 3 | 20 |  | 2,2,4,4-テトラメチル-7-オキサ-3,20-ジアザジスピロ-[5,1,11,2]-ヘネイコサン-21-オンとエピクロルヒドリンによる反応重合物 | 7-Oxa-3,20-diazadispiro-[5.1.11.2]-heneicosan-21-one,2,2,4,4-tetramethyl-,hydrochloride, reaction products with epichlorohydrin, hydrolyzed, polymerized | 202483-55-4 |  | 添加量0.5％以下
22 | 安定剤 | A | 3 | 21 |  | テトラキス-(1,2,2,6,6-ペンタメチル-4-ピペリジル)1,2,3,4-ブタンテトラカルボキシラート | 1,2,3,4-Butanetetracarboxylic acid,1,2,2,6,6-pentamethyl-4-piperidinyl tetraesters | 91788-83-9 |  | 添加量0.15%以下 非脂肪性食品,用に限る
23 | 安定剤 | A | 3 | 23 |  | ポリ{3-エイコシル（テトラコシル）-1-〔2,2,6,6テトラメチルピペリジン-4-イル〕ピロリジン-2,5-ジオン} | Poly{3-eicosyl(tetracosyl)-1-〔2,2,6,6,tetramethylpyperidine-4-yl〕pyrolydine-2,5-di-one} | 152261-33-1 |  | 添加量：0.5%以下
24 | 安定剤 | A | 4 | 2 |  | トリス(ミックスド,モノおよびジノニルフェニル)フォスファイト | Tris(mixed, mono- and di-) nonylphenylphosphite | 54771-30-1 | トリイソプロパノールアミンの含有量1.0％以下 | 添加量0.3％以下 可塑剤と併用しないこと エポキシ化合物，フェノール系化合物，硫黄化合物，燐化合物の合計添加量1.5％以下
25 | 安定剤 | A | 4 | 4 |  | ジステアリルペンタエリスリトールジフォスファイト又はサイクリックネオペンタンテトライルビス（オクタデシルフォスファイト） | Distearylpenthaerythritol diphosphite or cyclic neopentane tetraylbis (octadecylphosphite) | 3806-34-6 | Ⓑ トリイソプロパノールアミンの含有量は1.0％以下， りん含量7.8～8.2％， | 添加量：0.25%以下 エポキシ化合物、燐化合物、硫黄化合物、フェノール系化合物の合計添加量1.5%以下
26 | 安定剤 | A | 4 | 6 |  | トリス(2,4-ジ-t-ブチルフェニル)フォスファイト | Tris(2,4-di-t-butylphenyl)phosphite | 31570-04-4 |  | 添加量0.25％以下 エポキシ化合物，フェノール系化合物，硫黄化合物，燐化合物の合計添加量1.5％以下
27 | 安定剤 | A | 4 | 7 |  | 4,4'-ブチリデンビス(3-メチル-6-t-ブチルフェニル-ジトリデシルフォスファイト) | 4-4'-Butylidene-bis(3-methyl-6-t-butyl phenyl-di-tridecyl phosphite) | 13003-12-8 | Ⓑ | 添加量0.5％以下 エポキシ化合物，フェノール系化合物，硫黄化合物，燐化合物の合計添加量1.5％以下
28 | 安定剤 | A | 4 | 8 |  | 1,1,3-トリス(2-メチル-4-ジ-トリデシルフォスファイト-5-t-ブチル-フェニル)ブタンとジフェニルフォスファイトとの混合物 | Mixture of 1,1,3-Tris(2-methyl-4-di-tridecylphosphite-5-t-butylphenyl)butane and diphenylphosphite | 68958-97-4 | Ⓑ | 添加量0.5％以下 エポキシ化合物，フェノール系化合物，硫黄化合物，燐化合物の合計添加量1.5％以下
29 | 安定剤 | A | 4 | 9 |  | 4,4'ビフェニレンジホスフィン酸テトラキス(2,4-ジ-t-ブチルフェニル) | Tetrakis(2,4-di-t-butylphenyl)-4,4'-bi phenylenediphosphinate | 119345-01-6 38613-77-3 |  | 添加量0.3％以下 エポキシ化合物，フェノール系化合物，硫黄化合物，燐化合物の合計添加量1.5％以下
30 | 安定剤 | A | 4 | 11 |  | サイクリックネオペンタンテトライルビス(2,4-ジ-t-ブチルフェニルフォスファイト) |  | 026741-53-7 | トリイソプロパノールアミンの含有量1.0％以下 トリフェニルフォスファイトを含有しないこと | 最大移行量0.6mg/kg食品 厚み30μで0.037%以下、 厚み250μで0.004%以下 エポキシ化合物，フェノール系化合物，硫黄化合物，燐化合物の合計添加量1.5％以下
31 | 安定剤 | A | 4 | 13 |  | 2-t-ブチル-α-(3-t-ブチル-4-ヒドロキシフェニル)-p-クメニルビス(p-ノニルフェニル)ホスファイト | 2-t-Butyl-α-(3-t-butyl-4-hydroxyphenyl)-p-cumenylbis(p-nonylphenyl) phosphite | 20227-53-6 | りん含有量3.8～4.0％ | 添加量1.35％以下 平均厚み0.004インチを超えないシ－リングガスケットまたはコーティングに限る 使用温度は室温以下，非アルコール食品用に限る エポキシ化合物，フェノール系化合物，硫黄化合物，燐化合物の合計添加量1.5％以下
32 | 安定剤 | A | 4 | 15 |  | トリス-[2-(2,4,8,10-テトラブチル-5,7-ジオキサ-6-ホスホ－ジベンゾ-{a,c}シクロヘプテン-6-イル-オキシ)エチル]アミン | Tris-[2-(2,4,8,10-tetrabutyl-5,7-dioxa-6-phospho-dibenzo{a,c}cyclohepten-6-yl-oxy)-ethyl]amine | 80410-33-9 |  | 添加量0.3％以下 エポキシ化合物，フェノール系化合物，硫黄化合物，燐化合物の合計添加量1.5％以下
33 | 安定剤 | A | 4 | 16 |  | ビス-[2-メチル-4,6-ビス-(1,1-ジメチルエチル)フェニル]エチルホスファイト | Bis-[2-methyl-bis-(1,1－dimethylethyl) phenyl]ethylphophite | 145650-60-8 |  | 添加量0.3％以下 エポキシ化合物，フェノール系化合物，硫黄化合物，燐化合物の合計添加量1.5％以下
34 | 安定剤 | A | 4 | 17 |  | 3,9-ビス[2,4-ビス(1-メチル-1-フェニルエチル)フェノキシ]-2,4,8,10-テトラオキサ-3,9-ジホスファスピロ[5,5]ウンデカン | Bis(2,4-bis(1-methyl-1-phenylethyl)phenoxy)-2,4,8,10-teｔraoxa-3,9-diphosphaspiro[5.5]undecane | 154862-43-8 | トリイソプロパノールアミン含有量：2.0%以下 Ⓑ | 添加量0.15％以下 エポキシ化合物，フェノール系化合物，硫黄化合物，燐化合物の合計添加量1.5％以下
35 | 安定剤 | A | 4 | 18 |  | 6-[3-(3-t-ブチル-4-ヒドロキシ-5-メチルフェニル)プロポキシ-2,4,8,10-テトラ-t-ブチルジベンゾ[d, f] [1,3,2]ジオキサホスフェピン | 6-[3-(3-t-Butyl-4-hydroxy-5-methylphenyl)propoxy]-2,4,8,10-tetra-t-butyldibenzo[d,f][1,3,2] dioxaphosphepin | 203255-81-6 |  | 添加量0.5％以下 エポキシ化合物，フェノール系化合物，硫黄化合物，燐化合物の合計添加量1.5％以下
36 | 安定剤 | A | 4 | 19 |  | 9,10-ジヒドロ-9-オキサ-10-ホスファフェナントレン-10-オキサイド | 9,10-dihydro-9-oxa-10-phosphaphenanthrene-10-oxide | 35948-25-5 |  | 添加量0.5％以下 エポキシ化合物，フェノール系化合物，硫黄化合物，燐化合物の合計添加量1.5％以下
37 | 安定剤 | A | 4 | 20 |  | （三塩化リンとビフェニール）のフリーデルクラフト付加物と4,6-ジ-t-ブチル-m-クレゾ－ルとの縮合により製造されるビフェニールを有する4,6-ジ-t-ブチル-m-クレジルホスホナイト縮合物 | 4,6-di-tert-butyl-m-cresol, reaction products with biphenyl –phosphorus trichloride reaction products ; predominant product: bis [bis (2,4-di-tert-butyl-5-methylphenoxy) phosphino] biphenyl | 178358-58-2 |  | 添加量0.3％以下 エポキシ化合物，フェノール系化合物，硫黄化合物，燐化合物の合計添加量1.5％以下
38 | 安定剤 | A | 4 | 21 |  | 3，9-ビス(2,6-ジ-t-ブチル-4-メチルフェノキシ)-2,4,8,10-テトラオキサ-3,9-ジホスファスピロ[5,5]ウンデカン | Bis(2,6-dｉ-tert-butyl-4-methylphenyl)pentaerythritol diphosphite | 80693-00-1 | トリイソプロパノールアミン含有量：1.0%以下 Ⓑ | 添加量0.25％以下 エポキシ化合物，フェノール系化合物，硫黄化合物，燐化合物の合計添加量1.5％以下
39 | 安定剤 | A | 4 | 22 |  | 2,4,8,10-テトラキス(1,1-ジメチルエチル)-6-(2-エチルヘキシロキシ)-12H-ジベンゾ[d,g][1,3,2]ジオキサホスホシン | 2,2'-methylenebis(4,6-ｄｉ-tert-butylphenyl）-2-ethylhexyl phosphite | 126050-54-2 | トリイソプロパノールアミンの含有量1.0％以下 | 添加量0.25％以下 エポキシ化合物，フェノール系化合物，硫黄化合物，燐化合物の合計添加量1.5％以下
40 | 安定剤 | A | 5 | 2 |  | 3,3'-チオジプロピオン酸ジラウリル | Dilauryl-3,3-Thiodipropionate | 123-28-4 | Ⓑ | 添加量0.5％以下 エポキシ化合物，フェノール系化合物，硫黄化合物，燐化合物の合計添加量1.5％以下
41 | 安定剤 | A | 5 | 3 |  | 3,3'-チオジプロピオン酸ジミリスチル | Dimyristyl-3,3'-thiopropionate | 16545-54-3 | Ⓑ | 添加量0.5％以下 エポキシ化合物，フェノール系化合物，硫黄化合物，燐化合物の合計添加量1.5％以下
42 | 安定剤 | A | 5 | 4 |  | 3,3'-チオジプロピオン酸ジステアリル | Distearyl-3,3'-thiopropionate | 693-36-7 | Ⓑ | 添加量0.5％以下 エポキシ化合物，フェノール系化合物，硫黄化合物，燐化合物の合計添加量1.5％以下
43 | 安定剤 | A | 5 | 6 |  | ジオクタデシルジサルファイド | Dioctadecylsulphide | 2500-88-1 | Ⓑ | 添加量0.5％以下 エポキシ化合物，フェノール系化合物，硫黄化合物，燐化合物の合計添加量1.5％以下
44 | 安定剤 | A | 6 |  |  | フェノール系化合物 |  |  |  | エポキシ化合物、燐化合物、硫黄化合物、フェノール系化合物の合計添加量1.5%以下
45 | 安定剤 | A | 6 | 1-1 |  | ブチル化ヒドロキシトルエン | Butylated hydroxytoluene | 128-37-0 |  | 添加量0.5％以下
46 | 安定剤 | A | 6 | 1-3 |  | 2,6-ジ-t-ブチル-4-エチルフェノール | 2,6-Di-t-butyl-4-ethylphenol | 4130-42-1 |  | (1)厚さ0.6㎜以下，非アルコール性食品用に限る (2)厚さ0.06㎜以下の場合，添加量0.1％以下 0.06㎜～0.6㎜の場合，添加量0.01％以下
47 | 安定剤 | A | 6 | 1-5 |  | n-オクタデシル-β-(4'-ヒドロキシ-3',5'-ジ-t-ブチルフェニル)プロピオネート | n-Octadecyl-P-(4'-hydroxy-3',5'-di-t-butylphenyl)propionate | 29874-14-4 | Ⓑ | 添加量：0.5%以下
48 | 安定剤 | A | 6 | 1-10 |  | トコフェロール | Tocopherol | 59-02-9
49 | 安定剤 | A | 6 | 1-11 |  | 2,4,ビス(オクチルチオメチル)-6-t-メチルフェノール | 2,4-Bis(Octylthiomethyl)-6-methylphenol | 110553-27-0 |  | 溶出量：5mg/kg以下
50 | 安定剤 | A | 6 | 1-12 |  | 2,4－ビス[(ドデシルチオ)メチル]－6－メチルフェノール | 2,4-bis[(dodecylthio)methyl]-6-methylphenol | 110675-26-8 |  | 総溶出量5mg/㎏以下
51 | 安定剤 | A | 6 | 2-1 |  | 2,2'-メチレンビス(4-メチル-6-t-ブチルフェノール) | 2,2-Methylenebis(4-methyl-6-t-butyl phenol) | 119-47-1 |  | 添加量：0.1%以下
52 | 安定剤 | A | 6 | 2-2 |  | 2,2'-メチレンビス(4-エチル-6-t-ブチルフェノール) | 2,2'-Methylenebis(4-ethyl-6-t-butylphenol) | 88-24-4 |  | 添加量：0.6%以下
53 | 安定剤 | A | 6 | 2-4 |  | 4,4'-ブチリデンビス(6-t-ブチル-m-クレゾール) 1,1-ビス(2'-メチル-4'-ヒドロキシ-5'-t-ブチル-フェニル)ブタン | 4,4'-Butylidenebis(6-t-butyl-m-cresol)or1,1-bis(2'-methyl-4'-hydroxy-5'-t-butylphenyl)butane | 85-60-9 |  | 添加量：0.5%以下 水性食品用に限る。
54 | 安定剤 | A | 6 | 2-5 |  | 4,4'-チオビス(6-t-ブチル-m-クレゾール)又は 4,4'-チオビス(3-メチル-6-t-ブチルフェノール) | 4,4'-Thiobis(6-t-butyl-m-cresol) or 4,4'-thiobis(3-methyl-6-t-butylphenol) | 96-69-5 |  | 添加量：0.25%以下
55 | 安定剤 | A | 6 | 2-8 |  | 3,5-ジ-t-ブチル-4-ヒドロキシベンジルホスフォン酸モノエチルエステルカルシウム塩 | Calcium salt of monoethyl 3,5-di-t-butyl-4-hydroxybenzyl-phosphonate | 65140-91-2 |  | 添加量：0.25%以下
56 | 安定剤 | A | 6 | 2-11 |  | 2,2'-オキサミドビス[エチル3-(3,5-ジ-t-ブチル-4-ヒドロキシフェニル)プロピオネート] | 2,2'-Oxamidebis[ethyl-3-(3,5-di-t-butyl-4-hydroxy phenyl) propionate] | 70331-94-1 |  | 添加量0.5％以下
57 | 安定剤 | A | 6 | 2-12 |  | 2,2'－エチリデンビス(4,6－ジ－ｔ－ブチルフェノール) | 2,2'-Ethylidenebis(4,6-di-t-butyl phenol) | 35958-30-6 |  | 添加量0.1％以下
58 | 安定剤 | A | 6 | 3-1 |  | 1,1,3-トリス(2-メチル-4-ヒドロキシ-5-t-ブチルフェニル)ブタン | 1,1,3-Tris(2-methyl4hydroxy-5-t-butyl phenyl) butane | 1843-03-4 |  | 添加量：0.2%以下
59 | 安定剤 | A | 6 | 3-2 |  | 2-t-ブチル-6-(3-t-ブチル-2-ヒドロキシ-5-メチルベンジル)-4-メチルフェニルアクリレート | 2-Ｐｒｏｐｅｎｏｉｃ ａｃｉｄ,2-(1,１-ｄｉｍｅｔｈｙｌｅｔｈｙｌ）-6-((3-（1,1-ｄｉｍｅｔｈｙｌｅｔｈｙｌ)-2-ｈｙｄｒｏｘｙ-5-methylphenyl)ｍｅｔｈｙｌ)-4-ｍｅｔｈｙｌｐｈｅｎｙｌ ester | 61167-58-6 |  | 添加量：0.5%以下 100℃以下に限る。
60 | 安定剤 | A | 6 | 4-1 |  | 1,3,5-トリメチル-2,4,6-トリス(3,5-ジ-t-ブチル-4-ヒドロキシベンジル)ベンゼン | 1,3,5-Trimethyl-2,4,6-tris(3,5-di-t-butyl-4-hydroxybenzyl) benzene | 1709-70-2 |  | 添加量：0.5%以下
61 | 安定剤 | A | 6 | 4-2 |  | テトラキス[メチレン-3-(3',5-ジ-t-ブチル-4'-ヒドロキシフェニル)プロピオネート]メタン | Tetrakis(methylene-3-[3',5'-di-t-buty-4'-hydroxyphenyl] propionate)methane | 6683-19-8 |  | 添加量0.5％以下
62 | 安定剤 | A | 6 | 4-5 |  | ビス[3,3-ビス(4'-ヒドロキシ-3'-t-ブチルフェニル)ブタン酸]グリコールエステル | Glycol ester of bis[3,3-bis(4'-hydroxy-3'-t-butylphenyl)butanoic acid] | 32509-66-3 |  | 添加量：0.5%以下
63 | 安定剤 | A | 6 | 4-6 |  | 1,4-ベンゼンジカルボン酸ビス[2-(1,1-ジメチルエチル)-6-{[3-(1-エジメチルエチル)-2-ヒドロキシ-5-メチルフェニル]メチル}-4-メチルフェニル]エステル | [2-(1,1-Dimethylethyl)-6-[[3-(1,1-dimethylethyl)-2-hydroxy-5-methylphenyl] methyll-4-m ethyl phenyl]-1 ,4-benzenedicarbonate | 57569-40-1 |  | 添加量：0.075%以下
64 | 安定剤 | A | 6 | 4-7 |  | N,N-ビス[3-(3,5-ジ-t-ブチル-4-ヒドロキシフェニル)プロピオニル]ヒドラジン | N,N-Bis[3-(3,5-di-t-butyl-4-hydroxyphenyl)propionyl] hydrazine | 32687-78-8 |  | 添加量：0.2%以下
65 | 安定剤 | A | 6 | 4-8 |  | 3,9-ビス[2-{3-(3-t-ブチル-4-ヒドロキシ-5-メチル フェニル)プロピオニルオキシ}-1,1-ジメチルエチル]-2,4,8,10-テトラオキサスピロ[5,5]ウンデカン | 3,9-Bis{2-[3-(3-t-butyl-4-hydroxy-5-methylphenyl) propionyloxy]-1,1-dimethylethyl}-2,4,8,10-tetraoxaspiro [5.5] undecane | 090498-90-1 | Ⓑ | 100℃以下での添加量0.3％以下 100℃を超える非脂肪性食品用の添加量0.3％以下 100℃を超える脂肪性食品用の添加量0.08％以下
66 | 安定剤 | A | 6 | 5-1 |  | 1,3,5-トリス(3',5-ジ-t-ブチル-4'-ヒドロキシベンジル)-s-トリアジン-2,4,6-(1H,3H,5H)-トリオン | 1,3,5-Tris(3',5'-di-t-butyl-4'-hydroxybenzyl)-s-triazine-2,4,6-(1H,3H,5H)trione | 27676-62-6 |  | 添加量0.25％以下
67 | 安定剤 | A | 6 | 5-2 |  | 1,3,5-トリス(4-t-ブチル-3-ヒドロキシ-2,6-ジメチルベンジル)-1,3,5-トリアジン-2,4,6-(1H,3H,5H)-トリオン | 1,3,5-Tris(4-t-butyl-3-hydroxy-2,6-dimethylbenzyl)-1,3,5-triazine-2,4,6-(1H,3H,5H)trione | 40601-76-1 |  | 添加量：0.1%以下
68 | 安定剤 | A | 6 | 5-3 |  | 2,6-ジ-t-ブチル-4-[4,6-ビス(オクチルチオ)-1,3,5-トリアジン-2-イルアミノ]フェノール | 4-((4,6-bis(octylthio)-s-triazin-2-yl)amino)-2,6-di-tert-butylphenol | 991-84-4 |  | 添加量0.3％以下
69 | 安定剤 | A | 6 | 5-5 |  | 2-[4,6-ジ(2,4-キシリル)-1,3,5-トリアジン-2-イル]-5-オクチルオキシフェノール | 2-(4, 6-bis-(2, 4-dimethylphenyl)-1, 3, 5-triazin-2-yl)-5-(octyloxy)-phenol | 2725-22-6 |  | 添加量：0.3%以下、 溶出量：0.05mg/kg以下 制限の詳細は、FDA178.2010に従うこと。
70 | 安定剤 | A | 6 | 6-4 |  | 2-[1-(2-ヒドロキシ-3,5-ジ-t-ペンチルフェニル)エチル]-4,6-ジ-t-ペンチルフェニルアクリレート | 2,4-di-tert-penntyl-6-(1-(3,5-di-tert-penntyl-2-hydroxyphenyl)ethyl)phenyl acrylate | 123968-25-2 |  | 添加量：0.3%以下
71 | 安定剤 | A | 7 | 2 |  | 2,2'-ジヒドロキシ-4-メトキシベンゾフェノン | 2,2'-Dihydroxy-4-methoxybenzophenone | 131-53-3 |  | 添加量：0.3%以下
72 | 安定剤 | A | 7 | 3 |  | 2-ヒドロキシ-4-n-オクトキシベンゾフェノン | 2-Hydroxy-4-n-octoxybenzophenone | 1843-05-6 |  | 添加量：0.5%以下
73 | 安定剤 | A | 7 | 4 |  | ｐ－ｔ－ブチルフェニルサリシレート | p-t-Butylphenylsalicylate | 87-18-3
74 | 安定剤 | A | 7 | 5 |  | 2,4-ジ-t-ブチルフェニル-3,5-ジ-t-ブチル-4-ヒドロキシベンゾエート | 2,4-Di-t-butylphenyl-3,5-di-t-butyl-hydroxybenzoate | 4221-80-1 |  | 添加量：0.3%以下
75 | 安定剤 | A | 7 | 6 |  | 2-(2'-ヒドロキシ-5'-メチルフェニル)ベンゾトリアゾール | 2-(2'-Hydroxy-5'-methylphenyl)benzotriazole | 2440-22-4 | 純度99.5%以上 | 添加量：0.5%以下
76 | 安定剤 | A | 7 | 8 |  | 2-(2’-ヒドロキシ-3’-t-ブチル-5’-メチルフェニル)-5-クロロベンゾトリアゾール | 2-(2'-Hydroxy-3'-t-butyl-5'-methyl phenyl)-5-chlorobenzotriazole | 3896-11-5 | 純度：99.5%以上 | 添加量：0.3%以下
77 | 安定剤 | A | 7 | 10 |  | 2,5-ビス[5'-t-ブチルベンゾキサゾリル-(2)]-チオフェン | 2,5-Bis [5'-t-butyl benzoxazolyl-(2)]thiophene | 7128-64-5 |  | 添加量：0.05%以下
78 | 安定剤 | A | 7 | 12 |  | ビス(3,5-ジ-t-ブチル-4-ヒドロキシベンジルフォスフォン酸モノエチルエステル)ニッケル塩 | Nickel salt of bis(monoethyl 3,5-di-t-butyl-4-hydroxybenzyl- phosphonate) | 30947-30-9 |  | 添加量：0.5%以下
79 | 安定剤 | A | 7 | 12 |  | ビス(3,5-ジ-t-ブチル-4-ヒドロキシベンジルフォスフォン酸モノエチルエステル)ニッケル塩 | Nickel salt of bis(monoethyl 3,5-di-t-butyl-4-hydroxybenzyl- phosphonate) | 30947-30-9 |  | 添加量0.5％以下
80 | 安定剤 | A | 7 | 17 |  | 2-エトキシ-5-t-ブチル-2'-エチルオキサリックアシッド-ビス-アニリド85～90%と2-エトキシ-5-t-ブチル-2'-エチル-4-t-ブチルオキサリックアシッド-ビス-アニリド10～15%の混合物 | Mixture of 85-90%2-ethoxy-5-t-butyl-2'-ethyloxalic acid bis-anilide and 15-10%2-ethoxy-5-t-butyl-2'-ethyl-4'-t-butyloxalic acid bis-anilide | 35001-52-6 |  | 添加量0.2％以下
81 | 安定剤 | A | 7 | 19 |  | 2-(2H-ベンゾトリアゾール-2-イル)-4-(1,1,3,3-テトラメチルブチル)フェノール | 2-(2H-Benzotriazole-2-yl)-4-(1,1,3,3-tetramethylbutyl)phenol | 3147-75-9 |  | 添加量0.3％以下, 70℃以下での使用に限る 非脂肪性食品用に限る
82 | 安定剤 | A | 7 | 20 |  | ポリ〔(6－モルフォリノ－ｓ－トリアジン－2,4－ジイル)〔(2,2,6,6－テトラメチル－4－ピペリジル)イミノ〕ヘキサメチレン〔(2,2,6,6－テトラメチル－4－ピペリジル)イミノ〕〕 | Poly[(6-morpholino-s-triazine-2,4-diyl)[(2,2,6,6-tetramethyl-4-piperidyl) imino]hexamethylene [(2,2,6,6-tetramethyl-4- piperidyl) imino)] | 82451-48-7 |  | 60℃以下で使用 添加量：0.3%以下
83 | 安定剤 | A | 7 | 22 |  | 4-ベンゾキサゾイル-(2)-4'[5-メチル-ベンゾキサゾイル-(2) ]-スチルベン | 4-benzoxazoyl-(2)-4' - [5-methyl -benzoxazoyl-(2)] -stilbene | 5242-49-9 |  | 添加量：0.03%以下
84 | 安定剤 | A | 7 | 23 |  | ヘキサデシル3,5-ジ-t-ブチル-4-ヒドロキシベンゾエート | Hexadecyl 3,5-di-t-butyl-4-hydroxybenzoate | 67845-93-6 |  | 添加量0.5％以下
85 | 安定剤 | A | 7 | 24 |  | 2,2'-メチレンビス[4-(1,1,3,3-テトラメチルブチル)-6-(2H-ベンゾ[d]トリアゾール-2-イル)フェノール] | 2,2'-methylenebis[6-(2H-benzotriazol-2-yl)-4-(1,1,3,3-tetramethylbutyl)phenol] | 103597-45-1 |  | 添加量 0.4%以下 ,水性食品に限る 厚さ0.08mm以下
86 | 安定剤 | A | 7 | 25 |  | N,N'-ビス(2,2,6,6-テトラメチル-4-ピペリジニル)-1,6-ヘキサンジアミン・モルホリン-2,4,6-トリクロロ-1,3,5-トリアジン縮合物メチル化物 | 1,6-Hexanediamine, N,N'-bis(2,2,6,6-tetramethyl-4-piperidinyl)-, Polymers with morpholine-2,4,6-trichloro-1,3,5-triazine | 193098-40-7 |  | 添加量：0.3%以下 使用条件はFDA178.2010に従う
87 | 安定剤 | A | 7 | 27 |  | 2-(2'ハイドロキシ-5'-メタクリルオキシエチルフェニル)-2H-べンゾトリアゾールとメチルメタクリレトの共重合物 | Copolymer with 2-(2'hydroxy-5'-methacryloxy-ethyl-phenyl)-2H-Benzotriazol and methylmethacrylate |  | 重量平均分子量：10,000～20,000 | 添加量：1.0%以下
88 | 安定剤 | A | 8 | 1 |  | カーボンブラック | Carbon black | 1333-86-4 | チャンネル法によるもの、または下記の規格を満たすもの トルエン抽出物0.1％以下、 ベンツ(a)ピレン含有量 0,25 mg/kg以下、 | 添加量2.5%以下 色材として使用可能
89 | 安定剤 | A | 8 | 2a |  | パラオキシ安息香酸メチル | Methyl p-oxybenzoate | 99-76-3 |  | 添加量：0.1%以下 塗布量：600mg/m2以下
90 | 安定剤 | A | 8 | 2b |  | パラオキシ安息香酸プロピル | Propyl p-oxybenzoate | 94-13-3 |  | 添加量：0.1%以下 塗布量：600mg/m2以下
91 | 安定剤 | A | 8 | 4 |  | ソルビン酸 | Sorbic acid | 110-44-1 |  | 塗布量：600mg/m2以下
92 | 安定剤 | A | 8 | 7 |  | トリイソプロパノールアミン | triisopropanolamine | 122-20-3 |  | 厚さ0.1mmを超える場合は100℃以下の使用に限る。 ポリマー製造時の使用に限る。
93 | 安定剤 | A | 8 | 8 |  | 3－ヒドロキシ-5,7-ジ-t-ブチルベンゾフラン-2オンとo-キシレンとの反応生成物 | Reaction products of 3-Hydroxy-5,7-di-tert.butylbenzo-furan-2-on with o-Xylene | 181314-48-7 |  | 添加量：0.1%以下
94 | 安定剤 | A | 8 | 11 |  | ブドウ種子抽出物 | Vitis vinifera grape seed extract | 85594-37-2 | 食品添加物：既存添加物名簿に収載されているもの | 添加量制限：０．３ｗｔ％以下
95 | 安定剤 | A | 8 | 12 |  | トレハロース二水和物 | Trehalose | 6138-23-4 | 食品添加物：既存添加物名簿に収載されているもの | 添加量制限：０．３ｗｔ％以下
96 | 界面活性剤 | B | 1 | 1 |  | グリセリン脂肪酸エステル | Glycerin fatty acid esters | 31566-31-1 | 品質は食品添加物公定書に従う。 Ⓑ | 塗布量：600mg/m2以下
97 | 界面活性剤 | B | 1 | 2 |  | ソルビタン脂肪酸(C8～C22)エステル | Sorbitan fatty acid (C8-C22)esters | 1338-43-8 | 品質は食品添加物公定書に従う。 Ⓑ | 塗布量：600mg/m2以下
98 | 界面活性剤 | B | 1 | 3 |  | プロピレングリコール脂肪酸(C8～C22)エステル | Propylene glycol fatty acid (C8-C22)esters | 67784-79-6 | 品質は食品添加物公定書に従う。 Ⓑ
99 | 界面活性剤 | B | 1 | 4 |  | ショ糖脂肪酸(C8～C22)エステル | Sucrosefattyacid (C8-C22)esters | 37318-31-3 | 品質は食品添加物公定書に従う。 Ⓑ | 塗布量：600mg/m2以下
100 | 界面活性剤 | B | 1 | 5 |  | クエン酸モノ,ジおよびトリステアリルエステル | Citric acid mono- (di-or tri-) stearyl ester |  | Ⓑ
101 | 界面活性剤 | B | 1 | 6 |  | ペンタエリスリトール脂肪酸(C8～C18)エステル | Pentaerythritol fafty acid (C8-C18)esters | 205243-77-2 | Ⓑ
102 | 界面活性剤 | B | 1 | 7 |  | トリメチロールプロパン脂肪酸(C8～C18)エステル | Trimethylol propane fatty acid (C8-C18)esters | 25723-16-4 | Ⓑ
103 | 界面活性剤 | B | 1 | 8 |  | ポリグリセリン脂肪酸(C8～C22)エステル | Trimethylol propane fatty acid (C8-C18)esters | 9007-48-1 | Ⓑ 但し，デカグリセリンエステルまで | 塗布量：600mg/m2以下
104 | 界面活性剤 | B | 1 | 9 |  | ポリオキシエチレン(20モル)グリセリン脂肪酸(C12～C18)エステル | Polyoxyethylene (20 moles) glycerinfatty acid (C12-C18)esters | 68201-46-7 | Ⓑ
105 | 界面活性剤 | B | 1 | 10 |  | ポリオキシエチレン(20モル)ソルビタン脂肪酸(C12～C18)エステル | Polyoxyethylene (20 moles) sorbitan fatty acid (C12-C18)esters | 9005-67-8 | Ⓑ | 添加量：3.0%以下 塗布量：600mg/m2以下
106 | 界面活性剤 | B | 1 | 11 |  | ポリエチレングリコール脂肪酸(C8～C22)エステル | Polyethylene glycol fatty acid (C8-C22) esters | 9004-96-0 | Ⓑ | 残存量0.3％以下 塗布量：600mg/m2以下
107 | 界面活性剤 | B | 1 | 12 |  | ポリプロピレングリコール脂肪酸(C8～C18)エステル | Polypropylene glycol fatty acid(C8-C18)esters |  | Ⓑ
108 | 界面活性剤 | B | 1 | 13 |  | ポリオキシエチレン脂肪族アルコール(Ｃ12～Ｃ20)エ－テル | Polyoxyethylene fatty alcohol (C12-C20) ethers | 69013-19-0 | Ⓑ | 添加量：0.1%以下 塗布量：600mg/m2以下
109 | 界面活性剤 | B | 1 | 13-2 |  | ポリオキシエチレン(4～14モル)脂肪族アルコール(C5～C18)エーテル | Polyoxyethylene (4-14) Alkyl(5-18) Ether | 9002-93-1 | Ⓑ | 塗布量：100mg/m2以下 塗布用に限る
110 | 界面活性剤 | B | 1 | 14 |  | ポリオキシエチレン(4～50モル)アルキル(C7以上)フェニルエーテル | Polyoxyethylene (4-50 moles) alkyl(≧C7)phenyl ethers | 9002-93-1 | Ⓑ | 塗布量：100mg/m2以下
111 | 界面活性剤 | B | 1 | 15 |  | N,N-ビス(2-ヒドロキシエチル) 脂肪族 (C12-18) アミン | N,N-Bis(2-hydroxyethyl) fatty(C 8-C18)amine |  | Ⓑ | 添加量：0.5%以下 塗布量：24mg/m2以下
112 | 界面活性剤 | B | 1 | 16 |  | 脂肪酸 (C12-18) とジエタノールアミンによる縮合生成物 | Condensates of fatty acids (C12-C18)with diethanol amine | 120-40-1 | Ⓑ | 添加量：0.8%以下 塗布量：600mg/m2以下
113 | 界面活性剤 | B | 1 | 17 |  | ポリオキシプロピレンポリオキシエチレンブロックポリマー | Polyoxypropylene polyoxyethylene block copolymer | 9003-11-6 |  | 添加量：0.5%以下（分子量1,900以上のもの） 添加量：0.5%以下（分子量1,300～1,900のもの、厚さ0.1mm以下） 塗布量：600mg/m2以下
114 | 界面活性剤 | B | 1 | 18 |  | ポリエチレングリコール | Polyethylene glycol | 25322-68-3 | 材質制限：平均分子量が２００－３５０の場合はＥＧ及びＤＥＧが全量で０．５ｗｔ％以下、 平均分子量が３５０－９，５００の場合はＥＧ及びＤＥＧが全量で０．２ｗｔ％以下からなること | 添加量：3.0%以下（分子量200～9,500） 但し、エチレングリコールとジエチレングリコールの残存量は0.2%以下 塗布量：600mg/m2以下
115 | 界面活性剤 | B | 1 | 19 |  | ポリプロピレングリコール | Polypropylene glycol | 25322-69-4 |  | 添加量5.0%以下（分子量400～4,000） 塗布量：600mg/m2以下
116 | 界面活性剤 | B | 1 | 20A |  | ポリオキシエチレン（5）椰子アミンとカプリル酸とのエステル | Esters of Polyoxyethylene(5) Coconut tree amine and caprylic acid |  | 全アミン価：100±10 Ⓑ | 添加量1.0％以下 Ｂ１－20A，Ｂ１－20Ｂ，Ｂ１－20Ｃ，Ｂ１－20Ｄを混合使用する場合も添加量1.0％以下，混合使用する物質の使用制限を守ること
117 | 界面活性剤 | B | 1 | 20B |  | ポリオキシエチレン（2～3）ステアリルアミンとステアリン酸とのエステル | Esters of Polyoxyethylene(2-3) Stearylamine and Stearic acid |  | 全アミン価：85±7 Ⓑ | 添加量1.5％以下 添加量1.5～1.0％の場合は，100℃以下の使用に限る Ｂ１－20A，Ｂ１－20Ｂ，Ｂ１－20Ｃ，Ｂ１－20Ｄを混合使用する場合の添加量1.0％以下，混合使用する物質の使用制限を守ること
118 | 界面活性剤 | B | 1 | 20C |  | ポリオキシエチレン（2）オレイルアミンとラウリン酸とのエステル | Esters of Polyoxyethylene(2) oleic amine and lauric acid | 52497-24-2 | 全アミン価：100±10 Ⓑ | 添加量1.2％以下，100℃以下に限る 脂肪性食品用には厚さ70μ以下に限る Ｂ１－20A，Ｂ１－20Ｂ，Ｂ１－20Ｃ，Ｂ１－20Ｄを混合使用する場合の添加量1.0％以下，混合使用する物質の使用制限を守ること
119 | 界面活性剤 | B | 1 | 20D |  | ポリオキシエチレン（2）ステアリルアミンとベヘニン酸とのエステル | Esters of polyoxyethylene(2) stearyl amine and behenic acid |  | 全アミン価：80±8 Ⓑ | 添加量1.5％以下，脂肪性食品用には厚さ70μ以下に限る Ｂ１－20A，Ｂ１－20Ｂ，Ｂ１－20Ｃ，Ｂ１－20Ｄを混合使用する場合の添加量1.0％以下，混合使用する物質の使用制限を守ること
120 | 界面活性剤 | B | 1 | 21 |  | ポリエチレンオキサイド | Polyethylene oxide | 25322-68-3 |  | 塗布量：600mg/m2以下
121 | 界面活性剤 | B | 1 | 22 |  | ヒマシ油のエチレンオキサイド付加物 | Castor oil ethylene oxide addition compound . | 103479-06-7
122 | 界面活性剤 | B | 1 | 23 |  | イソプロピルアルコール | Isopropyl alcohol | 67-63-0 |  | 塗布量 600mg/㎡以下
123 | 界面活性剤 | B | 1 | 25 |  | アジリジンポリマーとオキシランメタノールとの反応生成物 | Aziridine polymer, reaction products with oxilanemethanol |  |  | 表面塗布量：300mg/m2以下
124 | 界面活性剤 | B | 1 | 26 |  | N,N-ジメチルアミノエチルメタクリレート・2-ヒドロキシエチルメタクリレート・メチルメタクリレート共重合物のモノクロル酢酸ナトリウムによる変性物 | Reaction product of N,N-dimethylaminoethyl methacrylate-2-hydroxyethyl methacrylate-methyl methacrylate copolymer with sodium monochloroacetate | 72765-59-4 | 数平均分子量：40,000～70,000 モノクロル酸ナトリウムによる変性率：20～40% | 表面塗布量200㎎/㎡以下
125 | 界面活性剤 | B | 1 | 27 |  | ポリオキシエチレン（６）ミリスチルアミン | Ｐｏlｙｏｘｙｅｔｈｙｌｅｎｅ（6)myristyamine | 51230-09-2 | Ⓑ | 添加量0.8％以下， 厚さ70μ以下に限る
126 | 界面活性剤 | B | 1 | 28 |  | N-2-ヒドロキシエチル-N-(2-ヒドロキシアルキル)アミン | Ｎ-2-ｈｙｄｒｏｘｙｅｔｈｙｌ-Ｎ-(2-ｈｙｄｒｏｘｙａｌｋｙｌ) ａｍｉｎｅ | 84836-93-1 | アルキルはC12（2～60%）、C14（40～98%） Ⓑ | 添加量：1.0%以下 70℃以下に限る 塗布量：500mg/m2以下
127 | 界面活性剤 | B | 1 | 29 |  | エチルアルコール | Ethanol | 64-17-5 |  | 塗布量：600mg/m2以下
128 | 界面活性剤 | B | 1 | 30 |  | ポリオキシエチレン（7～20モル）直鎖二級アルコール（Ｃ１１～Ｃ１５）エーテル | α-Alkyl-ω-hydroxypoly(oxyethylene) produced by condensation of 1 mole of C11～C15 straight-chain randomly substituted secandary alkohols with an average of 7-20 moles of ethylene oxide | 84133-50-6
129 | 界面活性剤 | B | 2 | 1 |  | アルキル(Ｃ10～Ｃ20)スルホン酸塩(Ｎａ,Ｋ,ＮＨ4) | Alkyl (C10-C20) sulfates(Na, K, NH4) | 977180-90-7 | Ⓑ | 添加量：0.3%以下（但し、Na塩は3.0%以下） 塗布量：120mg/m2以下
130 | 界面活性剤 | B | 2 | 2 |  | アルキル(Ｃ9～Ｃ20)ベンゼンスルホン酸塩(Ｎa,Ｋ,ＮＨ4) | Alkyl (C9-C 20) benzene sulfonates (Na, K, NH4) | 68411-30-3 | Ⓑ | 残存量：0.3%以下 合計塗布量（B2-1,2,3）：600mg/m2以下
131 | 界面活性剤 | B | 2 | 2-2 |  | ドデシルベンゼンスルホン酸塩(Mg、Zn) |  |  |  | 移行量：30mg/kg以下
132 | 界面活性剤 | B | 2 | 3 |  | アルキルナフタリンスルホン酸塩(Na) | Alkyl (C10-C 20) naphthalene sulfonate Na,Salt | 577-11-7 | Ⓑ | 添加量：3.0%以下 合計塗布量（B2-1,2,3）：600mg/m2以下
133 | 界面活性剤 | B | 2 | 4 |  | ソジウムジアルキル(C4～C16)スルホサクシネート |  |  | Ⓑ | 添加量：3.0%以下 塗布量：600mg/m2以下
134 | 界面活性剤 | B | 2 | 9 |  | アルキル(C8～C20)サルフェート(Na,K,NH4) | Alkyl (C8-C 20) sulfates (Na, K, NH4) | 151-21-3 | Ⓑ | 残存量：0.3%以下 合計塗布量（B2-1, B2-2）：600mg/m2以下
135 | 界面活性剤 | B | 2 | 10 |  | ポリオキシエチレン脂肪アルコール(C12～C20)エーテルサルフェート(Na,NH4) | Polyoxyethylene fatty alcohol (C12-C20) ether sulfates (Na, NH4) |  | Ⓑ | 塗布量：600mg/m2以下
136 | 界面活性剤 | B | 2 | 11 |  | ポリオキシエチレン(4～50モル) アルキル(C7以上)フェニルエーテルサルフェート(Na,NH4) | Polyoxyethylene (4-50 moles) alkyl (≧C7) phenylether sulfates (Na, NH4) | 55348-40-8 | Ⓑ | 塗布量：600mg/m2以下
137 | 界面活性剤 | B | 2 | 12 |  | ポリオキシエチレン(4～10モル) アルキル(C12～C13)ホスフェート） | Polyoxyethylene (4-10moles) alkyl (C 12-C13)phosphates | 13201-41-7 | Ⓑ
138 | 界面活性剤 | B | 2 | 16 |  | 脂肪酸(Ｃ8～Ｃ22)塩(Ｎa,Ｋ,ＮＨ4) | Fatty acid (C8-C22) salts (Na, K, NH4) | 143-19-1 | Ⓑ 水添物を含む | 塗布量 600mg/㎡以下
139 | 界面活性剤 | B | 2 | 19 |  | α(p-ノニルフェニル)-ω-ヒドロキシポリ(オキシエチレン)リン酸二水素エステル,リン酸一水素エステルの混合物 | Mixture of a (p-nonylphenyl)- ωhydroxypoly(oxyethylene)phosphate 2-hydrogene ester and 1-hydrogen ester |  | PH5.2以下, 平均ポリ(オキシエチレン)含量9～10モル
140 | 界面活性剤 | B | 3 | 1 |  | N-アシル(C8～C18)ザルコシネ－ト | N-Acyl (C8-C18) sarcosinate | 137-16-6 | Ⓑ | 残存量0.15％以下
141 | 界面活性剤 | B | 3 | 3 |  | ステアリン酸モノグリセライドとホウ酸の反応物 | Reaction product of boric acid with glycerol monoglyceride | 72905-86-3 | Ⓑ | 添加量2.0％以下 脂肪性食品には厚さ0.1㎜以下， 100℃以下に限る
142 | 界面活性剤 | B | 3 | 4 |  | N,N-ビス(2-ヒドロキシエチル)アルコキシプロピルベタイン | Ｎ,Ｎ-ｂｉｓ(2-hydroxyethyl)ａｌｋｏｘｙ propylｂｅｔａｉｎ | 51230-09-2 | アルキルはＣ16(10～15％)，Ｃ18(85～90％) | 脂肪性食品用は厚さ60μm以下に限る 添加量0.4％以下、100℃以下に限る
143 | 界面活性剤 | B | 3 | 5 |  | オクタデシルアミンとエチレンオキサイドを反応させ、さらにモノクロル酢酸ナトリウムと水酸化ナトリウムを反応させたもので以下を主成分とする混合物 Ｎ，Ｎ－ビス（２－ヒドロキシエチル）オクタデカナミン （３５～４５％） Ｎ－（２－ヒドロキシエチル）－Ｎ－オクタデシルグリシン（モノナトリウム塩） （２０～３０ ％） Ｎ，Ｎ－ビス（２－ヒドロキシエチル）-Ｎ-（カルボキシメチル）-オクタデカナミウムハイドロオキサイド（インナーサルト） （５～1５％） | Reaction Products of Octadecylamine and Ethyleneoxide，modified with Sodium Monochloroacetate and Sodium Hydrooxide showed as Following Subustance； ①2-(2-hydroxyethyl-octadecyl-amino)ethanol(35-45%) ②sodium 2-(2-hydroxide | 10213-78-2 66810-88-6 24170-14-7 | Ⓑ | 添加量0.9％以下 100℃以下に限る 脂肪性食品用には添加量0.45％以下，厚さ60μm以下に限る
144 | 界面活性剤 | B | 4 | 1 |  | ジメチルジアルキル(C8～C18)アンモニウムクロライド | Dimethyl dialkyl (Ｃ8～Ｃ18) ammonium chloride | 61789-77-3 61789-80-8 | Ⓑ | 最大移行量３㎎/㎏食品以下
145 | 界面活性剤 | B | 4 | 2 |  | C8～C18の飽和脂肪酸を主体とする天然直鎖脂肪酸のコリンエステル塩化物 | Choline ester chloride of natural straight-chain fatty acid of mainly saturated C8-C18 |  | Ⓑ | 添加量0.15％以下
146 | 界面活性剤 | B | 5 | 1 |  | カルボキシメチルセルロース及びそのナトリウム塩 | Carboxymethyl cellulose and its sodium salt | 9000-11-7 |  | 塗布量 600mg/㎡以下 塗布用に限る
147 | 界面活性剤 | B | 5 | 2 |  | メチルセルロース | Methyl Cellulose | 9004-67-5 |  | 添加量2.5%以下 塗布量 600mg/㎡以下
148 | 界面活性剤 | B | 5 | 5 |  | メチルヒドロキシプロピルセルロース | Methylhydroxypropyl cellulose | 9004-65-3 | 品質は食品添加物公定書に従う | 塗布量：600mg/m2以下
149 | 界面活性剤 | B | 5 | 9 |  | ポリビニルアルコール | Polyvinyl alcohol | 9002-89-5 | ４％水溶液20℃の粘度：２センチポイズ以上 | 添加量1.5％以下 塗布量 600mg/㎡以下
150 | 界面活性剤 | B | 5 | 10 |  | ポリアクリル酸及びそのナトリウム塩 | Polyacrylic acid and its sodium salt | 9003-01-4 9003-04-7 |  | 添加量0.25％以下
151 | 界面活性剤 | B | 5 | 12 |  | ポリビニルピロリドン | Polyvinyl pyrrolidone | 9003-39-8 | 5%水溶液の20℃の粘度34cp以上 | 塗布量：600mg/m2以下 塗布剤としての使用に限る
152 | 界面活性剤 | B | 5 | 17 |  | シクロヘキシルメタクリレート・N,N-ジメチルアミノエチルメタクリレート・エチルメタクリレート・オクタデシルメタクリレート・N-ビニルピロリドン共重合物のモノクロル酢酸ナトリウムによる変性物 | Copolymer of N-Methacryloyloxyethyl-N,N-dimethylammonium-[alpha]-N-methyl carboxylate chloride sodium salt, octadecyl methacrylate, ethyl methacrylate, cyclohexyl methacrylate,N-vinyl-2-pyrrolidone | 66822-60-4 | 数平均分子量：40,000～70,000 モノクロル酸ナトリウムによる変性率：20～40％ Ⓑ | 表面塗布量50㎎/㎡以下
153 | 界面活性剤 | B | 5 | 18 |  | アジリジンホモポリマーと1-クロロブタンの反応物 | Reaction Product (Poly-aziridine and 1-Chlorobutane) | 170135-43-0 | 数平均分子量：10,000～30,000 1－クロロブタンの変性率：40～60％ | 表面塗布量25㎎/㎡以下
154 | 界面活性剤 | B | 5 | 19 |  | シクロヘキシルメタクリレート・[2-N,N-ジメチル-N-(2-ヒドロキシ-3-N',N',N'-トリメチルアンモニオプロピル)アンモニオ]エチルメタクリレート＝ジクロリド・エチルメタクリレート・オクタデシルメタクリレート共重合物 | Copolymer of Cyclohexylmethacrylate-[2-N,N-dimethyl-N-(2-Hydroxy-3-N',N',N'-Trimethyl-ammonium-propyl)ammonium]Ethylmethacrylate =dichloride-Ethylmethacrylate-Octadecylmethacrylate |  | 数平均分子量：10,000～50,000 Ⓑ | 数平均分子量：10,000～50,000 表面塗布量150mg/㎡以下
155 | 界面活性剤 | B | 5 | 21 |  | アクリルアミド・ジアリルアミン塩酸塩共重合物 | Copolymer (Acrylamide-Diallylamine chloride),Poly(Acrylamide-Co-Diallyldiethylammonium Chloride-Co-Diallyldimethylammonium Chloride) |  | 分子量：50,000から160,000 | 添加量4.2％以下 水性食品用に限る 厚さ125μ以下
156 | 界面活性剤 | B | 5 | 22 |  | ポリビニルポリピロリドン | Polyvinylpolypyrrolidone | 25249-54-1 |  | 総溶出量：50µg/ml以下（水、５％酢酸、50％エタノール溶媒による３時間還流条件下） 添加量：30.0%以下
157 | 滑剤 | C | 1 | 1 |  | 流動パラフィン | Liquid paraffin | 8002-74-2 | 品質は食品添加物公定書に従う
158 | 滑剤 | C | 1 | 2 |  | 合成パラフィン | Synthetic paraffin | 8002-74-2 | (1)凝固点 93～99度 (2)油顔料 0.5%以下 (3)吸光度 88℃ジヒドロナフタリン中で290nmでの吸収が0.01を超えないこと
159 | 滑剤 | C | 1 | 4 |  | 合成イソパラフィン石油炭化水素 | Synthetic isoparaffin petroleum hydrocarbons | 68551-17-7 | (1)沸点 62.5～260℃ (2)紫外線吸光度（光路長1cm当たりの最高吸光度） 260～319nm 1.5 320～329nm 0.08 330～350nm 0.05 (3)不揮発残渣 0.002g/100ml以下
160 | 滑剤 | C | 1 | 6 |  | 白色鉱油 | White mineral oil | 8042-47-5 | (1)セイボルト色調 20以上 (2)紫外線吸光度（光路長1cm当たりの最高吸光度） 280～289nm 4.0 290～299nm 3.3 300～329nm 2.3 330～350nm 0.8
161 | 滑剤 | C | 1 | 7 |  | ペトロラタム | petrolatum | 8009-03-8 | (1)日本薬局方黄色白色ワセリンの規格に合うもの (2)紫外線吸光度（光路長1cm当たりの最高吸光度） 280～289nm 0.25 290～299nm 0.20 300～359nm 0.14 360～400nm 0.04
162 | 滑剤 | C | 1 | 8 |  | 石油系ワックス | Petroleumwax | 8002-74-2 63231-60-7 | 紫外線吸光度（光路長1cm当たりの最高吸光度） 280～289nm 0.15 290～299nm 0.12 300～359nm 0.08 360～400nm 0.02
163 | 滑剤 | C | 1 | 9 |  | 微晶ワックス | Microcrystalline wax | 63231-60-7 | (1)凝固点 50～90℃ (2)100℃の粘度が5.8～35cSt (3)光透過性はヨード色価が60以下
164 | 滑剤 | C | 1 | 10 |  | モンタンワックス | Montan wax | 8002-53-7 |  | 添加量2.0％以下
165 | 滑剤 | C | 1 | 11 |  | ポリエチレンワックス | Polyethylene wax | 9002-88-4
166 | 滑剤 | C | 1 | 12 |  | 無臭軽質炭化水素 | Odorless light hydrocarbons |  | (1)臭気が少なく、灯油臭のないこと (2)沸点初溜149℃以上、343℃以下 (3)紫外線吸光度（光路長1cm当たりの最高吸光度） 280～289nm 4.0 290～299nm 3.3 300～329nm 2.3 330～360nm 0.8
167 | 滑剤 | C | 1 | 13 |  | 水素添加ポリブテン | Hydrogenated polybutene | 68937-10-0 | (1)99℃の粘度が39セイボルト以上 (2)臭素価３以下 | 脂肪性食品には使用できない
168 | 滑剤 | C | 2 | 1 |  | 高級脂肪酸(C8～C22) | Higher fatty acids (C8-C22) and behenic acid |  | Ⓑ 動物または植物油脂から得られた脂肪酸およびそれらの脂肪酸を水素添加したもの | 添加量：5.0％以下（但し，ベヘニン酸は添加量0.2％以下）
169 | 滑剤 | C | 3 | 1 |  | 高級脂肪酸(C8～C22)アルミニウム | Higher fatty acid (C8-C22) aluminum salts | 637-12-7 | Ⓑ | 添加量：3.0％以下
170 | 滑剤 | C | 3 | 2 |  | 高級脂肪酸(C8～C22,リシノール) カルシウム | Higherfatty acid (C8-C22) calcium salts | 1592-23-0 | Ⓑ | 添加量2.0％以下 塗布量600mg/㎡以下 (ステアリン酸カルシウムに限る)
171 | 滑剤 | C | 3 | 3 |  | 高級脂肪酸(C8～C22)マグネシウム | Higher fatty acid (C8-C22) magnesium salts | 557-04-0 | Ⓑ | 添加量2.0％以下
172 | 滑剤 | C | 3 | 4 |  | 高級脂肪酸(C8,C18)亜鉛 | Higherfattyacid (C8-C18)zincsalts . | 557-05-1 | Ⓑ | 添加量2.0%以下 塗布用は不ケン化物2％以下｡ステアリン酸に限る。 塗布量600mg/m2以下
173 | 滑剤 | C | 3 | 4-1 |  | ベヘン酸(C22)、亜鉛 | Behenic acid(C22) zinc salts |  | 不ケン化物質2.0％以下
174 | 滑剤 | C | 3 | 6 |  | 高級脂肪酸(C8～C22)リチウム | Higher fatty acid (C8-C22) Iithium salts | 4485-12-5 | Ⓑ
175 | 滑剤 | C | 4 | 1 |  | 直鎖脂肪族1価アルコール(Ｃ8～Ｃ18) | Straight-chain fatty monohydric alcohols (C8-C18) | 56-81-5 | Ⓑ 合成アルコールは (1)全ジオール0.1％以下 (2)Ｃ8～Ｃ14： 直鎖96％以上 アルコール分99％以上 (3)Ｃ16～Ｃ18： 直鎖94％以上 アルコール分98％以上 (4)非アルコール不純物はパラフィンのこと
176 | 滑剤 | C | 4 | 2 |  | グリセリン | Glycerin | 56-81-5 | Ⓑ 品質は食品添加物公定書に従う
177 | 滑剤 | C | 4 | 3 |  | ソルビトール | Sorbitol | 50-70-4
178 | 滑剤 | C | 4 | 4 |  | プロピレングリコール | Propylene glycol | 57-55-6 | 品質は食品添加物公定書に従う
179 | 滑剤 | C | 4 | 5 |  | ペンタエリスリトール | Pentaerythritol | 115-77-5 |  | 添加量3.0％以下
180 | 滑剤 | C | 5 | 3 |  | 高級脂肪酸(C4～C22)と直鎖脂肪族1価アルコール(C2～C18)のエステル | Higher fatty acid (C4-C22) esters of straight-chain fafty alcohols (C2-C18) |  | Ⓑ | 添加量5.0％以下
181 | 滑剤 | C | 5 | 9 |  | アセチルクエン酸トリブチル | Tributyl acetylcitrate | 77-90-7
182 | 滑剤 | C | 5 | 13 |  | アジピン酸ジ-2－エチルヘキシル | Di-2-ethylhexyl adipate | 103-23-1 |  | 添加量5.0％以下
183 | 滑剤 | C | 5 | 26 |  | ポリ(プロピレングリコール・アジピン酸,ラウリル酸)エステル | Polyester of adipic acid and lauric acid with propylene glycol | 42615-42-9 27194-74-7 | Ⓑ
184 | 滑剤 | C | 5 | 27 |  | ポリ(1,3－ブチレングリコー ル,1,4－ブチレングリコール,アジピン酸オクチルアルコール)エステル | Polyester of adipic acid with octanol-1,3-butylene glycol and 1,4-butylene glycol
185 | 滑剤 | C | 5 | 28 |  | ぬかろう | Rice bran wax | 8016-60-2 |  | 添加量1.0％以下
186 | 滑剤 | C | 5 | 29 |  | アジピン酸ジイソノニル | Diisononyl adipate | 33703-08-1 | Ⓑ
187 | 滑剤 | C | 5 | 30 |  | アジピン酸ジイソデシル | Diisodecyl adipate | 27178-16-1 | Ⓑ
188 | 滑剤 | C | 5 | 32 |  | ジペンタエリスリトール・アジピン酸・ステアリン酸混合エステル | Hexanedioic acid, mixed esters with dipentaerythritol, pentaerythritol and stearic acid |  | Ⓑ | 添加量0.2％以下
189 | 滑剤 | C | 5 | 36 |  | 1,2－プロパンジオールおよび(又は)1,3および(又は)1,4－ブタンジオールおよび(又は)ポリプロピレングリコールとアジピン酸からなるポリエステルで酢酸又は脂肪酸(C12-18)又はn－オクタノールおよび(又は)n－デエカノールで末端封鎖されたものも含む | Polyesters of 1,2-propanediol and/or 1,3- and/or 1,4-butanediol and/or polypropyleneglycol with adipic acid, which may be end-capped with acetic acid or fatty acids C12 -C18 or n-octanol and/or n-decanol |  |  | 溶出量30mg/kg以下
190 | 滑剤 | C | 7 | 1 |  | 水添食用油脂 | Hydrogenated edible oil and fat |  | Ⓑ
191 | 滑剤 | C | 7 | 2 |  | 水添ひまし油 | Hydrogenated castor oil | 8001-78-3
192 | 滑剤 | C | 7 | 6 |  | カルナウバ ワックス | Carnauba wax | 8015-86-9
193 | 滑剤 | C | 7 | 8 |  | アセチル化モノグリセライド | Acetylated monoglycerides | 68990-54-5 | Ⓑ 分子中アセチル基を持つ脂肪酸(Ｃ8～Ｃ22)グリセライドであって，酸価６以下 ライヘルトマイスル価75～200のもの | 品質は食品添加物公定書に従う 塗布量600mg/ m2以下
194 | 滑剤 | C | 7 | 9 |  | 水素化抹香鯨油 | Hydrogenated sperm oil
195 | 滑剤 | C | 8 | 1 |  | エチレンビス脂肪酸(C16,C18)アマイド | Ethylene bis-fatty acid (C 16,C 18) amide N,N'-Ethane-1,2-diylbispalmitamide | 110-31-6 5518-18-3 | Ⓑ | 添加量2.0％以下
196 | 滑剤 | C | 8 | 2 |  | 高級脂肪酸(C8～C22)アマイド | Higherfattyacid (C8-C22) amide |  | Ⓑ | 添加量1.0％以下 器具には2.0％以下, オレイン酸アマイドは添加量0.4％以下
197 | 滑剤 | C | 8 | 3 |  | ステアリルエルカアミド | Stearyl erucamide | 10094-45-8 | Ⓑ
198 | 滑剤 | C | 8 | 6 |  | エチレンジアミン・ステアリン酸・セバシン酸重縮合物 | Condensates of Ethyldiamine、Stearic acid and Sebacic acid | 68409-61-0 68130-54-1 | Ⓑ 軟化点 250±～5℃（測定法ＪＩＳ K2207) 酸価 15以下、(測定法 ＪＩＳ Ｋ0076) アミン価5以下 | 添加量3.0％以下 70℃以下での使用に限る
199 | 滑剤 | C | 9 | 1 |  | メチルヒドロジエンポリシロキサン | Methyl hydrogene polysiloxane | 63148-57-2 9004-73-3 | 粘度：最低100cSt（20℃）
200 | 滑剤 | C | 9 | 2 |  | ジメチルポリシロキサン | Dimethyl polysiloxane | 63148-62-9 | 粘度：最低100cSt（20℃） | 塗布量 600mg/㎡以下
201 | 滑剤 | C | 9 | 3 |  | ポリメチルフェニルシロキサン | Methyl phenyl polysiloxane | 68083-14-7 | 粘度：最低100cSt（20℃） | 塗布量 600mg/㎡以下
202 | 滑剤 | C | 9 | 4 |  | α-ωビス(3-ヒドロキシプロピル)ポリジメチルシロキサン | α-ωBis(3-hydroxypropyl) polydimethylsiloxane |  |  | 添加量15％以下
203 | 滑剤 | C | 9 | 5 |  | ポリオキシアルキレン(C2～C4)ジメチルポリシロキサン | Polyoxyalkylene dimethylpolysiloxane | 68937-54-2 |  | 添加量0.3％以下
204 | 滑剤 | C | 9 | 6 |  | [ポリオルガノ(C1～C32)のアルキル基および/またはフェニル基]シロキサンとポリアルキレン(C2～C3)グリコールの縮合物 | Condensate of polyorgano (alkyl(C1-C32) and/or phenyl) siloxane and polyalkylene (C2-C3) glycol |  | Ⓑ 20℃の粘度 最低100cSt | 添加量0.75％以下
205 | 滑剤 | C | 9 | 7 |  | ポリオキシエチレングラフト化ポリジメチルポリシロキサン | Polyoxyalkylene dimethylpolysiloxane | 68937–54–2 |  | 添加量0.3％以下, 100℃以下での使用に限る
206 | 滑剤 | C | 9 | 8 |  | メチル基及び／又はn－アルキル(C2～C32)基をケイ素原子上にもつ直鎖状又は分岐状オルガノポリシロキサン | Methyl and/or n-Alkyl linear / non-linear Organic Polysiloxane |  | Ⓑ | 添加量0.75％以下 70℃以下での使用に限る
207 | 滑剤 | C | 9 | 9 |  | 水酸基もしくはメチル基及び水酸基をケイ素原子上に持つ直鎖状または分岐状オルガノポリシロキサン | Hydroxy or Methyl and Hydroxy linear / non-linear Organic Polysiloxane |  |  | 添加量0.75％以下
208 | 滑剤 | C | 10 | 1 |  | ロジンおよびロジン誘導体 | Rosin and its derivatives |  | Ⓑ 品質はＦＤＡ§178.3870,§175.300(b)(3)(v)に従う
209 | 滑剤 | C | 10 | 2 |  | ロジンのマグネシウム塩 | Ｒｏｓｉｎ ｍａｇｎｅｓｉｕｍ ｓａｌｔ | 68476-03-9 | 品質はＦＤＡ§178.3870に従うもの
210 | 滑剤 | C | 11 | 3 |  | モンタン酸ナトリウム | Montanwaxacidsodium salt |  |  | 添加量0.4％以下
211 | 滑剤 | C | 11 | 5 |  | ベンゼン－１、２－ジメチル－４、５－ビス（１－フェニルエチル） （２５～４５％）、 ベンゼン－４－（１、３ジフェニルブチル）－１、２ジメチル （２０～４０％）、ベンゼン［１－（３、４－ジメチルフェニル）エチル］（１－フェニルエチル）（２５～４５％）の混合物 | Mixture of ｂenzene,1,2-dimethyl-4,5-bis(1-phenylethyl)（25～45％）、Benzene-4-（1、3ｄｉphenylｂｕthyl）1、2dimethyl（20～40％）、 ｂenzene［1-（3.4-dimethylphenyl）ethyl)］（1-phenylethyl）（25～45％） | 51580-93-9 56525-86-1 57213-94-2 |  | 添加量0.1％以下 100℃以下で使用 脂肪性食品用には厚さ0.2㎜以下
212 | 充填剤 | D | 1 | 1 |  | 酸化マグネシウム | Magnesium oxide | 1309-48-4 |  | 複合酸化物系顔料成分として使用可能
213 | 充填剤 | D | 1 | 2 |  | 酸化アルミニウム | Aluminium oxide | 1344-28-1 |  | 塗布量 600mg/㎡以下 複合酸化物系顔料成分として使用可能
214 | 充填剤 | D | 1 | 3 |  | 酸化けい素 | Silicon oxide | 7631-86-9 |  | 官能基例えばビニル基，メタクリル基，アミノ基またはグリシジル基を有するアルコキシシランで処理する場合は，処理剤の量は合計0.5％以下であること。処理剤合計は、充填剤に対し5％以下。 塗布量 600mg/㎡以下 無機顔料および複合酸化物系顔料成分として使用可能
215 | 充填剤 | D | 1 | 3-1 |  | 3-アミノプロピルトリエトキシシラン処理酸化けい素 | 3-aminopropyltriethoxysilane,Slicone oxide | 919-30-2 7631-86-9 |  | 3-アミノプロピルトリエトキシシランの酸化けい素への処理量１０ｗｔ％以下、 3-アミノプロピルトリエトキシシラン処理された酸化けい素から抽出されうる3-アミノプロピルトリエトキシシランの残留量が３mg/kgフィラー 以下であること、 処理された酸化けい素の添加量２．０ｗｔ％以下、 フィルム（３００μ以下）としての使用に限る、
216 | 充填剤 | D | 1 | 4 |  | 酸化カルシウム | Calcium oxide | 1305-78-8 |  | 複合酸化物系顔料成分として使用可能
217 | 充填剤 | D | 1 | 5 |  | 酸化チタン | Titanium oxide | 13463-67-7 | Pb，Cd0.01％以下 As，Hg0.005％以下 | 無機顔料および複合酸化物系顔料成分として使用可能
218 | 充填剤 | D | 1 | 6 |  | 酸化クロム(Ⅲ) | Chromium oxide (lll) | 1308-38-9 | Pb，Cd0.01％以下 As，Hg0.005％以下 | 無機顔料および複合酸化物系顔料成分として使用可能
219 | 充填剤 | D | 1 | 7 |  | 酸化鉄 | lron oxide | 1309-37-1 | Pb，Cd0.01％以下 As，Hg0.005％以下 | 無機顔料および複合酸化物系顔料成分として使用可能
220 | 充填剤 | D | 1 | 8 |  | 酸化亜鉛 | Zinc oxide | 1314-13-2 | Pb，Cd0.01％以下 As，Hg0.005％以下 金属亜鉛１％以下 | 無機顔料および複合酸化物系顔料成分として使用可能
221 | 充填剤 | D | 1 | 9 |  | 酸化セリウム | Cerium dioxide | 1306-38-3 |  | 添加量0.78％以下
222 | 充填剤 | D | 1 | 10 |  | 酸化コバルト | Cobalt oxide | 1308-06-1 |  | 複合酸化物系顔料成分としての使用に限る
223 | 充填剤 | D | 1 | 11 |  | 酸化ニオブ | Niobium oxide | 1313-96-8 |  | 複合酸化物系顔料成分としての使用に限る
224 | 充填剤 | D | 1 | 12 |  | 酸化ニッケル | Nickel oxide | 12035-36-8 |  | 複合酸化物系顔料成分としての使用に限る
225 | 充填剤 | D | 1 | 13 |  | 酸化アンチモン | Antimony oxide | 1309-64-4 |  | 複合酸化物系顔料成分としての使用に限る
226 | 充填剤 | D | 1 | 14 |  | 酸化タングステン | Tungsten oxide | 1314-35-8 |  | 複合酸化物系顔料成分としての使用に限る
227 | 充填剤 | D | 1 | 15 |  | アンチモンドープ酸化スズ | Tin oxide with Antimony doped | 68187-54-2 12673-86-8 |  | 添加量2.7％以下 複合顔料成分として使用 マイカとの併用に限る。
228 | 充填剤 | D | 1 | 16 |  | チタンイエロー | Titan yellow | 8007-18-9 |  | 無機顔料として使用可能
229 | 充填剤 | D | 1 | 17 |  | コバルトブルー | Cobalt blue | 1345-16-0 |  | 無機顔料として使用可能
230 | 充填剤 | D | 1 | 18 |  | 三酸化アンチモン | Antimony trioxide | 1309-64-4 |  | アンチモンの移行量0.02㎎/㎏以下 アンチモンの定量法は告示３７０号アンチモン溶出試験法による
231 | 充填剤 | D | 1 | 19 |  | シリル化処理無水ケイ酸 | Silicon dioxide, silanated | 68909-20-6 |  | 塗布剤として塗布量 600mg/㎡以下
232 | 充填剤 | D | 1 | 20 |  | 酸化マンガン | Manganese oxide |  |  | 複合酸化物系顔料成分として使用できる
233 | 充填剤 | D | 2 | 1 |  | 水酸化マグネシウム | Magnesium hydroxide | 1309-42-8
234 | 充填剤 | D | 2 | 2 |  | 水酸化アルミニウム | Aluminium hydroxide | 21645-51-2 | Pb，Cd0.01％以下 As，Hg0.005％以下 | 無機顔料として使用可能
235 | 充填剤 | D | 2 | 3 |  | 水酸化カルシウム | Calcium hydroxide | 1305-62-0
236 | 充填剤 | D | 3 | 1 |  | 炭酸マグネシウム | Magnesium carbonate | 546-93-0
237 | 充填剤 | D | 3 | 2 |  | 炭酸カルシウム | Calcium carbonate | 471-34-1
238 | 充填剤 | D | 3 | 3 |  | 炭酸亜鉛 | Zinc carbonate | 12122-17-7
239 | 充填剤 | D | 3 | 4 |  | 炭酸リチウム | Lithium carbonate | 554-13-2 |  | 溶出量0.6㎎/㎏-食品以下
240 | 充填剤 | D | 4 | 1 |  | 硫酸カルシウム | Calcium sulfate | 7778-18-9
241 | 充填剤 | D | 4 | 3 |  | 硫酸バリウム | Barium sulfate | 7727-43-7 | Pb，Cd0.01％以下 As，Hg0.005％以下 | 無機顔料として使用可能
242 | 充填剤 | D | 5 | 1 |  | ケイ酸ナトリウム | Sodium silicate | 1344-09-8
243 | 充填剤 | D | 5 | 2 |  | ケイ酸マグネシウム | Magnesium silicate | 1343-88-0
244 | 充填剤 | D | 5 | 3 |  | ケイ酸アルミニウム | Aluminium silicate | 12068-56-3
245 | 充填剤 | D | 5 | 5 |  | ケイ酸カルシウム | Calcium silicate | 1344-95-2
246 | 充填剤 | D | 5 | 6 |  | アルミノケイ酸塩(Na,Ca) | Aluminosilicate (Na, Ca) (Zeolite), | 68989-22-0 |  | ゼオライト系のみ
247 | 充填剤 | D | 5 | 7 |  | ケイ酸アルミニウムカルシウム | Aluminium and calcium silicates | 1344-00-9 | ＦＤＡ§182.2122に相当するもの
248 | 充填剤 | D | 5 | 8 |  | ケイ酸リチウム | Lithium Silicate | 10102-24-6 |  | 溶出量：リチウムとして合計0.6㎎/㎏以下
249 | 充填剤 | D | 5 | 9 |  | ケイ酸塩（ナトリウム、カリウム、カルシウム、マグネシウム、アルミニウム、鉄）又はそれらの混合物 | Silicates or mixed silicates of sodium, potassium, calcium, magnesium, aluminium and iron |  |  | 石綿は除去されたもの 充填剤の結合剤として、アルコキシシラン、官能基例えばビニル基、メタクリル基、アミノ基またはグリシジル基を有するもので処理する場合は、処理剤の量は合計0.5%以下であること。 結合剤合計は、充填剤に対して5％以下
250 | 充填剤 | D | 5 | 9-1 |  | 3-アミノプロピルトリエトキシシラン処理ケイ酸塩（ナトリウム、カリウム、カルシウム、マグネシウム、アルミニウム、もしくは鉄の塩、又はそれらの混合物） | Silicic acid salt, 3-aminopropyltrietoxysilane | 919-30-2 1344-01-0 | 3-アミノプロピルトリエトキシシランのケイ酸塩への処理量３ｗｔ％以下 | 対象樹脂へのシラン処理ケイ酸塩の添加量５ｗｔ％以下、 製品厚み１ｍｍ以下
251 | 充填剤 | D | 5 | 10 |  | マイカ | Mica | 12001-26-2 | Pb，Cd0.01％以下 As，Hg0.005％以下 | 無機顔料として使用可能
252 | 充填剤 | D | 6 | 1 |  | クレー | Clay | 1332-58-7
253 | 充填剤 | D | 6 | 2 |  | ケイソウ土 | Diatomaceus earth | 7631-86-9
254 | 充填剤 | D | 6 | 3 |  | カオリン (陶土) | Kaolin (porcelain clay) | 1332-58-7
255 | 充填剤 | D | 6 | 4 |  | タルク | Talc | 14807-96-6
256 | 充填剤 | D | 6 | 6 |  | パーライト | Perlite | 977116-39-4 | 品質は食品添加物公定書に従う
257 | 充填剤 | D | 6 | 7 |  | ガラス | Glass
258 | 充填剤 | D | 6 | 8 |  | 木粉 | Wood powder | 9004-34-6
259 | 充填剤 | D | 6 | 9 |  | セルロース | Cellulose | 7782-42-5
260 | 充填剤 | D | 6 | 10 |  | グラファイト | Graphite | 7782-42-5 | Pb，Cd，As：0.01％以下 Hg：0.0005%以下 Sb：0.005%以下 | 無機顔料として使用可能
261 | 充填剤 | D | 6 | 11 |  | シェナー | Sienna | 1309-37-1 977139-25-5 | Pb，Cd0.01％以下 As，Hg0.005％以下 | 無機顔料として使用可能
262 | 充填剤 | D | 6 | 12 |  | 生シェナー | Raw sienna | 1309-37-1 12000-57-6 | Pb，Cd0.01％以下 As，Hg0.005％以下 | 無機顔料として使用可能
263 | 充填剤 | D | 6 | 13 |  | 焼アンバー | Calcined amber |  | Pb，Cd0.01％以下 As，Hg0.005％以下 | 無機顔料として使用可能
264 | 充填剤 | D | 7 | 8 |  | 複合酸化物系顔料 | Complex oxide pigments |  |  | 無機顔料として使用可能
265 | 充填剤 | D | 8 | 1 |  | アルミニウム | Aluminium | 7429-90-5 | Pb，Cd0.01％以下 As，Hg0.005％以下 | 無機顔料として使用可能
266 | 充填剤 | D | 8 | 4 |  | 銀 | Silver | 7440-22-4
267 | 充填剤 | D | 8 | 5 |  | 銅 | Copper | 7440-50-8 | Pb，Cd0.01％以下 As，Hg0.005％以下 | 最大移行量銅として10㎎/㎏食品以下
268 | 充填剤 | D | 8 | 7 |  | 真ちゅう又は黄銅 | Brass | 12597-71-6 | Pb，Cd0.01％以下 As，Hg0.005％以下 | 最大移行量銅として10㎎/㎏食品以下
269 | 充填剤 | D | 8 | 8 |  | ステンレス | Stainless steel | 7439-89-6 | ＳＵＳ304，但しフレ－ク
270 | 充填剤 | D | 8 | 10 |  | 鉄 | lron | 8053-60-9 | FDA184:1375に相当するもの
271 | 充填剤 | D | 9 | 1 |  | 硫化亜鉛 | Zinc sulfide | 1314-98-3 |  | 添加量10％以下，蛍光を発しないこと
272 | 充填剤 | D | 9 | 2 |  | 群青 | Ultramarine | 57455-37-5 | Pb，Cd0.01％以下 As，Hg0.005％以下 | 無機顔料として使用可能
273 | 充填剤 | D | 10 | 1 |  | 炭素繊維 | Carbon fiber | 7440-44-0 |  | 結合剤として，アルコキシシラン，官能基たとえばビニル基，メタクリル基，アミノ基，又はグリシジル基をもつものを使用できる。 充填剤に対し0.5％以下，または充填剤入りプラスチックに対し0.3％以下
274 | 充填剤 | D | 10 | 4 |  | ホウ酸アルミニウム | Aluminum borate | 11121-16-7 12005-61-7 |  | 添加量30％以下
275 | 充填剤 | D | 10 | 5 |  | マグネシウム・ナトリウム・フルオライド・シリケート |  | 37296-97-2 |  | フッ化物溶出量0.3mg/kg-食品以下
276 | 発泡剤 発泡助剤 | E | 1 | 1 |  | アゾジカーボンアミド | Azodicarbonamide | 123-77-3 |  | 添加量2.0％以下
277 | 発泡剤 発泡助剤 | E | 1 | 2 |  | 4,4‘-オキシビス(ベンゼンスルホニルヒドラジド) | 4,4'-Oxybis(benzenesulfonylhydrazide) | 80-51-3 |  | 添加量0.5％以下 シーリングガスケット用に限る
278 | 発泡剤 発泡助剤 | E | 2 | 1 |  | 炭酸水素ナトリウム | Sodium hydrogen carbonate | 144-55-8 |  | 酸および塩基の合計添加量10％以下
279 | 発泡剤 発泡助剤 | E | 2 | 4 |  | くえん酸 | Citric acid | 77-92-9 |  | 塗布量600mg/㎡以下 酸および塩基の合計添加量10％以下
280 | 発泡剤 発泡助剤 | E | 2 | 8 |  | こはく酸 | Succinic acid | 110-15-6 |  | 酸および塩基の合計添加量10％以下
281 | 発泡剤 発泡助剤 | E | 3 | 1 |  | C7以下の脂肪族炭化水素 | Aliphatic (≦C7) hydrocarbons
282 | 発泡剤 発泡助剤 | E | 3 | 2 |  | シクロアルカン | Cycloalkanes . |  | 沸点０～100℃
283 | ポリマー添加材 | F | 1 | 1 |  | ポリエチレン | Polyethylene | 9002-88-4 | ポリエチレンのポジティブリストに従うもの
284 | ポリマー添加材 | F | 1 | 1-1 |  | エチレン―メタクリル酸共重合体及びそのNa塩 |  | 66070-58-4 |  | 塗布量制限：30mg/m2以下
285 | ポリマー添加材 | F | 1 | 8 |  | 酸化ポリエチレン | Oxidated polyethylene | 68441-17-8 | ポリエチレンを空気酸化したもので、平均分子量1200以上, 酸素量5%以下, 酸価9～19, 密度0.85～1.0(g/ml)、 ヘキサン可溶分53.0%以下, キシレン可溶分75.0%以下を満たすもの。(試験法はFDA§177.1620による)
286 | ポリマー添加材 | F | 1 | 9 |  | 塩素化ポリエチレン | Chlorinated polyethylene | 64754-90-1 | ヘキサン可溶分7.0％以下＊ キシレン可溶分11.3％以下＊ 全塩素量60％以下のもの (＊試験法はＦＤＡ§177.1610による) | 非脂肪性食品用に限る
287 | ポリマー添加材 | F | 1 | 10 |  | ポリプロピレン | Polypropylene | 9003-07-0 | ポリプロピレンのポジティブリストに従うもの
288 | ポリマー添加材 | F | 1 | 11 |  | 無水マレイン酸変性ポリプロピレン | Maleic anhydride modified polypropylene | 977099-05-0 | 原料のポリプロピレンはポリプロピレンのポジティブリストに従うもの 結合した無水マレイン酸は７％以下で 固有粘度(0.1％デカヒドロナフタレン溶液，135℃)0.25以上のもの
289 | ポリマー添加材 | F | 1 | 12 |  | ポリブテン－1 | Polybutene-1 | 9003-28-5 | ポリブテン－1のポジティブリストに従うもの
290 | ポリマー添加材 | F | 1 | 14 |  | ポリブテン | Polybutene | 9003-29-6 | 品質は食品添加物公定書に従う | 添加量15％以下
291 | ポリマー添加材 | F | 1 | 15 |  | ブタジエン樹脂 | Butadiene resins | 9003-17-2 | ブタジエン樹脂のポジティブリストに従うもの
292 | ポリマー添加材 | F | 2 | 1 |  | ポリスチレン | Polystyrene | 9003-53-6 | ポリスチレンのポジティブリストに従うもの
293 | ポリマー添加材 | F | 2 | 2 |  | ポリスチレンコポリマー | Polystyrene copolymers |  | ポリスチレンのポジティブリストに従うもの 但し，ブタジエンないしイソプレンとのコポリマーの場合，スチレン含有量は限定しない | スチレンジビニルベンゼン架橋コポリマーでスチレンが50％以下の場合，くり返し使用に限る 酢酸エチル抽出量１％以下
294 | ポリマー添加材 | F | 2 | 6 |  | スチレン・ブタジエンブロック共重合体水素添加物①（部分水素添加物を含む） | Hydrogenated butadiene-styrene block copolymers① including partial hydroganated polymer | 66070-58-4 | 品質はＦＤＡ§177.1810に従うこと | 脂肪性食品には添加量15％以下
295 | ポリマー添加材 | F | 2 | 8 |  | ブタジエン・スチレン共重合体水素添加物 | Hydrogenated butadiene-styrene copolymers | 66070-58-4 | スチレン含量５％以上30％未満 数平均分子量 50,000以上
296 | ポリマー添加材 | F | 2 | 10-1 |  | イソプレン・スチレンブロック共重合体水素添加物① | Hydrogenated isoprene-styrene block copolymers① | 68648-89-5 | スチレン含量 13％以上65％未満 数平均分子量 30,000以上 | 添加量45％以下 非脂肪性食品用に限る
297 | ポリマー添加材 | F | 2 | 10-2 |  | イソプレン・スチレンブロック共重合体水素添加物② | Hydrogenated isoprene-styrene block copolymer② | 68648-89-5 | スチレン含量 65％以上 数平均分子量 55,000以上 | 非脂肪性食品用は添加量45％以下 脂肪性食品の100℃以下での添加量5.0％以下 100℃を超えるときの添加量3.0％以下
298 | ポリマー添加材 | F | 2 | 11 |  | 高ビニルイソプレン・スチレンブロック共重合体水素添加物 | Polystyrene-b-hydrogenated,poly(1,4 Isoprene -ran. -3,4isoprene)-b-polystyrene | 68648-89-5 | スチレン含量20％以上，イソプレン中のビニル含量35％以上 数平均分子量75,000以上 | 非脂肪性食品用に限る
299 | ポリマー添加材 | F | 2 | 12 |  | イソプレン・ブタジエン・スチレンブロック共重合体水素添加物 | Hydrogenated isoprene-butadiene-styrene block copolymers | 132778-07-5 | スチレン含量30％以上 数平均分子量150,000以上 | 添加量45％以下， 非脂肪性食品用に限る
300 | ポリマー添加材 | F | 2 | 12-2 |  | イソプレン・ブタジエン・スチレンブロック共重合体水素添加物 | Hydrogenated isoprene-butadiene-styrene block copolymers | 132778-07-5 | 添加量45％以下 平均分子量50,000以上(GPC法) スチレン含有量10%以上 | 非脂肪性食品に限る。 100℃以下に限る。
301 | ポリマー添加材 | F | 2 | 13 |  | イソプレン・ブタジエン・スチレン・アルキル化スチレンブロック共重合体水素添加物 | Benzene 1-ethenyl-4-methy-, polymer with 1,3-butadiene,ethenylbenzene and 2-methy-1,3-butadiene hydrogenated | 685518-46-1 | スチレンとアルキル化スチレン含有量10ｗ%以下 分子量150.000以上(GPC) | 添加量45.0%以下 非脂肪性食品,用、100℃以下に限る
302 | ポリマー添加材 | F | 2 | 14 |  | ポリスチレンとブタジエンブロック共重合体の水添物のボロン酸エステル化物 | Benzene, ethenyl-,polymer with 1,3-butadiene,hydrogenated,4-methyl-1,3,2-dioxaborinane-2-yl,4-methyl-1,3,2-dioxaborolan-2-yl derives | 500224-31-7 | 分子量 100,000以上 スチレン含有量 12～18% ボロン酸エステル変性度 0.2～0.8mol/㎏ 残留ホウ酸量 220ppm以下 | 添加量10％以下 厚み200µ以下のとき添加量20％以下 脂肪性食品は添加量6％以下
303 | ポリマー添加材 | F | 3 | 2 |  | ポリメタクリレート | Polymethacrylate | 9011-14-7 | メタクリル樹脂のポジティブリストに従うもの | （アクリル酸（メタ）アクリル酸エステル共重合体）塗布量600mg/m2以下
304 | ポリマー添加材 | F | 3 | 3 |  | アクリレート及びメタクリレートのコポリマー | Copolymers of acrylates and methacrylate | 55989-5-4 | アクリル酸やメタクリル酸と飽和－価第一アルコール(Ｃ1～Ｃ18)とのエステルと次のモノマーの一つ又はそれ以上とのコポリマー: アクリル酸及びメタクリル酸 アクリルアマイド及びメタクリルアマイド アクリロニトリル ブタジエン スチレンおよびα－メチルスチレン 塩化ビニリデン ジメチルアミノエチルメタクリレート | 塗布量制限:６００mg/m2以下 但し、その際の 材質制限：アクリル酸やメタクリル酸と飽和一価第一アルコール(Ｃ1～Ｃ18)とのエステルと次のモノマーの一つ又はそれ以上とのコポリマー アクリル酸及びメタクリル酸、 アクリルアマイド及びメタクリルアマイド、 スチレン及びα－メチルスチレン
305 | ポリマー添加材 | F | 3 | 5 |  | メタクリル酸メチル・エチレングリコ－ルジメタクリレート共重合物 | Methylmethacrylate-Ethylene glycol methacrylate copolymer
306 | ポリマー添加材 | F | 3 | 6 |  | ポリアクリル酸ナトリウム | Sodium polyacrylate | 9003-04-7 |  | 添加量 ０．５ｗｔ％以下
307 | ポリマー添加材 | F | 3 | 7 |  | メタクリル酸イソブチル・アクリル酸ブチル共重合体 | 2-propenoic acid,2-methyl-,2-methylpropyl ester,polymer with buthyl 2-propenoate | 49603-83-0 | ドイツBfR：ＸＸＩＩ 1.に従うもの
308 | ポリマー添加材 | F | 4 | 1 |  | 塩化ビニルホモポリマー | Vinyl chloride homopolymer | 68648-82-8 | 塩ビ食品衛生協議会のポジティブリストに従うもの
309 | ポリマー添加材 | F | 4 | 2 |  | 塩化ビニルコポリマー | Vinyl chloride copolymers | 9002-89-5 26221-27-2 | 塩ビ食品衛生協議会のポジティブリストに従うもの
310 | ポリマー添加材 | F | 4 | 6 |  | ポリビニルアルコール | Polyvinyl alcohol | 9002-89-5 | ポリビニルアルコールのポジティブリストに従うもの
311 | ポリマー添加材 | F | 5 | 1 |  | ポリイソブチレン | Polyisobutylene | 9003-27-4 | ゴム製食品用器具及び容器包装に関するポジティブリストに従うもの
312 | ポリマー添加材 | F | 5 | 2 |  | ブチルゴム | Butyl rubbers | 9010-85-9 | ゴム製食品用器具及び容器包装に関するポジティブリストに従うもの
313 | ポリマー添加材 | F | 5 | 3 |  | 塩素化ブチルゴム | Chlorinated butyl rubbers | 9006-03-5 | ゴム製食品用器具及び容器包装に関するポジティブリストに従うもの
314 | ポリマー添加材 | F | 5 | 4 |  | ポリブタジエン | Polybutadiene | 9003-17-2 | ゴム製食品用器具及び容器包装に関するポジティブリストに従うもの
315 | ポリマー添加材 | F | 5 | 4-1 |  | ブタジエン重合体水素添加物 | Polybutadiene、Hydrogenated | 9003-17-2 | MFR 4以下 数平均分子量 40,000以上 水素添加率 96%以上 密度 0.88～0.90 硬さ 60～100 | 添加量50%未満、脂肪性食品には添加量20%以下
316 | ポリマー添加材 | F | 5 | 4-2 |  | ブタジエンステレオブロック共重合体水素添加物 | Block Copolymers(Butadiene-Styrene）,Hydrogenated | 9003-17-2 | メルトフロ-レート〔JIS K7210 230℃、2.16㎏〕 揮発分0.5％以下 | 脂肪性食品には使用できない
317 | ポリマー添加材 | F | 5 | 5 |  | スチレンブタジエンゴム | Styrene-butadiene rubbers | 9003-55-8 | ゴム製食品用器具及び容器包装に関するポジティブリストに従うもの
318 | ポリマー添加材 | F | 5 | 9 |  | シリコンエラストマー | Silicone elastomers | 68400-69-9 | ゴム製食品用器具及び容器包装に関するポジティブリストに従うもの
319 | ポリマー添加材 | F | 5 | 14 |  | 無水マレイン酸・ブタジエン共重合物 | Maleic anhydride-butadiene copolymer
320 | ポリマー添加材 | F | 5 | 15 |  | スチレン・イソブチレン共重合体 | Styrene-Isobutylene Copolymer | 9011-12-5 |  | 添加量40％以下 非脂肪性食品用に限る
321 | ポリマー添加材 | F | 5 | 18 |  | シランジオールの1,1-ジメチル体からなるポリマーとエチレンとを構成成分とするトリブロックポリマー | Silanediol,1,1-dimethyl-,polymer with ethene,triblock | 837387-70-9 |  | 添加量制限：３０ｗｔ％以下 使用制限： ・温度制限 Ａ～Ｈ ・食品分類 全食品 ・乳幼児用（粉ミルク及び母乳）への使用不可
322 | ポリマー添加材 | F | 6 | 1-1 |  | ナイロン | Terephthalic acid-Trimethylhexamethylene diamine condensates | 25038-54-4 | ナイロンのポジティブリストに従うもの
323 | ポリマー添加材 | F | 6 | 1-2 |  | テレフタル酸トリメチルヘキサメチレンジアミン縮合物 | Nylon；Impact Modified Nylon MXD-6 Resins | 59655-05-9 | ナイロンのポジティブリストに従うもの
324 | ポリマー添加材 | F | 6 | 2-1 |  | ポリエチレンテレフタレート | Polyethylene terephthalate | 25038-59-9 | ポリエチレンテレフタレートのポジティブリストに従うもの
325 | ポリマー添加材 | F | 6 | 4 |  | フッ素樹脂 | Fluorine resins | 9002-84-0 | ふっ素樹脂のポジティブリストに従うもの
326 | ポリマー添加材 | F | 6 | 7 |  | ポリカーボネート | Polycarbonate | 25766-59-0 | ポリカーボネートのポジティブリストに従うもの
327 | ポリマー添加材 | F | 6 | 10 |  | メラミン樹脂 | Melamine resins | 25778-04-5 | 合成樹脂工業協会のメラミン樹脂のポジティブリストに従うもの
328 | ポリマー添加材 | F | 6 | 11 |  | フェノール樹脂 | Phenolic resins | 9003-35-4 | 合成樹脂工業協会のフェノール樹脂のポジティブリストに従うもの
329 | ポリマー添加材 | F | 6 | 12 |  | エポキシ樹脂 | Epoxy resin |  | 品質はＦＤＡ§175,300(b)(3)(vⅲ)(a)の定義に従うこと | 添加量1.0％以下
330 | ポリマー添加材 | F | 6 | 13 |  | 石油炭化水素樹脂 | Petroleum hydrocarbon resins |  | シクロペンタジェン型に限る
331 | ポリマー添加材 | F | 6 | 15 |  | 水素化石油炭化水素樹脂 | Hydrogenated petroleum hydrocarbon resins | 69430-35-9 |  | 添加量20％以下（但し脂肪性食品用には10％以下）
332 | ポリマー添加材 | F | 6 | 18 |  | テルペン樹脂 | Terpene resins |  | α－ピネン，β－ピネン又はジペンテンからなるポリマー 酸価５以下 鹸化価５以下
333 | ポリマー添加材 | F | 6 | 20 |  | フッ化ビニリデン・ヘキサフルオロプロピレン共重合体 | Fluorinated vinylidene-hexafluoropropylene copolymers | 9011-17-0 | ゴム製食品用器具及び容器包装に関するポジティブリストに従うもの
334 | ポリマー添加材 | F | 6 | 21 |  | ベンゾクアナミン樹脂 | Benzoguanamine resins | 91-76-9 |  | 最終製品が昭和34年厚生省告示370号(厚告20号,昭57を含む)のホルマリン規制に合格すること
335 | ポリマー添加材 | F | 6 | 28 |  | 水素化テルペン樹脂 | Hydrogenated terpene resins |  | 軟化点118℃～138℃ 沃素価20以下
336 | ポリマー添加材 | F | 6 | 29 |  | ポリメチルシルセスキオキサン | Polymethyl silsesquioxanes |  | 品質は独ＢｇＶＶ Ａ－ＸＶ－Ⅱの規定に従うもの（成分のみ）
337 | ポリマー添加材 | F | 6 | 30 |  | 水添ポリシクロペンタジエン樹脂 | Hydrogenated polycyclopentadiene |  | 鉱油を蒸留して得られる80～180℃の留分を原料とする混合物(主にシクロペンタジエンとそのダイマーを含む)の重合により得られたものを,重合に引続いて水添したもの 得られた樹脂は次の規格を満たすこと 140℃の粘度2000cp以上 軟化点95℃以上 臭素価２以下 灰分0.1％以下 10％トルエン溶液の色22セイボルト以下 | 添加量25％以下
338 | ポリマー添加材 | F | 6 | 35 |  | α-メチルスチレンビニルトルエンのコポリマーを水素添加した樹脂 | Hydrogenated α-methylstyrene vinyltoluene copolymers | 68411-38-3 | ＦＤＡ§178,3610に従うもの | 厚さ0.002インチ以下で使用
339 | ポリマー添加材 | F | 6 | 40 |  | フッ化ビニリデン・テトラフルオロエチレンヘキサフルオロプロピレン共重合体 | Copolymer Vinylidenefluoride、Tetrafluoroethylene and Hexafluoropropylene |  | ゴム製食品用容器及び包装等に関するポジティブリストに従うこと
340 | ポリマー添加材 | F | 6 | 46 |  | 水素化芳香族石油炭化水素樹脂 | Ｈｙｄｏｒｏｇｅｎａｔｅｄ ａｒｏｍａｔｉｃ ｐｅｔｒｏｌｅｕｍ ｈｙｄｒｏｃａｒｂｏｎ ｒｅｓｉｎ | 88526-47-0 | 軟化点 110℃以上(JIS Ｋ2531) アニリン点 107℃以上(JIS Ｋ2256) 色調 100以下(ハーゼン ASTM Ｄ1686－６) | 脂肪性食品に対して添加量50%未満(厚さ20μ以下) 添加量40%以下(厚さ25μ以下) 添加量30%以下(厚さ34μ以下) 添加量20%以下（厚さ50μ以下） 厚さ40μm以下の場合添加量25%以下 非脂肪性食品用の添加量25%以下
341 | ポリマー添加材 | F | 6 | 47 |  | ポリメチル水素シロキサンのアルケン(C10-50)及びプロピレン付加物 | Poly methyl-hydrosiloxane modified with alkene(C10-C50) and Propylene | 144635-08-5 | Ⓑ 重量平均分子量30,000～70,000 | 添加量3.0％以下 厚さ30μm以下に限る
342 | ポリマー添加材 | F | 6 | 50 |  | ポリジペンテン水添物 | Polydi-pentene、Hydrogenated | 106168-39-2 |  | 添加量 40％以下、酸性、水性食品用に限る
343 | ポリマー添加材 | F | 6 | 56 |  | ポリ乳酸 | Polylactide、polylactic acid | 9051-89-2 | ポリ乳酸のポジティブリストに従うもの
344 | その他 | G | 1 | 1 |  | 水酸化ナトリウム | Sodium hydroxide | 1310-73-2 | ポリマー中で中和されていること
345 | その他 | G | 1 | 2 |  | 水酸化カリウム | Potassium hydroxide | 1310-58-3 | ポリマー中で中和されていること
346 | その他 | G | 2 | 1 |  | 炭酸ナトリウム | Sodium carbonate | 144-55-8 | ポリマー中で中和されていること .品質は食品添加物公定書に従う | 塗布量600mg/ m2以下
347 | その他 | G | 2 | 2 |  | 炭酸カリウム | Potassium carbonate | 584-08-7
348 | その他 | G | 3 | 2 |  | 塩化マグネシウム | Magnesium chloride | 7786-30-3 |  | 塗布剤として使用するものは、食品添加物公定書に従うものであり、塗布量制限として600mg/m2以下となる
349 | その他 | G | 3 | 5 |  | 塩化カルシウム | Calcium chloride | 10043-52-4
350 | その他 | G | 4 | 1 |  | 硫酸ナトリウム | Sodium sulfate | 7757-82-6
351 | その他 | G | 4 | 2 |  | 硫酸マグネシウム | Magnesium sulfate | 7487-88-9 | 品質は食品添加物公定書に従うもの
352 | その他 | G | 4 | 2A |  | 無水硫酸マグネシウム | Magnesium sulfate anhydride | 7487-88-9
353 | その他 | G | 4 | 6 |  | 硫酸第一鉄 | Ferrous sulfate | 7720-78-7
354 | その他 | G | 4 | 8 |  | 焼ミョウバン | aluminumpotassiumdisulfate | 10043-67-1
355 | その他 | G | 4 | 9 |  | 硫酸アルミニウム | Aluminium sulphate | 10043-01-3
356 | その他 | G | 4 | 10 |  | 硫酸アンモニウム | Ammonium Sulfate | 7783-20-2
357 | その他 | G | 4 | 11 |  | 硫酸銅 | Cupper Sulfate | 7758-99-8
358 | その他 | G | 5 | 8 |  | トリポリりん酸アルミニウム | Aluminium tripolyphosphate | 8017-16-1
359 | その他 | G | 5 | 9 |  | オルトりん酸亜鉛 | Zinc orthophsphate | 7779-90-0 |  | 最終食品中の存在量は亜鉛として50µg/ml以下
360 | その他 | G | 5 | 10 |  | りん酸アルミニウム | Aluminium phosphate | 7784-30-7
361 | その他 | G | 5 | 11 |  | トリポりりん酸ナトリウム | Sodium tripolyphosphate | 7758-29-4
362 | その他 | G | 5 | 12 |  | りん酸ジルコニウム | Zirconium diphosphate | 13772-29-7 |  | 添加量10％以下
363 | その他 | G | 5 | 13 |  | リン酸ビス(4-t-ブチルフェニル)ナトリウム | Sodium Di(P-Tert-Butylphenyl) Phosphate | 10491-31-3 |  | 添加量0.5％以下
364 | その他 | G | 5 | 14 |  | リン酸2,2'-メチレンビス(4,6-ジ-t-ブチルフェニル)ナトリウム | Sodium 2,2'-Methylenebis(4,6-Di-t-Butylphenyl)Phosphate | 85209-91-2 |  | 添加量0.5％以下
365 | その他 | G | 5 | 15 |  | ビス[2,4,8,10-テトラ-t-ブチル-6-ヒドロキシ-12H-ジベンゾ[d,g][1,3,2]-ジオキサホスホシン-6-キシド]水酸化アルミニウム塩 | Bis(2,4,8,10-tetra-tert-butyl-6-hydroxy-12H-dibenzo[d,g][1,3,2]dioxaphosphocin-6-oxide) aluminium hydroxide | 151841-65-5 |  | 添加量0.25％以下
366 | その他 | G | 6 | 4 |  | 酢酸ナトリウム | Sodium Acetate | 127-09-3 |  | 塗布量 600mg/㎡以下
367 | その他 | G | 6 | 5 |  | 安息香酸 | Benzoic acid | 65-85-0 | 品質は食品添加物公定書に従う
368 | その他 | G | 6 | 6 |  | 安息香酸ナトリウム | Sodium benzoate | 532-32-1 |  | 添加量0.1％以下 核剤としての使用の場合は添加量2.0％以下 塗布量600mg/㎡以下
369 | その他 | G | 6 | 9 |  | ポリエチレンイミン | Polyethyleneimine | 9002-98-6 |  | プライマーコートとして0.005㎎/c㎡以下
370 | その他 | G | 6 | 29 |  | くえん酸ナトリウム(クエン酸三ナトリウム） | Sodium citrate | 6132-04-3
371 | その他 | G | 6 | 31 |  | 次亜リン酸ナトリウム | Sodium hypophosphite | 7681-53-0
372 | その他 | G | 6 | 34 |  | ホウ酸 | Boric acid | 10043-35-3 |  | 添加量0.02%以下、 フィルム厚み2000μm以下
373 | その他 | G | 6 | 36 |  | ジベンジリデンソルビトール | Dibenzylidenesorbitol | 32647-67-9 |  | 添加量0.25％以下 100℃以下で使用
374 | その他 | G | 6 | 37 |  | ポリビニルシクロヘキサン | Polyvinylcyclohexane | 25498-06-0 |  | 添加量1.0％以下
375 | その他 | G | 6 | 38 |  | ビス(4-メチルベンジリデン)ソルビトール | Bis(4 methylbenzylidene)sorbitol | 81541-12-0 |  | 添加量0.32％以下
376 | その他 | G | 6 | 39 |  | 安息香酸リチウム | Benzoic acid, lithium salt | 553-54-8 |  | 添加量0.4％以下
377 | その他 | G | 6 | 40 |  | 茶乾留物 | Tea
378 | その他 | G | 6 | 41 |  | ビス[4-(1,1-ジメチルエチル)ベンゾエート-o]ヒドロキシアルミニウム またはヒドロキシ-ジ-(p-t-ブチル安息香酸)アルミニウム | Bis[4-(1,1-dimethylethyl)benzoato-o]hydroxy aluminum | 13170-05-3 | Ａｌ含有量6.2～6.6％ | 添加量1.0％以下
379 | その他 | G | 6 | 43 |  | 酒石酸ナトリウム | Sodium tartrate | 6106-24-7
380 | その他 | G | 6 | 46 |  | 1,3:2,4-ビス-o-(3,4-ジメチルベンジリデン)-D-ソルビトール | 1,3：2,4--bis-o-(3,4-Dimethylbenzylidene)-d-Sorbitol； Dimethyldibenzylidene Sorbitol； 3,4-Dimethyldibenzylidene Sorbitol | 135861-56-2 |  | 添加量0.4％以下
381 | その他 | G | 6 | 47 |  | ソルビトールとベンズアルデヒドの反応生成物 | Ｄｉｂｅｎｚｙｌｉｄｅｎ ｓｏｒｕｂｉｔｏｌ | 32647-67-9 | ジベンジリデンソルビトール80％以上 トリベンジリデンソルビトール20％以下 | 添加量0.7％以下
382 | その他 | G | 6 | 48 |  | ビス(p-エチルベンジリデン)ソルビトール | Ｂｉｓ（ｐ-ｅｔｈｙｌｂｅｎｚｙｒｉｄｅｎ）ｓｏｒｂｉｔｏｌ | 79072-96-1 |  | 添加量0.7％以下
383 | その他 | G | 6 | 49 |  | ジ(p-トルイリデン)ソルビトール | Ｄｉ-ｐ-tolyliden ｓｏｒｂｉｔｏｌ | 54689-97-4 |  | 添加量0.8％以下 Ｌ－グルタミン酸ナトリウムの添加量10％以下
384 | その他 | G | 6 | 50 |  | ソルビトールとp－クロロベンズアルデヒドおよびp－メチルベンズアルデヒドの反応生成物で以下を主成分とする混合物 ･1,3-o-(4-クロロベンジリデン）-2,4-o-(4－メチルベンジリデン）ソルビトールおよび 1,3-o-(4-メチルベンジリデン）-2,4-o-(4-クロロベンジリデン）ソルビトール(50-65%) ･1,3:2,4-ﾋﾞｽ(4－ｸﾛﾛベンジリデン)ソルビトーﾙ（15-30%) ③1,3：2,4－ビス（４－メチルベンジリデン）ソルビトール（15～25％） | Reaction Product of Sorbitol, p-chlorobenzaldehyde and p-methylbenzaldehyde Reaction Product of Sorbitol, p-chlorobenzaldehyde and p-methylbenzaldehyde Mixture of following substances,. ①1,3-o-(4-Chlorobenzylidene)-2,4-o-(4-methylbenzylidene) sorbitol and 1,3-o-(4-methylbenzylidene)-2,4-o-(4-Chlorobenzylidene) sorbitol(50-65%) ②1,3：2,4－bis（4－Chlorobenzylidene）sorbitol（15-30%） ③1,3：2,4－bis（4－methylbenzylidene）sorbitol（15-25%） | 32647-67-9 90740-59-3 90740-58-2 81541-15-3 |  | 添加量0.5％以下
385 | その他 | G | 6 | 51 |  | Ｄソルビトール・ベンズアルデヒド・ｏ,ｐジメチルベンズアルデヒドの反応物で以下を主成分とする混合物 ・1,3:2,4ジベンジリデン-D-ソルビトール (15-18wt％） ・1,3-(o,p-ジメチルベンジリデン）-2,4-ベンジリデン-D-ソルビ゛トールおよび1,3ベンジリデン-2,4-(o,p－ジメチルベンジリデン）-D－ソルビトール (50-65wｔ％）、 ・1,3:2,4-ビス（o,p-ジメチルベンジリデン）-D-ソルビトール (20-30wｔ％） | Reaction Product of Sorbitol, Benzaldehyde and o,p-dimethylbenzaldehyde. Mixture of following substances, ①1,3：2,4-Dibenzylidene sorbitol （15-18%） ②1,3-(o,p-Dimethylbenzylidene)-2,4-benzylidene-d-sorbitol and 1,3-(o,p-dimethylbenzylidene)－2,4－benzylidene-D-sorbitol（50-65%）， ③1,3：2,4－bis（o,p-Dimethylbenzylidene）-D-sorbitol（20-30%） |  |  | ジアルキル（Ｃ14～Ｃ18）メチンアミンの添加量4.0％以下 添加量0.37％以下
386 | その他 | G | 6 | 52 |  | ソルビトールとベンズアルデヒドおよびp－メチルベンズアルデヒドの反応生成物で以下を主成分とする混合物】 1,3-oベンジリデン-2,4-o-(4-メチルベンジリデン)ソルビトールおよび1,3-o-(4-メチルベンジリデン)-2,4-o-ベンジリデンソルビトール(30-50%) ジベンジリデンソルビトール(40-60%)・1,3:2,4-ビス(4-メチルベンジリデン)ソルビトール(0-1-10%) | Reaction Product of Sorbitol、Benzaldehyde、p-methyl-benzaldehyde. ①1,3-o-Benzylidene-2,4-o-(4-Methylbenzylidene)Sorbitol and 1,3-(4-Methylbenzylidene)-2,4-o-Benzylidene Sorbitol<30-50%> |  |  | 添加量0.5％以下
387 | その他 | G | 6 | 56 |  | ハイドロタルサイト | Ｈydrotalcite | 11097-59-9
388 | その他 | G | 6 | 57 |  | シクロデキストリン（α、β、γ） | cyclodextrin（α、β、γ） | 10016-20-3 7585-39-9 17465-86-0 | 食品添加物公定書に従う | 塗布量600mg/ m2以下 塗布用に限る
389 | その他 | G | 6 | 58 |  | 3-オキソ-1,2-ベンゾイソチアゾリン-1,1-ジオキサイド (通称:サッカリン) | Saccharin | 81-07-2 |  | 添加量0.016%以下
390 | その他 | G | 6 | 59 |  | 無水亜硫酸ナトリウム | Sodium sulfite | 7757-83-7
391 | その他 | G | 6 | 61 |  | N,N',N"-トリス(2-メチルシクロヘキシル)-1,2,3-プロバントリカルボキサミド | 1,2,3-Propanetricarboxamide,N,N',N''-tris(2-methylcyclohexyl)- | 160535-46-6 |  | 添加量0.25%以下
392 | その他 | G | 6 | 66 |  | コハク酸二ナトリウム | di-Sodium succinate hexahydrate | 150-90-3
393 | その他 | G | 6 | 70 |  | 窒化ホウ素 | boron nitride | 10043-11-5 |  | 添加量2％以下
394 | その他 | G | 6 | 72 |  | 7,8,9-トリデオキシ-3,5:4,6-O-ビス-(4-プロピルフェニル）メチレン=D-グリセロ-L-グロ-ノニトール | D-glycero-L-gulo-Nonitol,7,8,9-trideoxy-3,5:4,6-bis-o-[(R)]-(4-propylphenyl)methylene | 1192136-44-9 |  | 添加量0.75wt%以下
395 | その他 | G | 6 | 73 |  | キサンタンガム | Xanthan gum | 11138-66-2
396 | その他 | G | 6 | 74 |  | 硫酸 | Sulfuric Acid | 7664-93-9
397 | ラジカル発生剤 | H | 1 | 1 |  | ジ-t-ブチルパーオキサイド | Di-t-butyl peroxide | 110-05-4 |  | 添加量0.1％以下 過酸化物の分解生成物の残存量は合計0.2％以下
398 | ラジカル発生剤 | H | 1 | 3 |  | 1,3-ビス(t-ブチルパーオキシイソプロピル)ベンゼン | 1,3-Bis(t-butyl peroxyiso pro pyl)benzene | 2212-81-9 |  | 過酸化物の分解生成物の残存量は合計0.2％以下
399 | ラジカル発生剤 | H | 1 | 4 |  | 2,5-ジメチル-2,5-ジ(t-ブチルパーオキシ)ヘキサン | 2,5-Dimethyl-2,5-di-(t-butyl peoxy)hexane | 78-63-7 |  | 過酸化物の分解生成物の残存量は合計0.2％以下
400 | ラジカル発生剤 | H | 1 | 5 |  | 2,5-ジメチル-2,5-ジ(t-ブチルパーオキシ)ヘキシン-3 | 2,5-Dimethyl-2,5-di-(t-butyl peoxy)hexene-3 | 1068-27-5 |  | 過酸化物の分解生成物の残存量は合計0.2％以下
401 | ラジカル発生剤 | H | 1 | 7 |  | 3,6,9-トリエチル-3,6,9-トリメチル-1,4,7-トリパーオキソナン （3,6,9-トリエチル-3,6.9-ﾄリメチル-1,2,4,5,7,8-ヘキソソナン） | 3,6,9-Triethyl-3,6,9-trimethyl-1,4,7-triperoxonan | 24748-23-0 489466-64-0 |  | 添加量0.1％以下
402 | ラジカル発生剤 | H | 2 | 4 |  | ベンゾイルパーオキサイド | Benzoyl peroxide | 94-36-0 |  | 添加量0.03％以下
403 | ラジカル発生剤 | H | 4 | 6 |  | t-ブチルパーオキシイソプロピルカーボネート | t-Butylperoxyisopropylcarbonate | 2372-21-6 |  | 移行しないこと 検出限界0.05㎎/㎏以下
404 | ラジカル発生剤 | H | 4 | 7 |  | ジセチルパーオキシジカーボネート | Dicetyl peroxydicarbonate | 26322-14-5
405 | 色材 | J | 1 |  |  | 有機顔料 |  |  | Pb，Cd :0.01%以下 As，Hg :0.005%以下 （含有量)、 遊離アミン:0.05%以下 （含有量)、 Se，Ba :0.01%以下 Cr :0.1%以下 Sb :0.025%以下 (溶出量)
406 | 色材 | J | 1 | 1-1 |  | N-(5-クロロ-2,4-ジメトキシフェニル)-4-[[5-[(ジメチルアミノ)スルホニル]-2-メトキシフェニル]アゾ]-3-ヒドロキシ-2-ナフタレンカルボキシアミド（C.I.Pigment Red 5） | N-(5-Chloro-2,4-dimethoxyphenyl)-4-[[5-[(diethylamino)sulfonyl]-2- methoxyphenyl]azo]-3-hydroxy-2-naphthalenecarboxamide | 6410-41-9 |  | 添加量 １ｗｔ％以下
407 | 色材 | J | 1 | 1-2 |  | 3-ヒドロキシ-4-[(1-スルホナフタレン-2-イル)アゾ]-2-ナフタレンカルボン酸カルシウム（C.I.Pigment Red 63:1） | calcium 3-hydroxy-4-[(1-sulfonate-2-naphthyl)azo]-2-naphthoate | 6417-83-0 |  | 添加量 1wt％以下 油脂及び脂肪性食品にのみ適用可
408 | 色材 | J | 1 | 1-3 |  | 1-(3-フェニルアミノカルボニル-6-メトキシフェニルアゾ)-2-ヒドロキシナフタレン-3-カルボンアミド （C.I.Pigment Red 150） | 4-[[5-(Anilino)carbonyl-2-methoxyphenyl]azo]-3-hydroxynaphthalene-2-carboxamide | 56396-10-2 |  | 添加量 1wt％以下
409 | 色材 | J | 1 | 1-5 |  | 1N-[4-(アセチルアミノ)フェニル]-4-[[5-(アミノカルボニル)-2-クロロフェニル]アゾ]-3-ヒドロキシ-2-ナフタレンカルボアミド （C.I.Pigment Orange 38）-(3-フェニルアミノカルボニル-6-メトキシフェニルアゾ)-2-ヒドロキシナフタレン-3-カルボンアミド （C.I.Pigment Red 150） | N-[4-(acetylamino)phenyl]-4-[[5-(aminocarbonyl)-2-chlorophenyl]azo]-3-hydroxynaphthalene-2-carboxamide | 12236-64-5 |  | 添加量 1wt％以下
410 | 色材 | J | 1 | 1-6 |  | 4-[[4-(アミノカルボニル)フェニル]アゾ]-N-(2-エトキシフェニル)-3-ヒドロキシ-2-ナフタレンカルボアミド (C.I.Pigment Red 170) | 4-[[4-(aminocarbonyl)phenyl]azo]-N-(2-ethoxyphenyl)-3-hydroxynaphthalene-2-carboxamide | 2786-76-7 |  | 添加量 1wt％以下
411 | 色材 | J | 1 | 1-7 |  | 4-[(2,5-ジクロロフェニル）アゾ]-N-(2,3-ジヒドロ-2-オキソ-1H-ベンゾイミダゾール-5-イル）-3-ヒドロキシナフタレン-2-カルボアミド （C.I. Pigment Brown 25） | 4-[(2,5-dichlorophenyl)azo]-N-(2,3-dihydro2-oxo-1H-benzimidazol-5-yl)-3-hydroxynaphthalene-2-carboxamide | 6992-11-6 |  | 添加量 1wt％以下
412 | 色材 | J | 1 | 1-8 |  | N-(2,3-ジヒドロ-2-オキソ-1H-ベンゾイミダゾール-5-イル)-3-ヒドロキシ-4-[[2-メトキシ-5-［（フェニルアミノ)カルボニル]フェニル]アゾ］ナフタレン－２－カルボアミド (C.I. Pigment Red 176) | N-(2,3-dihydro-2-oxo-1H-benzimidazol-5-yl)-3-hydroxy-4-[[2-methoxy-5-[((phenylamino) carbonyl]phenyl]azo]naphthalene-2-carboxamide | 12225-06-8 |  | 添加量 1wt％以下
413 | 色材 | J | 1 | 1-9 |  | N-(2,3-ジヒドロ-2-オキソ-1H-ベンゾイミダゾール-5-イル)-3-ヒドロキシ-4-[[2-メトキシ-5-メチル-4-[(メチルアミノ）スルホニル］フェニル］アゾ］ナフタレン-2-カルボアミド (C.I. Pigment Red 185) | N-(2,3-dihydro-2-oxo-1H-benzimidazol-5-yl)-3-hydroxy-4-[[2-methoxy-5-methyl-4-[(methylamino)sulphonyl]phenyl] azo]naphthalene-2-carboxamide | 51920-12-8 |  | 添加量 1wt％以下
414 | 色材 | J | 1 | 1-10 |  | ビス[4-[[1-[[(4-メトキシフェニル)アミノ]カルボニル]-2-オキソプロピル]アゾ]-3-ニトロベンゼンスルホン酸]カルシウム (C.I.Pigment Yellow 169) | Calcium bis[4-[([4-methoxyphenyl)amino]carbonyl]-2-oxopropyl]azo]-3-nitrobenzensulphonate] | 73385-03-2 |  | 添加量 1wt％以下
415 | 色材 | J | 1 | 1-11 |  | カルシウム＝6-クロロ-4-[5-ヒドロキシ-3-メチル-1-(3-スルホナトフェニル）-4-ピラゾリルアゾ]-3-トルエンスルホナート (C.I.Pigment Yellow 191) | 4-chloro-2-[[5-hydroxy-3-methyl-1-(3-sulfophenyl)-1H-pyrazol-4-yl]azo]-5-methyl-benzenesulfonic acid, calcium salt(1:1) | 129423-54-7 |  | 添加量 １ｗｔ％以下、 使用温度 Ｂ～Ｈ
416 | 色材 | J | 1 | 1-12 |  | 4-[[5-[[[4-(アミノカルボニル）フェニル］アミノ］カルボニル］-2-メトキシフェニル］アゾ］-N-(5-クロロ-2,4ジメトキシフェニル)-3-ヒドロキシ-2-ナフタレン-カルボキシアミド(C.I.Pigment Red 187) | 4-[[5-[[[4-(Aminocarbonyl)phenyl]amino]carbonyl]-2-methoxyphenyl]azo]-N-(5-chloro-2,4-dimethoxyphenyl)-3-hydroxy-2-naphthalene-carboxamide | 59487-23-9 |  | 添加量 １ｗｔ％以下、 使用温度 Ｂ～Ｈ
417 | 色材 | J | 1 | 1-13 |  | 4'-カルバモイル-4-[1-(2-オキソ-2,3-ジヒドロ-5-ベンズイミダゾリルカルバモイル)アセトニルアゾ],ベンズアニリド(C.I.Pigment Yellow 181) | N-[4-(Aminovarbonyl)phenyl]-4-[[1-[[(2,3-dihydro-2-oxo-1H-benzimidazol-5-yl)amino]carbonyl]-2-oxopropyl]azo]benzamidehydroxynaphthalene-2-carboxamide | 74441-05-7 |  | 添加量 １ｗｔ％以下、 使用温度 Ｂ～Ｈ
418 | 色材 | J | 1 | 1-14 |  | 5-(6-メチル-2-オキソ-2,3-ジヒドロ-5-ベンズイミダゾリルアゾ)ペルヒドロピリミジン-2,4,6-トリオン (C.I.Pigment Orange 64) | 5-[(2,3-Dihydro-6-methyl-2-oxo-1H-benzimidazol-5-yl)azo]-2,4,6(1H,3H,5H)-pyrimidinetrione | 72102-84-2 |  | 添加量 １ｗｔ％以下、 使用温度 Ｂ～Ｈ
419 | 色材 | J | 1 | 2-1 |  | 3,3'-ジオキソ-N,N'-ビス(2-オキソ-2,3-ジヒドロ-1H-ベンゾイミダゾール-5-イル)-2,2'-[エチレンビス(オキシ-o-フェニレンアゾ)]ジブチルアミド (C.I.Pigment Yellow 180) | 2,2'-[1,2-Ethanediylbis(oxy-2,1-phenyleneazo)bis[N-(2,3-dihydro-2-oxo-1H-benzimidazol-5-yl)]-3-oxo-butanamide | 77804-81-0 |  | 添加量 １ｗｔ％以下 使用温度：Ｂ～Ｇ
420 | 色材 | J | 1 | 3-1 |  | 3,3'-[(2,5-ジメチル-p-フェニレン)ビス[イミノ(1-アセチル-2-オキソエチレン)アゾ]]ビス[4-クロロ-N-(5-クロロ-o-トリル)ベンズアミド] （C.I.Pigment Yellow 95） | 3,3'-[(2,5-dimethyl-p-phenylene)bis[imino(1-acetyl-2-oxoethylene)azo]]bis[4-chloro-N-(5-chloro-o-tolyl)benzaamide] | 5280-80-8 |  | 添加量 1wt％以下
421 | 色材 | J | 1 | 3-2 |  | N,N'-(2-クロロ-1,4-フェニレン)ビス[3-ヒドロキシ-4-(2,5-ジクロロフェニルアゾ)-2-ナフタレンカルボアミド] (C.I.Pigment Red 144) | N,N'-(2-chloro-1,4-phenylene)bis[3-hydroxy-4-(2,5-dichlorophenylazo)-2-naphthalenecarboxamide] | 5280-78-4 |  | 添加量 1wt％以下
422 | 色材 | J | 1 | 3-3 |  | 3,3'-[5-クロロ-2-メチル-4,1-フェニレンビス[イミノ(2-アセチル-1-オキソエチレン)アゾ]]ビス[N-(3-クロロ-2-メチルフェニル)-4-クロロベンズアミド] (C.I. Pigment Yellow 93) | 3,3'-[5-chloro-2-methyl-4,1-phenylenebis[imino(2-acetyl-1-oxoethylene)azo]]bis[N-(3-chloro-2-methylphenyl)-4-chlorobenzamide] | 5580-57-4 |  | 添加量 1wt％以下
423 | 色材 | J | 1 | 3-4 |  | 1,4-ビス[1-[(2,5-ジクロロフェニル）アゾ]-2-ヒドロキシナフタレン-3-イルカルボニルアミノ］ベンゼン (C.I.Pigment Red 166) | 1,4-bis[1-[(2,5-dichlorophenyl)azo]-2-hydroxynaphthalen-3-ylcarbonylamino]benzene | 3905-19-9 |  | 添加量 1wt％以下
424 | 色材 | J | 1 | 3-5 |  | N,N'-(2-クロロ-1,4-フェニレン)ビス[4-[(4-クロロ-2-ニトロフェニル)アゾ]-3-ヒドロキシ-2-ナフタレンカルボアミド] (C.I.Pigment Brown 23) | (2-Naphthalenecarboxamide,N,N'-(2-chloro-1,4-phenylene) bis[4-[2-(4-chloro-2-nitrophenyl)diazenyl]-3-hydroxy- ) | 35869-64-8 |  | 添加量 1 ｗｔ％以下
425 | 色材 | J | 1 | 3-6 |  | 3,3'-[(2,5-ジメチル-1,4-フェニレン）ビス［イミノ－カルボニル(2-ヒドロキシ-3,1-ナフタレンジイル）アゾ]],ビス（4-メチル安息香酸2-クロロエチル） (C.I.Pigment Red 220) | 3,3'-[(2,5-dimethyl-1,4-phenylene)bis[imino-carbonyl(2-hydroxy-3,1-naphthalenediyl)azo]]bis(4-methylbenzoicacid),bis(2-chloroethyl)ester | 68259-05-2 |  | 添加量 １ｗｔ％以下 使用温度 Ｂ～Ｈ
426 | 色材 | J | 1 | 5-1 |  | フタロシアニンブルー（銅） (C.I.Pigment Blue 15:2) | Copper phthalocyanine (C.I. Pigment Blue 15:2) | 147-14-8 |  | 添加量 1 ｗｔ％以下
427 | 色材 | J | 1 | 5-2 |  | フタロシアニンブルー（銅） (C.I.Pigment Blue 15) | Copper phthalocyanine (C.I. Pigment Blue 15) | 147-14-8 |  | 添加量 1 ｗｔ％以下
428 | 色材 | J | 1 | 5-3 |  | フタロシアニンブルー（銅） (C.I.Pigment Blue 15:1) | Copper phthalocyanine (C.I. Pigment Blue 15:1) | 147-14-8 |  | 添加量 1 ｗｔ％以下
429 | 色材 | J | 1 | 5-4 |  | フタロシアニンブルー（銅） (C.I.Pigment Blue 15:3) | Copper phthalocyanine (C.I. Pigment Blue 15:3) | 147-14-8 |  | 添加量 1 ｗｔ％以下
430 | 色材 | J | 1 | 5-5 |  | フタロシアニンブルー（銅） (C.I.Pigment Blue 15:4) | Copper phthalocyanine (C.I. Pigment Blue 15:4) | 147-14-8 |  | 添加量 1 ｗｔ％以下
431 | 色材 | J | 1 | 5-6 |  | フタロシアニングリーン (C.I.Pigment Green 7) | Phthalocyanine Green (C.I. Pigment Green 7) | 1328-53-7 |  | 添加量 1 ｗｔ％以下
432 | 色材 | J | 1 | 6-1 |  | 3,3'-(1,4-フェニレンジアミノ)ビス[4,5,6,7-テトラクロロ-1H-イソインドール-1-オン （C.I.Pigment Yellow 110） | 3,3'-(1,4-Phenylenediimino)bis [4,5,6,7-tetrachloro-1H-isoindol-1-one | 5590-18-1 |  | 添加量 1 ｗｔ％以下
433 | 色材 | J | 1 | 7-1 |  | 2,9-ジメチルキナクリドン （C.I.Pigment Red 122） | 5,12-dihidro-2,9-dimethylquino [2,3-b]acridine-7,14-dione | 980-26-7 |  | 添加量 1 ｗｔ％以下
434 | 色材 | J | 1 | 7-2 |  | 5,12-ジヒドロキノ[2,3-b]アクリジン-7,14-ジオン(C.I. Pigment Violet 19) | 5,12-dihydroquinone[2,3-b]acridine-7,14-dione | 1047-16-1 |  | 添加量 1 ｗｔ％以下
435 | 色材 | J | 1 | 7-3 |  | 2,9-ジクロロ-5,12-ジヒドロキノ[2,3-b]アクリジン-7,14-ジオン(C.I. Pigment Red 202) | 2,9-dichloro-5,12-dihydroquinone[2,3-b]acridine-7,14-dione | 3089-17-6 |  | 添加量 1 ｗｔ％以下
436 | 色材 | J | 1 | 8-1 |  | 8,18-ジクロロ-5,15-ジエチル-5,15-ジヒドロジインドロ[3,2-b:3',2'-m]トリフェノジオキサジン(C.I. Pigment Violet 23) | 8,18-dichloro-5,15-diethyl-5-15-dihydro-diindoro[3,2-b:3',2'-m]triphenodioxazine | 6358-30-1 |  | 添加量 1 ｗｔ％以下
437 | 色材 | J | 1 | 8-2 |  | N,N'-[6,13-ビス（アセチルアミノ)-2,9-ジエトキシトリフェノジオキサジン-3,10-ジイル］ビス（ベンズアミド) (C.I. Pigment Violet 37) | N,N'-[6,13-bis(acetylamino)-2,9-diethoxytriphenodioxazine-3,10-diyl]bis(benzamide) | 17741-63-8 |  | 添加量 1 ｗｔ％以下
438 | 色材 | J | 1 | 9-1 |  | 2,9-ビス[4-(フェニルアゾ）フェニル］アントラ[2,1,9-def.6,5,10-d'e'f']ジイソキノリン-1,3,8,10-テトラオン (C.I. Pigment Red 178) | 2,9-bis[4-(phenylazo)phenyl]anthra[2,1,9-def:6,5,10-d'e'f']diisoquinoline-1,3,8,10(2H,9H)-tetraone | 3049-71-6 |  | 添加量 1 ｗｔ％以下
439 | 色材 | J | 1 | 9-2 |  | 3,4,9,10-ペリレンテトラカルボン酸ジメチルイミド (C.I.Pigment Red 179) | 2,9-dimethylanthra(2,1,9-def:6,5,10-d'e'f')diisoquinoline-1,3,8,10(2H,9H)-tetraone | 5521-31-3 |  | 添加量 1 ｗｔ％以下
440 | 色材 | J | 1 | 11-1 |  | ビスベンゾイミダゾ[2,1-b:2',1'-i]ベンゾ[lmn][3,8] フェナントロリン-8,17-ジオン (C.I. Pigment Orange 43) | bisbenzimidazo[2,1-b:2',1'-i]benzo[lmn]3,8.]phenanthroline-8,17-dione | 4424-06-0 |  | 添加量 1 ｗｔ％以下
441 | 色材 | J | 1 | 13-1 |  | 1,3-ビス(2,4,6-トリオキソヘキサヒドロピリミジン-5-イリデン)イソインドリン (C.I.Pigment Yellow 139) | 1,3-bis(2,4,6-trioxohexahydropyrimidin-5-ylidene)isoindoline | 36888-99-0 |  | 添加量 1 ｗｔ％以下
442 | 色材 | J | 1 | 13-2 |  | 3,6-ビス(4-クロロフェニル)ピロロ[3,4-c]ピロール-1,4-ジオン (C.I.Pigment Red 254) | 3,6-Bis(4-chlorophenyl)-2,5-dihydro-pyrrolo[3,4-c]pyrrole-1,4-dione | 84632-65-5 |  | 添加量 1 ｗｔ％以下
443 | 色材 | J | 1 | 13-3 |  | 4,4'-ジアミノ-1,1'-ジアントラキノニル(C.I.Pigmwnt Red 177) | 4,4-Diamino-[1,1'-biantracene]-9,9',10,10'-tetraone | 4051-63-2 |  | 添加量 1 ｗｔ％以下
444 | 色材 | J | 6 |  |  | 無機顔料 |  |  | Pb，Cd :0.01%以下 As，Hg :0.005%以下 （含有量)、 Se，Ba :0.01%以下 Cr :0.1%以下 Sb :0.025%以下 (溶出量)
445 | 色材 | J | 6 | 1-1 |  | アルミニウム(C.I. Pigment Metal 1) | Alminium(C.I. Pigment Metal 1) | 7429-90-5 | 材質としては充填剤Ｄ８－１であること | 添加量 ３ｗｔ％以下
446 | 色材 | J | 6 | 2-1 |  | 酸化チタン (C.I.Pigment White 6) | Titanium(IV) oxide | 13463-67-7 | 材質としては充填剤Ｄ１－5であること | 添加量 ３wt％以下
447 | 色材 | J | 6 | 2-2 |  | 酸化クロム(Ⅲ) ( C.I.Pigment Green 17) | chromium oxide(III) (Cr2O3) | 1308-38-9 | 材質としては充填剤Ｄ１－6であること | 添加量 ３wt％以下
448 | 色材 | J | 6 | 2-3 |  | 酸化第二鉄(別名：弁柄) ( C.I.Pigment Red 101) | Ferric oxide | 1309-37-1 | 材質としては充填剤Ｄ１－７であること | 添加量 ３wt％以下
449 | 色材 | J | 6 | 2-4 |  | 黄色酸化鉄(別名：α-オキシ水酸化鉄） (C.I.Pigment Yellow 42) | Hydrated ferric oxide | 51274-00-1 | 材質としては充填剤Ｄ１－７であること | 添加量 ３wt％以下
450 | 色材 | J | 6 | 2-5 |  | 酸化第二鉄-酸化第一鉄複合物 （C.I.Pigment Brown 6) | Ferric oxide and Ferroso-ferric oxide | 52357-70-7 | 材質としては充填剤Ｄ１－７であること | 添加量 ３wt％以下
451 | 色材 | J | 6 | 2-6 |  | 黒色酸化鉄(別名：四酸化三鉄） ( C.I.Pigment Black 11) | Ferroso-ferric oxide | 12227-89-3 | 材質としては充填剤Ｄ１－７であること | 添加量 ３wt％以下
452 | 色材 | J | 6 | 2-7 |  | 酸化ケイ素(C.I. Pigment White 27) | silica SiO2 | 7631-86-9 | 材質としては充填剤Ｄ１－３であること | 添加量 ３wt％以下
453 | 色材 | J | 6 | 2-8 |  | 酸化亜鉛(C.I. Pigment White 4) | Zinc Oxide ZnO | 1314-13-2 | 材質としては充填剤Ｄ１－８であること | 添加量 ３wt％以下
454 | 色材 | J | 6 | 3-1 |  | チタン―アンチモン―ニッケル 複合酸化物 （チタンイエロー C.I.Pigment Yellow 53) | （Ti，Sb，Ni）O2 | 8007-18-9 | 材質としてはチタンーアンチモンーニッケルの複合酸化物である充填剤 Ｄ１－１６であること | 添加量 ３wt％以下
455 | 色材 | J | 6 | 3-2 |  | 鉄-亜鉛 複合酸化物 (C.I.Pigment Yellow 119) | Zinc Ferrite Brown Spinel (Zn,Fe)O | 68187-51-9 | 材質としては充填剤Ｄ１－７／Ｄ１－８であること | 添加量 ３wt％以下
456 | 色材 | J | 6 | 3-3 |  | チタン-ニッケル-ニオブ 複合酸化物 (C.I.Pigment Yellow 161) | Nickel Niobium Titanium Yellow Rutile (Ti,Ni,Nb)O | 68611-43-8 | 材質としては充填剤Ｄ１－５／Ｄ１－１２／ Ｄ１－１１であること | 添加量 ３wt％以下
457 | 色材 | J | 6 | 3-4 |  | チタン-ニッケル-タングステン 複合酸化物 (C.I.Pigment Yellow 189) | Nickel Tungusten Titanium Yellow Rutile (Ti,Ni,W)O | 69011-05-8 | 材質としては充填剤Ｄ１－５／Ｄ１－１２／ Ｄ１－１４であること | 添加量 ３wt％以下
458 | 色材 | J | 6 | 3-5 |  | コバルトブルー ( C.I.Pigment Blue 28) | C.I.Pigment Blue 28 （Co，Al）O2 | 1345-16-0 | 材質としてはコバルト－アルミニウムの複合酸化物である充填剤Ｄ１－１７であること | 添加量 ３wt％以下
459 | 色材 | J | 6 | 3-6 |  | アルミ-コバルト-クロム 複合酸化物 ( C.I.Pigment Blue 36) | Alminum Chromium Cobalt blue spinel (Al, Cr, Co)O | 68187-11-1 | 材質としては充填剤Ｄ１－10／Ｄ１－２／ Ｄ１－6であること | 添加量 ３wt％以下
460 | 色材 | J | 6 | 3-7 |  | コバルト-ケイ素 複合酸化物 ( C.I.Pigment Blue 73) | Cobalt Silicate blue olivine (Co, Si) O | 68187-40-6 | 材質としては充填剤Ｄ１－10／Ｄ１－3であること | 添加量 ３wt％以下
461 | 色材 | J | 6 | 3-8 |  | 鉄―マグネシウム複合酸化物 ( C.I.Pigment Brown 11) | Magnesium ferrite (Fe,Mg)O | 64294-89-9 | 材質としては充填剤Ｄ１－１／Ｄ１－７であること | 添加量 ３wt％以下
462 | 色材 | J | 6 | 3-9 |  | 鉄-クロム複合酸化物 ( C.I.Pigment Brown 29) | Chrome Iron Brown (Fe,Cr)O | 109414-04-2 | 材質としては充填剤Ｄ１－６／Ｄ１－７であること | 添加量 ３wt％以下
463 | 色材 | J | 6 | 3-10 |  | チタン-ニッケル-亜鉛-コバルト 複合酸化物 ( C.I.Pigment Green 50) | Titan Nickel Zinc green spinel (Ti, Ni, Zn, Co) O | 68186-85-6 | 材質としては充填剤D1-5/ D1-12/ D1-8/D1-10であること | 添加量 ３wt％以下
464 | 色材 | J | 6 | 3-11 |  | 鉄-亜鉛-クロム 複合酸化物 ( C.I.Pigment Brown 33) | Zinc Iron Chromite Brown spinel (Zn, Fe, Cr)O | 68186-88-9 | 材質としては充填剤Ｄ１－６／Ｄ１－７／Ｄ１－８であること | 添加量 ３wt％以下
465 | 色材 | J | 6 | 3-12 |  | チタン-アンチモン-クロム複合酸化物 ( C.I.Pigment Brown 24) | Chrome Antimony Titanium buff rutile (Cr, Sb, Ti) O | 68186-90-3 | 材質としては充填剤Ｄ１－５／Ｄ１－６／Ｄ１－ １３であること | 添加量 ３wt％以下
466 | 色材 | J | 6 | 3-13 |  | 鉄-コバルト-クロム複合酸化物 (C.I. Pigment Black 27) | Iron Cobalt Chromite Black Spinel | 68189-97-0 | 材質としては充填剤Ｄ１－７／Ｄ１－１０／Ｄ１－６であること | 添加量 ３wt％以下
467 | 色材 | J | 6 | 3-14 |  | 鉄-チタン複合酸化物(三酸化チタン鉄) (C.I. Pigment Black 12) | FeTiO3 | 68187-02-0 | 材質としては充填剤Ｄ１－７／Ｄ１－５であること | 添加量 ３wt％以下
468 | 色材 | J | 6 | 3-15 |  | 鉄-チタン複合酸化物(五酸化チタン二鉄） (C.I. Pigment Brown 48) | Fe2TiO5 | 1310-39-0 | 材質としては充填剤Ｄ１－７／Ｄ１－５であること | 添加量 ３wt％以下
469 | 色材 | J | 6 | 3-16 |  | 鉄-マンガン複合酸化物 (C.I. Pigment Brown43) | Iron Manganese Trioxide | 12062-81-6 | 材質としては充填剤Ｄ１－７／Ｄ１－２０であること 酸化鉄86％以上、酸化マンガン4％以上であること | 添加量 ３wt％以下
470 | 色材 | J | 6 | 3-17 |  | 鉄-マンガン複合酸化物 (C.I. Pigment Black 33) | (Fe,Mn)2O3 | 75864-23-2 | 材質としては充填剤Ｄ１－７／Ｄ１－２０であること 酸化鉄58％以上、酸化マンガン16％以上であること | 添加量 ３wt％以下
471 | 色材 | J | 6 | 3-18 |  | カルシウムーチタンーマンガン複合酸化物 (C.I.Pigment Black 36) | (Ca,Ti,Mn)O | 1013662-76-4 | 材質としては充填剤Ｄ１－４／Ｄ１－５／Ｄ１－２０であること | 添加量 ３wt％以下
472 | 色材 | J | 6 | 4-2 |  | 群青 ( C.I.Pigment Blue 29) | C.I.Pigment Blue 29 Ultramarine | 57455-37-5 | 材質としては充填剤Ｄ９－２であること | 添加量 ３wt％以下
473 | 色材 | J | 6 | 4-3 |  | 硫酸バリウム(C.I. Pigment White 21) | Barium Sulfate BASO4 | 7727-43-7 | 材質としては充填剤Ｄ４－３であること | 添加量 ３wt％以下
474 | 色材 | J | 6 | 4-4 |  | グラファイト(C.I. Pigment Black 10) | graphite | 7782-42-5 | 材質としては充填剤Ｄ６－１０であること | 添加量 ３wt％以下
475 | 色材 | J | 7 | 1 |  | カーボンブラック(C.I.Pigment Black 7) (別名 C.I.Pigment Black 6） | Carbon black | 1333-86-4 | 品質：トルエン抽出物０．１％以下、 ベンツ(a)ピレン含有量０．２５mg/kg 以下 色材試験法に適合 Ａ８－１として収載されている物質であること | 添加量 ２．５ｗｔ％以下
476 | FCN認可物質 | YA | 3 | 12-20/60 |  | ビス(菜種油還元脂肪族アルキル）メチルアミンオキシド | 2,2'-Methylenebis (4,6-di-tert- butylphenyl) 2-ethylhexyl phosphite (CAS Reg. No. 126050-54-2), GENOXTMEP, chemically identified as amines, bis(hydrogenated rape-oil alkyl)methyl, N-oxides | 126050-54-2 204933-93-7 |  | 添加量0.1%以下 100℃以下で使用
477 | FCN認可物質 | YA | 7 | 7-277 |  | アクリル酸-2-シアノ-3,3-ジフェニル-2,2-ビス{[(2-シアノ-1-オキソ-3,3-ジフェニル-2-プロペニル)オキシ]メチル}-1,3-プロパンジイル | 2-Propenoic acid, 2-cyano-3,3-diphenyl-,2,2-bis{[(2-cyano-1-oxo-3, 3-diphenyl-2-propenyl)oxy]methyl}-1,3-propanediyl ester. | 178671-58-4 |  | 添加量0.5%以下, 室温又は室温以下での充填・貯蔵用に限る 15%を超えるアルコ-ル性食品を除く。
478 | FCN認可物質 | YC | 5 | 17-285 |  | 2-オキセパノン、1,4-ブタンジオールポリマー | 2-Oxepanone, polymer with 1,4-butanediol | 31831-53-5 |  | 添加量0.1％以下
479 | FCN認可物質 | YF | 2 | 5-28 |  | スチレン・ブタジエンブロツク共重合体水素添加物の無水マレイン酸変性物 | Hydrogenated styrene-butadiene block copolymers modified with maleic anhydride such that the basic polymers are composed of : 18 to 40 percent by weight of units derived from styrene, 58 to 80 percent by weight of units derived from hydrogenated 1,3-butadiene and 0.1 to 2 percent by weight of units derived from maleic anhydride |  |  | FDAFCN No 28に記載の制限に従う
480 | FCN認可物質 | YF | 6 | 2-75 |  | エチレン・2-ノルボルネン共重合樹脂 | Ethylene-2-norbornene copolymer (CAS Reg. No. 26007-43-2). The CAS nomenclature is bicyclo{2.2.1} hept-2-ene, polymer with ethene | 26007-43-2 | ノルボルネン含量：30～70ﾓﾙ％ | ボトル用には使用できない
481 | FCN認可物質 | YG | 6 | 8-186 |  | ジナトリウム=(1R,2R,3S,4S)-ビシクロ[2,2,1]ヘプタン-2,3-ジカルボキシラート | Cis-endo-bicyclo(2.2.1)heptane-2,3-dicarboxylic acid, disodium salt | 351870-33-2 |  | 添加量0.25%以下
482 | FCN認可物質 | YA | 3 | 20-143 |  | オクタデカン酸メチルと1-(2-ヒドロキシ-2-メチルプロポキシ)-2,2,6.6-テトラメチル-4-ピペリジノールの反応生成物 | Octadecanoic acid, methyl ester, reaction products with 1-(2-hydroxy-2-methylpropoxy)-2,2,6,6-tetramethyl-4-piperidinol | 300711-92-6 |  | 100℃以下で使用で使用 油性食品は添加量0.01%以下 油性食品以外は0.1%以下
483 | FCN認可物質 | YD | 1 | 21-431 |  | 酸化スズ(Ⅳ) | Tin(IV) Oxide | 18282-10-5 |  | 酸化チタン、酸化けい素との併用に限る 色材中で6%以下
484 | FCN認可物質 | YG | 6 | 24-515 |  | 12H-ジベンゾ[d,g][1,3,2]ジオキサフォスフォシン,2,4,8,10-テトラキス(1,1-ジメチルエチル)-6-ヒドロキシ-6-オキサイド，リチウム塩またはリチウム＝2,4,8,10-テトラ-tert-ブチル-6-オキソ-12H-6λ5-ジベンゾ[d,g][1,3,2]ジオキサホスホシン-6-オラート | 12H-Dibenzo[d,g][1,3,2]dioxaphosphocin, 2,4,8,10-tetrakis(1,1-dimethylethyl)-6-hydroxy-,6-oxide, lithium salt | 85209-93-4 |  | ＦＤＡ 21CFR 177.1520(ｃ)items 1.1, 3.1, 3.2に従うＰＰ（ホモポリマーとコポリマー)用に限る。 添加量O.3％以下
485 | FCN認可物質 | YH | 1 | 23-67 |  | 3,6,9-トリエチル-3,6.9-ﾄリメチル-1,2,4,5,7,8-ヘキソソナン | 3,6,9-triethyl -3,6,9-trimethyl -1,2,4,5,7,8-hexoxonane | 24748-23-0 |  | 添加量0.15％以下
486 | FCN認可物質 | YA | 1 | 26-514 |  | リチウム＝１２－ヒドロキシステアレート | Lithium 12-hydroxystearate | 7620-77-1 |  | 添加量0.2％以下
487 | FCN認可物質 | YG | 6 | 27-615/824 |  | N-[3,5-Bis-(2,2-ジメチル-プロピオニルアミノ)-フェニル]-2,2-ジメチル-プロピオアミド | N-[3,5-Bis-(2,2-dimethyl-propionylamino)-phenyl]-2,2-dimethyl-propionamide |  |  | 添加量 0.025％以下
488 | FCN認可物質 | YA | 7 | 28-647 |  | N､N'-ビスホルミル-N､N'-ビス-（2､2､6､6-テトラメチル-４-ピペリジニル）-ヘキサメチレンジアミン | Formamide, N,N-1,6-hexanediylbis[N-(2,2,6,6-tetramethyl-4-piperidinyl)]- | 124172-53-8 |  | 添加量0.5％以下、49℃以下で使用、
489 | FCN認可物質 | YG | 6 | 30-608 |  | 1,2-シクロヘキサンジカルボン酸、カルシウム塩 | 1,2-Cyclohexanedicarboxylic acid, calcium salt (1:1), (1R, 2S)-rel- | 491589-22-1 |  | 添加量0.25%以下
490 | FCN認可物質 | YF | 6 | 33-720 |  | 1,3-ブタジエンとエテニルベンゼンのポリマー水添体の4-メチル-1,3.2-ジオキサボリナン-イル､4-メチルジオキサボロラン-2-イル誘導体 | Benzene, ethenyl-, polymer with 1,3-butadiene, hydrogenated, 4-methyl-1,3,2- dioxaborinan-2-yl 4-methyl-1,3,2-dioxaborolan-2-yl derivatives | 500224-31-7 |  | 添加量5%以下 100℃以下で使用
491 | FCN認可物質 | YG | 6 | 34-662/625 |  | 1,2,3－トリデオキシ－4,6,5,7-O－ビス(4－プロピルフェニル)メチレン=ノニトール | Nonitol,1,2,3-trideoxy-4,6:5,7-bis-O-[(4-propylphenyl)methylene]- | 882073-43-0 |  | 882073-43-0 添加量0.5wt%未満 使用条件：Ａ～Ｈ フィルム及び成形品に限る
492 | FCN認可物質 | YC | 7 | 39-750 |  | オクタデカン酸，1-(12-アセチルオキシ)-,2,3-ビス(アセチルオキシ)プロピルエステル;1-(12-アセトキシステアロイル)-2,3-ジアセチルグリセロール | Octadecanoic acid, 1-(12-acetyloxy)-, 2,3-bis(acetyloxy) propyl ester; 1-(12-acetoxystearoyl)- 2,3-diacetyl glycerol | 736150-63-3 |  | 可塑剤として添加量:3.0％以下、着色分散剤として添加量0.5％以下
493 | FCN認可物質 | YD | 1 | 47-878 |  | 末端水酸基のジメチルシロキサン、シリコーンとシリカとの反応生成物 | Siloxanes and silicones, di-Me, hydroxyl-terminated, reaction products with silica | 102782-80-9 |  | LLDPEに限る 添加量2％以下 アルコール8％を超える食品及び幼児用調整乳には使用できない
494 | FCN認可物質 | YJ | 1 | 49-892 |  | 95-98%3,6-ジビフェニル-4-イルビロロ[3,4-C]ピロール-1,4 (2H,5H)-ジオン 2-5%3-[(1,1'-ビフェニル)-4-イル]-2,5-ジヒドロ-6-[4-(アルキル（C18,直鎖及び分岐を含む)チオ)フェニル]-ピロロ[3,4-c]ピロール-1,4-ジオン <0.1%3,6-ビス(4-オクタデシルスルファニル-フェニル)-2,5-ジヒドローピロロ[3,4-C]ビロール-1,4-ジオン | 3,6-bis-([1,1'-biphenyl]-4-yl)-2,5-dihydropyrrolo[3,4-c]pyrrole-1,4-dione (CAS Reg. No. 88949-33-1)(95 - 98 wt.%); 3-[4-(octadecylthio)phenyl]-6-([1,1'-biphenyl]-4-yl)-2,5 dihydropyrrolo[3,4-c]pyrrole-1,4-dione (CAS Reg. No. 960522-89-8)(2 - 5 wt. %); and 3,6-bis-[4-(octadecylthio)phenyl]-2,5 dihydropyrrolo[3,4-c]pyrrole-1,4-dione (CAS Reg. No. 247089-62-9)( <0.1 wt.%). | 88949-33-1 960522-89-8 247089-62-9 |  | 添加量制限：０．２ｗｔ％以下 温度領域Ａ～Ｈ、 対象食品：全食品
495 | FCN認可物質 | YG | 6 | 52-825 |  | 1,2,3-トリデオキシ-4,6:5,7-O-ビス(4-プロピルフェニル）メチレン＝ノニトール | Nonitol, 1,2,3-trideoxy-4,6:5,7-bis-O-[(4-propylphenyl)methylene]- | 882073-43-0 |  | 添加量0.5ｗｔ％未満
496 | FCN認可物質 | YB | 5 | 53-1012 |  | ドデカノイックアシッド,12-アミノ-.ポリマーウィズエタン,2,5-フランジオン,α-ヒドロ-ω-ヒドロキシポリ(オキシ-1,2-エタンジイル)アンド1-プロペン | Dodecanoic acid,12-amino,polymer with ethane,2,5-furandione,α-hydro-ω-hydrovypoly(oxy-1,2-ethanediyl) and 1-propene | 287916-86-3 |  | 100℃以下 添加対象層がフィルム全体厚みの20％以下、かつ4㎛以下である層に使用。添加量10％以下。最終製品(フィルム)に対する最大濃度2.0％以下
497 | FCN認可物質 | YF | 6 | 56-1274 |  | コポリαオレフィン（Ｃ18～Ｃ30） | co-poly alpha olefin (C18-C30) | 1158078-68-2 1239732-16-1 914381-39-8 1239732-11-6 |  | 添加量制限：１０ｗｔ%以下、 対象食品 ：非酸性水性食品（ｐＨ５以上）、酸性水性食品、アルコール性飲料（８％以下） 使用制限 ：室温充填、および貯蔵
498 | FCN認可物質 | YG | 6 | 57-828 |  | 1,3:2,4-ジ-O-(p-クロロベンジリデン)-D-ソルビトール | 1,3:2,4-di-O-(p-chlorobenzylidene)-D-sorbitol | 82203-23-4 |  | 対象成形品：ＰＰの成形品(フィルムを除く) 添加量制限：0.3ｗｔ％以下 使用温度:Ａ～Ｈ（１２１℃以下） 対象食品：全食品
499 | FCN認可物質 | YA | 6 | 60-1292 |  | 3-(3,5-ジ-tert-ブチル－４－ヒドロキシフェニル）－Ｎ－直鎖アルキル(C16-18)プロピオンアミド | Benzenepropanamide,3,5-bis(1,1-dimethylethyl)-4-hydroxy-,N-C16-18 alkyl derivatives | 1235487-96-3 |  | 添加量制限：0.015ｗｔ％以下 使用温度:Ａ～Ｈ（121℃以下） 対象食品：全食品、ただし乳幼児（０～６か月）用食品と接触する用途は除く
500 | FCN認可物質 | YJ | 1 | 19-293 |  | 約６５．３％のピリミド(5,4-g)プテリジン-2,4,6,8-テトラミン、約７．５％の2,6,8-トリアミノ-ピリミド(5,4-g)プテリジン-4(1H)-オン、約１６．７％の2,8-ジアミノ-ピリミド(5,4-g）プテリジン-4,6(1H,7H)-ジオン、約０．３％の8-アミノ-ピリミド(5,4-g)プテリジン-2,4,6(1H,3H,7H)-トリオンの混合物であるピリミド(5,4-g)プテリジン-2,4,6,8-テトラミンと4-メチルベンゼンスルホン酸の塩基性加水分解生成物 | Pyrimido(5,4-g)pteridine-2,4,6,8-tetramine,4-methylbenzenesulfonate, base-hydrolyzed (Pigment Yellow 382E), which is a mixture consisting of approximately 65.3 percent Pyrimido(5,4-g)pteridine-2,4,6,9-tetramine , approximately 7.5 percent 2,6,8-triamino-pyrimido(5,4-g)pteridine-4(1H)-one, approximately 16.7 percent 2,8-diamino-pyrimido(5,4-g)pteridine-4,6(1H, 7H)-dione , and approximately 0.3 percent 8-amino-pyrimido(5,4-g)pteridine-2,4,6(1H,3H,7H)-trione | 346709-25-9 |  | 添加量０．５ｗｔ％以下 使用制限：温度領域Ａ～Ｈ， 対象食品：全食品
501 | FCN認可物質 | YJ | 1 | 63-1233 |  | 約６５．３％のピリミド(5,4-g)プテリジン-2,4,6,8-テトラミン、約７．５％の2,6,8-トリアミノ-ピリミド(5,4-g)プテリジン-4(1H)-オン、約１６．７％の2,8-ジアミノ-ピリミド(5,4-g）プテリジン-4,6(1H,7H)-ジオン、約０．３％の8-アミノ-ピリミド(5,4-g)プテリジン-2,4,6(1H,3H,7H)-トリオンの混合物であるピリミド(5,4-g)プテリジン-2,4,6,8-テトラミンと4-メチルベンゼンスルホン酸の塩基性加水分解生成物 | Poly(ethylene oxide-co-propylene oxide) ethyl 4-(bis(2-hydroxyethyl)amino)-α-cyano-2-methylcinnamate ethel(2:1) | 908119-61-9 |  | 添加量 ０．３ｗｔ％以下 使用食品：全食品 使用温度：Ｂ～Ｈ，Ｊ その他：乳幼児用を含む全製品に適用可 PEは、HDPEのみ対象
502 | FCN認可物質 | YJ | 1 | 64-1266 |  | クオータナリーアンモニウム コンパウンド、ココ アルキルビス（ヒドロキシエチル）メチル、エポキシレイテッドと[29H,31H-フタロシアニン-C,C-ジスルフォネート（4-)-N29,N30,N31,N32]キュプレート(2-)(2:1)の塩 | Quaternary ammonium compounds, cocoallkylbis(hydroxyethyl)methyl, ethoxylated, salts with [29H,31H-phthalocyanine-C,C-disulfonato(4-)-N29,N30,N31,N32]cuprate(2-)(2:1) | 1140527-05-4 |  | 添加量 ０．３ｗｔ％以下 使用食品：全食品 使用温度：Ｂ～Ｈ，Ｊ その他：乳幼児用を含む全製品に適用可
503 | FCN認可物質 | YJ | 1 | 65-1310 |  | オキシラン、2-メチル-、ポリマー ウイズ オキシラン、エーテル ウイズ 2,2'-[[3-メ チル-4-[(4-メチル-2-ベンゾチアゾリル）アゾ]フェニル]イミノ]ビス［エタノール］(2:1) | Oxirane, 2-methyl-, polymer with oxirane, ether with 2,2'-[[3-methyl-4-[(4-methyl-2-benzothiazolyl)azo]phenyl]iminobis[ethanol] l2:1) | 229306-55-2 |  | 添加量 ０．３ｗｔ％以下 使用食品:全食品 使用温度:Ｂ～Ｈ，Ｊ その他：乳幼児用に繰り返し使用される製品(哺乳瓶、蓋付カップ)にも適用可。ただし調製粉乳の包材には適用不可。 PEは、HDPEのみ対象
504 | FCN認可物質 | YJ | 1 | 66-1348 |  | オキシラン、メチル、ポリマー ウイズ オキシラン、エーテル ウイズ(5-[[4-(2-ヒドロキシエチル)アミノ]-2-メチルフェニル]アゾ]-3-メチル-2,4-チオフェンジカルボニトリル(2:1) | Oxirane, methyl-, polymer with oxirane, ether with 5-[[4-[bis(2-hydroxyethyl) amino]-2-methylphenyl]azo]-3-methyl-2,4-thiophenedicarbonitrile(2:1) | 515857-23-5 |  | 添加量 ０．１ｗｔ％以下 使用食品：全食品 使用温度：Ｂ～Ｈ，Ｊ その他：乳幼児用に繰り返し使用される製品(哺乳瓶ただし哺乳瓶の乳首は除く、蓋付カップ)にも適用可。調製粉乳、母乳と接触する製品へも適用可
505 | FCN認可物質 | YJ | 1 | 67-1345 |  | オキシラン、2-メチル-、ポリマー ウイズ オキシラン、エーテル ウイズ 2,2',2'',2'''-[スルフォニルビス[4,1-フェニレン-2,1-ジアゼンディル(3-メチル-4,1 -フェニレン)ニトリロ]]テトラキス[エタノール](4:1) | Oxilane, 2-methyl-, polymer with oxirane, ether with 2,2',2'',2'''-[sulfonylbis[4,1-phenylene-2,1-diazenediyl(3-methyl-4,1-phenylene)nitrilo)]tetraxis[ethanol](4:1) | 927432-39-1 |  | 添加量 ０．３ｗｔ％以下 使用食品：全食品 使用温度：Ｂ～Ｈ，Ｊ その他：乳幼児用に繰り返し使用される製品(哺乳瓶ただし哺乳瓶の乳首を除く、蓋付カップ)にも適用可.調製粉乳、母乳と接触する成形品への適用は可であるが、包材としての使用には不可である。
506 | FCN認可物質 | YA | 8 | 70-1216 |  | リン酸銅 | Copper(Ⅱ)hydroxide phosphate | 12158-74-6 |  | 添加量 ２．６ｗｔ％以下 使用温度：Ｃ～Ｇ
Ⓑ 牛脂由来の油脂類を出発原料として使用する場合は、次の何れかによること
（1）人の食用に適した牛脂を使用したもの。
（2）250℃、250℃相当圧力、３時間等の高温高圧の条件下で加水分解、けん化又はエステル交換したもの。

## 表3 PMP
ポリメチルペンテン | [9 empty] | （平成29年2月1日現在）
No | 種類 | 業界PL番号 |  |  | 重複 | 物質名（和名） | 物質名（英名） | CAS | 規格（品質） | 制限（使用量・使用条件等）
1 | 基ポリマー | 2-03 | (1) | ① |  | 4-メチルペンテン-1と１種以上の1-アルケン（C2～C18）とのコポリマー | Polymethylpentene | 68413-03-6 | 灰分 0.1%以下 重金属の溶出量は自主基準の溶出試験の重金属の項に規定された値の２分の１以下とする 但し、1-アルケンの含有量は、 C2～C5 10モル%以下 C6～C10 8モル%以下 C12～C18 3モル%以下
2 | 基ポリマー | 2-03 | 1 | ② |  | ①のポリマーを無水マレイン酸で変性したポリメチルペンテン |  |  | 灰分 0.1%以下 重金属の溶出量は自主基準の溶出試験の重金属の項に規定された値の２分の１以下とする 但し、無水マレイン酸の含量は10%以下
3 | 安定剤 | A | 1 | 1 |  | ソルビン酸カリウム | Potassium sorbate | 24634-61-5 |  | 塗布量：600mg/m2以下 塗布用に限る
4 | 安定剤 | A | 3 | 6 |  | コハク酸ジメチル2-(4-ヒドロキシ-2,2,6,6-テトラメチル-1-ピペリジン)エタノール縮合物 | Dimethyl succinate polymer with 2-(4-hydroxy-2,2,6,6-tetramethyl-1-piperidine) ethanol | 65447-77-0 |  | 添加量0.25％以下， 100℃以下で使用のこと
5 | 安定剤 | A | 3 | 9 |  | ビス(2,2,6,6-テトラメチル-4-ピペリジル)セバケート | Bis(2,2,6,6-tetramethyl-4-pi peridyl) sebacate | 52829-07-9 | Ⓑ | 溶出量6㎎／kg以下
6 | 安定剤 | A | 4 | 2 |  | トリス(ミックスド,モノおよびジノニルフェニル)フォスファイト | Tris(mixed, mono- and di-) nonylphenylphosphite | 54771-30-1 | トリイソプロパノールアミン含有量：1.0%以下 | 添加量：0.3%以下 可塑剤と併用しないこと エポキシ化合物、燐化合物、硫黄化合物、フェノール系化合物の合計添加量1.0%以下
7 | 安定剤 | A | 4 | 6 |  | トリス(2,4-ジ-t-ブチルフェニル)フォスファイト | Tris(2,4-di-t-butylphenyl)phosphite | 31570-04-4 |  | ホモポリマーには添加量0.2％以下 共重合成分の１－アルケンの炭素数6～18 のコポリマーには添加量0.5％以下 ホモポリマーで厚みが0.051mmを超える場合は室温以下で使用。 フェノ－ル系化合物，硫黄化合物及び燐化合物の合計添加量0.5％以下
8 | 安定剤 | A | 4 | 9 |  | 4,4'ビフェニレンジホスフィン酸テトラキス(2,4-ジ-t-ブチルフェニル) | Tetrakis(2,4-di-t-butylphenyl)-4,4'-bi phenylenediphosphinate | 119345-01-6 38613-77-3 |  | 添加量：0.25%以下 エポキシ化合物、燐化合物、硫黄化合物、フェノール系化合物の合計添加量1.0%以下
9 | 安定剤 | A | 4 | 17 |  | 3,9-ビス[2,4-ビス(1-メチル-1-フェニルエチル)フェノキシ]-2,4,8,10-テトラオキサ-3,9-ジホスファスピロ[5,5]ウンデカン | Bis(2,4-bis(1-methyl-1-phenylethyl)phenoxy)-2,4,8,10-teｔraoxa-3,9-diphosphaspiro[5.5]undecane | 154862-43-8 | トリイソプロパノールアミン含有量：2.0%以下 Ⓑ | 添加量0.15％以下 フェノ－ル系化合物，硫黄化合物及び燐化合物の合計添加量0.5％以下
10 | 安定剤 | A | 5 | 2 |  | 3,3'-チオジプロピオン酸ジラウリル | Dilauryl-3,3-Thiodipropionate | 123-28-4 | Ⓑ | 添加量：0.5%以下 エポキシ化合物、燐化合物、硫黄化合物、フェノール系化合物の合計添加量1.0%以下
11 | 安定剤 | A | 5 | 3 |  | 3,3'-チオジプロピオン酸ジミリスチル | Dimyristyl-3,3'-thiopropionate | 16545-54-3 | Ⓑ | 添加量：0.5%以下 エポキシ化合物、燐化合物、硫黄化合物、フェノール系化合物の合計添加量1.0%以下
12 | 安定剤 | A | 5 | 4 |  | 3,3'-チオジプロピオン酸ジステアリル | Distearyl-3,3'-thiopropionate | 693-36-7 | Ⓑ | 添加量：0.5%以下 エポキシ化合物、燐化合物、硫黄化合物、フェノール系化合物の合計添加量1.0%以下
13 | 安定剤 | A | 6 |  |  | フェノール系化合物 |  |  |  | エポキシ化合物、燐化合物、硫黄化合物、フェノール系化合物の合計添加量1.5%以下
14 | 安定剤 | A | 6 | 1-1 |  | ブチル化ヒドロキシトルエン | Butylated hydroxytoluene | 128-37-0 |  | 添加量：0.5%以下
15 | 安定剤 | A | 6 | 1-5 |  | n-オクタデシル-β-(4'-ヒドロキシ-3',5'-ジ-t-ブチルフェニル)プロピオネート | n-Octadecyl-P-(4'-hydroxy-3',5'-di-t-butylphenyl)propionate | 29874-14-4 | Ⓑ | 添加量：0.5%以下
16 | 安定剤 | A | 6 | 1-10 |  | トコフェロール | Tocopherol | 59-02-9 |  | フェノ－ル系化合物，硫黄化合物及び燐化合物の合計添加量0.5％以下
17 | 安定剤 | A | 6 | 2-11 |  | 2,2'-オキサミドビス[エチル3-(3,5-ジ-t-ブチル-4-ヒドロキシフェニル)プロピオネート] | 2,2'-Oxamidebis[ethyl-3-(3,5-di-t-butyl-4-hydroxy phenyl) propionate] | 70331-94-1 |  | 添加量0.5％以下 脂肪性食品には添加量0.3％以下 フェノ－ル系化合物，硫黄化合物及び燐化合物の合計添加量0.5％以下
18 | 安定剤 | A | 6 | 3-1 |  | 1,1,3-トリス(2-メチル-4-ヒドロキシ-5-t-ブチルフェニル)ブタン | 1,1,3-Tris(2-methyl4hydroxy-5-t-butyl phenyl) butane | 1843-03-4 |  | 添加量0.3％以下 フェノ－ル系化合物，硫黄化合物及び燐化合物の合計添加量0.5％以下
19 | 安定剤 | A | 6 | 4-1 |  | 1,3,5-トリメチル-2,4,6-トリス(3,5-ジ-t-ブチル-4-ヒドロキシベンジル)ベンゼン | 1,3,5-Trimethyl-2,4,6-tris(3,5-di-t-butyl-4-hydroxybenzyl) benzene | 1709-70-2 |  | 添加量0.5％以下 フェノ－ル系化合物，硫黄化合物及び燐化合物の合計添加量0.5％以下
20 | 安定剤 | A | 6 | 4-2 |  | テトラキス[メチレン-3-(3',5-ジ-t-ブチル-4'-ヒドロキシフェニル)プロピオネート]メタン | Tetrakis(methylene-3-[3',5'-di-t-buty-4'-hydroxyphenyl] propionate)methane | 6683-19-8 |  | 添加量0.5％以下 フェノ－ル系化合物，硫黄化合物及び燐化合物の合計添加量0.5％以下
21 | 安定剤 | A | 6 | 4-6 |  | 1,4-ベンゼンジカルボン酸ビス[2-(1,1-ジメチルエチル)-6-{[3-(1-エジメチルエチル)-2-ヒドロキシ-5-メチルフェニル]メチル}-4-メチルフェニル]エステル | [2-(1,1-Dimethylethyl)-6-[[3-(1,1-dimethylethyl)-2-hydroxy-5-methylphenyl] methyll-4-m ethyl phenyl]-1 ,4-benzenedicarbonate | 57569-40-1 |  | 添加量：0.075%以下
22 | 安定剤 | A | 6 | 4-8 |  | 3,9-ビス[2-{3-(3-t-ブチル-4-ヒドロキシ-5-メチル フェニル)プロピオニルオキシ}-1,1-ジメチルエチル]-2,4,8,10-テトラオキサスピロ[5,5]ウンデカン | 3,9-Bis{2-[3-(3-t-butyl-4-hydroxy-5-methylphenyl) propionyloxy]-1,1-dimethylethyl}-2,4,8,10-tetraoxaspiro [5.5] undecane | 090498-90-1 | Ⓑ | 添加量0.35％以下 フェノ－ル系化合物，硫黄化合物及び燐化合物の合計添加量0.5％以下
23 | 安定剤 | A | 6 | 5-2 |  | 1,3,5-トリス(4-t-ブチル-3-ヒドロキシ-2,6-ジメチルベンジル)-1,3,5-トリアジン-2,4,6-(1H,3H,5H)-トリオン | 1,3,5-Tris(4-t-butyl-3-hydroxy-2,6-dimethylbenzyl)-1,3,5-triazine-2,4,6-(1H,3H,5H)trione | 40601-76-1 |  | 添加量0.1％以下 フェノ－ル系化合物，硫黄化合物及び燐化合物の合計添加量0.5％以下
24 | 安定剤 | A | 6 | 6-4 |  | 2-[1-(2-ヒドロキシ-3,5-ジ-t-ペンチルフェニル)エチル]-4,6-ジ-t-ペンチルフェニルアクリレート | 2,4-di-tert-penntyl-6-(1-(3,5-di-tert-penntyl-2-hydroxyphenyl)ethyl)phenyl acrylate | 123968-25-2 |  | 添加量0.3％以下 フェノ－ル系化合物，硫黄化合物及び燐化合物の合計添加量0.5％以下
25 | 安定剤 | A | 7 | 8 |  | 2-(2’-ヒドロキシ-3’-t-ブチル-5’-メチルフェニル)-5-クロロベンゾトリアゾール | 2-(2'-Hydroxy-3'-t-butyl-5'-methyl phenyl)-5-chlorobenzotriazole | 3896-11-5 | 純度：99.5%以上 | 添加量0.5％以下
26 | 安定剤 | A | 8 | 1 |  | カーボンブラック | Carbon black | 1333-86-4 | チャンネル法によるもの、または下記の規格を満たすもの トルエン抽出物0.1％以下、 ベンツ(a)ピレン含有量 0,25 mg/kg以下、 | 添加量2.5%以下 色材として使用可能
27 | 安定剤 | A | 8 | 2a |  | パラオキシ安息香酸メチル | Methyl p-oxybenzoate | 99-76-3 |  | 添加量：0.1%以下 塗布量：600mg/m2以下
28 | 安定剤 | A | 8 | 2b |  | パラオキシ安息香酸プロピル | Propyl p-oxybenzoate | 94-13-3 |  | 添加量：0.1%以下 塗布量：600mg/m2以下
29 | 安定剤 | A | 8 | 4 |  | ソルビン酸 | Sorbic acid | 110-44-1 |  | 塗布量 600mg/㎡以下 塗布用に限る
30 | 界面活性剤 | B | 1 | 1 |  | グリセリン脂肪酸エステル | Glycerin fatty acid esters | 31566-31-1 | 品質は食品添加物公定書に従う。 Ⓑ | 塗布量：600mg/m2以下
31 | 界面活性剤 | B | 1 | 2 |  | ソルビタン脂肪酸(C8～C22)エステル | Sorbitan fatty acid (C8-C22)esters | 1338-43-8 | 品質は食品添加物公定書に従う。 Ⓑ | 塗布量：600mg/m2以下
32 | 界面活性剤 | B | 1 | 3 |  | プロピレングリコール脂肪酸(C8～C22)エステル | Propylene glycol fatty acid (C8-C22)esters | 67784-79-6 | 品質は食品添加物公定書に従う。 Ⓑ | 塗布量 600mg/㎡以下 塗布用に限る
33 | 界面活性剤 | B | 1 | 4 |  | ショ糖脂肪酸(C8～C22)エステル | Sucrosefattyacid (C8-C22)esters | 37318-31-3 | 品質は食品添加物公定書に従う。 Ⓑ | 塗布量：600mg/m2以下 塗布用に限る
34 | 界面活性剤 | B | 1 | 5 |  | クエン酸モノ,ジおよびトリステアリルエステル | Citric acid mono- (di-or tri-) stearyl ester |  | Ⓑ
35 | 界面活性剤 | B | 1 | 6 |  | ペンタエリスリトール脂肪酸(C8～C18)エステル | Pentaerythritol fafty acid (C8-C18)esters | 205243-77-2 | Ⓑ
36 | 界面活性剤 | B | 1 | 8 |  | ポリグリセリン脂肪酸(C8～C22)エステル | Trimethylol propane fatty acid (C8-C18)esters | 9007-48-1 | Ⓑ 但し，デカグリセリンエステルまで | 塗布量：600mg/m2以下 塗布用に限る
37 | 界面活性剤 | B | 1 | 10 |  | ポリオキシエチレン(20モル)ソルビタン脂肪酸(C12～C18)エステル | Polyoxyethylene (20 moles) sorbitan fatty acid (C12-C18)esters | 9005-67-8 | Ⓑ | 塗布量600mg/㎡ 以下
38 | 界面活性剤 | B | 1 | 11 |  | ポリエチレングリコール脂肪酸(C8～C22)エステル | Polyethylene glycol fatty acid (C8-C22) esters | 9004-96-0 | Ⓑ | 塗布量 600mg/㎡以下 塗布用に限る
39 | 界面活性剤 | B | 1 | 13 |  | ポリオキシエチレン脂肪族アルコール(Ｃ12～Ｃ20)エ－テル | Polyoxyethylene fatty alcohol (C12-C20) ethers | 69013-19-0 | Ⓑ | 塗布量 600mg/㎡以下 塗布用に限る
40 | 界面活性剤 | B | 1 | 13-2 |  | ポリオキシエチレン(4～14モル)脂肪族アルコール(C5～C18)エーテル | Polyoxyethylene (4-14) Alkyl(5-18) Ether | 9002-93-1 | Ⓑ | 塗布量 100mg/㎡以下
41 | 界面活性剤 | B | 1 | 14 |  | ポリオキシエチレン(4～50モル)アルキル(C7以上)フェニルエーテル | Polyoxyethylene (4-50 moles) alkyl(≧C7)phenyl ethers | 9002-93-1 | Ⓑ | 塗布量 100mg/㎡以下 塗布用に限る
42 | 界面活性剤 | B | 1 | 15 |  | N,N-ビス(2-ヒドロキシエチル) 脂肪族 (C12-18) アミン | N,N-Bis(2-hydroxyethyl) fatty(C 8-C18)amine |  | Ⓑ | 添加量0.1％以下 塗布量24ｍｇ／㎡ 以下
43 | 界面活性剤 | B | 1 | 16 |  | 脂肪酸 (C12-18) とジエタノールアミンによる縮合生成物 | Condensates of fatty acids (C12-C18)with diethanol amine | 120-40-1 | Ⓑ | C12,C14,C18に限る。 溶出量30㎎／㎏食品以下 塗布量600mg/㎡ 以下
44 | 界面活性剤 | B | 1 | 17 |  | ポリオキシプロピレンポリオキシエチレンブロックポリマー | Polyoxypropylene polyoxyethylene block copolymer | 9003-11-6 | 分子量1,900以上 | 塗布量 600mg/㎡以下 塗布用に限る
45 | 界面活性剤 | B | 1 | 18 |  | ポリエチレングリコール | Polyethylene glycol | 25322-68-3 |  | 塗布量 600mg/㎡以下 塗布用に限る
46 | 界面活性剤 | B | 1 | 19 |  | ポリプロピレングリコール | Polypropylene glycol | 25322-69-4 |  | 塗布量 600mg/㎡以下 塗布用に限る
47 | 界面活性剤 | B | 1 | 20B |  | ポリオキシエチレン（2～3）ステアリルアミンとステアリン酸とのエステル | Esters of Polyoxyethylene(2-3) Stearylamine and Stearic acid |  | 全アミン価：85±7 Ⓑ | 添加量2.0％以下
48 | 界面活性剤 | B | 1 | 21 |  | ポリエチレンオキサイド | Polyethylene oxide | 25322-68-3 |  | 塗布量 600mg/㎡以下 塗布用に限る
49 | 界面活性剤 | B | 1 | 23 |  | イソプロピルアルコール | Isopropyl alcohol | 67-63-0 |  | 塗布量 600mg/㎡以下 塗布用に限る
50 | 界面活性剤 | B | 1 | 28 |  | N-2-ヒドロキシエチル-N-(2-ヒドロキシアルキル)アミン | Ｎ-2-ｈｙｄｒｏｘｙｅｔｈｙｌ-Ｎ-(2-ｈｙｄｒｏｘｙａｌｋｙｌ) ａｍｉｎｅ | 84836-93-1 | アルキルはC12（2～60%）、C14（40～98%） Ⓑ | 塗布量 500mg/㎡以下 塗布用に限る
51 | 界面活性剤 | B | 1 | 29 |  | エチルアルコール | Ethanol | 64-17-5 |  | 塗布量 600mg/㎡以下
52 | 界面活性剤 | B | 2 | 1 |  | アルキル(Ｃ10～Ｃ20)スルホン酸塩(Ｎａ,Ｋ,ＮＨ4) | Alkyl (C10-C20) sulfates(Na, K, NH4) | 977180-90-7 | Ⓑ | 塗布量120mg/㎡以下 塗布用に限る
53 | 界面活性剤 | B | 2 | 2 |  | アルキル(Ｃ9～Ｃ20)ベンゼンスルホン酸塩(Ｎa,Ｋ,ＮＨ4) | Alkyl (C9-C 20) benzene sulfonates (Na, K, NH4) | 68411-30-3 | Ⓑ | 溶出量30mg/kg以下 合計塗布量（B2-1,2,3）：600mg/m2以下
54 | 界面活性剤 | B | 2 | 2-2 |  | ドデシルベンゼンスルホン酸塩(Mg、Zn) |  |  |  | 移行量30mg/kg以下
55 | 界面活性剤 | B | 2 | 3 |  | アルキルナフタリンスルホン酸塩(Na) | Alkyl (C10-C 20) naphthalene sulfonate Na,Salt | 577-11-7 | Ⓑ | 合計塗布量（B2-1,2,3）：600mg/m2以下
56 | 界面活性剤 | B | 2 | 4 |  | ソジウムジアルキル(C4～C16)スルホサクシネート |  |  | Ⓑ | 塗布量 600mg/㎡以下 塗布用に限る
57 | 界面活性剤 | B | 2 | 9 |  | アルキル(C8～C20)サルフェート(Na,K,NH4) | Alkyl (C8-C 20) sulfates (Na, K, NH4) | 151-21-3 | Ⓑ | 合計塗布量（B2-1, B2-2）：600mg/m2以下 塗布用に限る
58 | 界面活性剤 | B | 2 | 10 |  | ポリオキシエチレン脂肪アルコール(C12～C20)エーテルサルフェート(Na,NH4) | Polyoxyethylene fatty alcohol (C12-C20) ether sulfates (Na, NH4) |  | Ⓑ | 塗布量 600mg/㎡以下 塗布用に限る
59 | 界面活性剤 | B | 2 | 11 |  | ポリオキシエチレン(4～50モル) アルキル(C7以上)フェニルエーテルサルフェート(Na,NH4) | Polyoxyethylene (4-50 moles) alkyl (≧C7) phenylether sulfates (Na, NH4) | 55348-40-8 | Ⓑ | 塗布量 600mg/㎡以下 塗布用に限る
60 | 界面活性剤 | B | 2 | 16 |  | 脂肪酸(Ｃ8～Ｃ22)塩(Ｎa,Ｋ,ＮＨ4) | Fatty acid (C8-C22) salts (Na, K, NH4) | 143-19-1 | Ⓑ 水添物を含む | 600mg/㎡以下 塗布用に限る
61 | 界面活性剤 | B | 4 | 1 |  | ジメチルジアルキル(C8～C18)アンモニウムクロライド | Dimethyl dialkyl (Ｃ8～Ｃ18) ammonium chloride | 61789-77-3 61789-80-8 | Ⓑ | 最大移行量：3mg/kg食品以下
62 | 界面活性剤 | B | 5 | 1 |  | カルボキシメチルセルロース及びそのナトリウム塩 | Carboxymethyl cellulose and its sodium salt | 9000-11-7 |  | 塗布量 600mg/㎡以下 塗布用に限る
63 | 界面活性剤 | B | 5 | 2 |  | メチルセルロース | Methyl Cellulose | 9004-67-5 |  | 塗布量 600mg/㎡以下
64 | 界面活性剤 | B | 5 | 5 |  | メチルヒドロキシプロピルセルロース | Methylhydroxypropyl cellulose | 9004-65-3 | 品質は食品添加物公定書に従う | 塗布量：600mg/m2以下
65 | 界面活性剤 | B | 5 | 9 |  | ポリビニルアルコール | Polyvinyl alcohol | 9002-89-5 | ４％水溶液20℃の粘度：２センチポイズ以上 | 塗布量 600mg/㎡以下
66 | 界面活性剤 | B | 5 | 12 |  | ポリビニルピロリドン | Polyvinyl pyrrolidone | 9003-39-8 | 5%水溶液の20℃の粘度34cp以上 | 塗布量：600mg/m2以下 塗布剤としての使用に限る
67 | 界面活性剤 | B | 5 | 22 |  | ポリビニルポリピロリドン | Polyvinylpolypyrrolidone | 25249-54-1 |  | 総溶出量：50µg/ml以下（水、５％酢酸、50％エタノール溶媒による３時間還流条件下） 添加量：30.0%以下
68 | 滑剤 | C | 1 | 1 |  | 流動パラフィン | Liquid paraffin | 8002-74-2 | 品質は食品添加物公定書に従う
69 | 滑剤 | C | 1 | 11 |  | ポリエチレンワックス | Polyethylene wax | 9002-88-4
70 | 滑剤 | C | 1 | 13 |  | 水素添加ポリブテン | Hydrogenated polybutene | 68937-10-0 | (1)99℃の粘度が39セイボルト以上 (2)臭素価３以下 | 脂肪性食品には使用できない
71 | 滑剤 | C | 3 | 2 |  | 高級脂肪酸(C8～C22,リシノール) カルシウム | Higherfatty acid (C8-C22) calcium salts | 1592-23-0 | Ⓑ | 添加量0.4％以下 塗布量600mg/㎡以下 (ステアリン酸カルシウムに限る) 添加剤として、パルミチン酸カルシウム、ステアリン酸カルシウムが、Ⓑで添加量制限なし の条件で承認された
72 | 滑剤 | C | 3 | 3 |  | 高級脂肪酸(C8～C22)マグネシウム | Higher fatty acid (C8-C22) magnesium salts | 557-04-0 | Ⓑ | 添加量0.4％以下
73 | 滑剤 | C | 3 | 4 |  | 高級脂肪酸(C8,C18)亜鉛 | Higherfattyacid (C8-C18)zincsalts . | 557-05-1 | Ⓑ | 添加量0.1％以下 塗布用は不ケン化物2％以下｡ステアリン酸に限る。 塗布量600mg/m2以下
74 | 滑剤 | C | 3 | 4-1 |  | ベヘン酸(C22)、亜鉛 | Behenic acid(C22) zinc salts |  | 不ケン化物質2.0％以下
75 | 滑剤 | C | 7 | 2 |  | 水添ひまし油 | Hydrogenated castor oil | 8001-78-3
76 | 滑剤 | C | 7 | 8 |  | アセチル化モノグリセライド | Acetylated monoglycerides | 68990-54-5 | Ⓑ 分子中アセチル基を持つ脂肪酸(Ｃ8～Ｃ22)グリセライドであって，酸価６以下 ライヘルトマイスル価75～200のもの 品質は食品添加物公定書に従う | 塗布量600mg/ m2以下
77 | 滑剤 | C | 8 | 1 |  | エチレンビス脂肪酸(C16,C18)アマイド | Ethylene bis-fatty acid (C 16,C 18) amide N,N'-Ethane-1,2-diylbispalmitamide | 110-31-6 5518-18-3 | Ⓑ | 飽和脂肪酸に限る 添加量0.2％以下
78 | 滑剤 | C | 8 | 2 |  | 高級脂肪酸(C8～C22)アマイド | Higherfattyacid (C8-C22) amide |  | Ⓑ | 添加量合計0.2％以下 器具には添加量2.0％以下
79 | 滑剤 | C | 9 | 1 |  | メチルヒドロジエンポリシロキサン | Methyl hydrogene polysiloxane | 63148-57-2 9004-73-3 | 20℃の粘度 最低100cSt
80 | 滑剤 | C | 9 | 2 |  | ジメチルポリシロキサン | Dimethyl polysiloxane | 63148-62-9 | 20℃の粘度 最低100cSt | 塗布量 600mg/㎡以下
81 | 滑剤 | C | 9 | 3 |  | ポリメチルフェニルシロキサン | Methyl phenyl polysiloxane | 68083-14-7 | 20℃の粘度 最低100cSt | 塗布量 600mg/㎡以下
82 | 滑剤 | C | 9 | 5 |  | ポリオキシアルキレン(C2～C4)ジメチルポリシロキサン | Polyoxyalkylene dimethylpolysiloxane | 68937-54-2
83 | 滑剤 | C | 9 | 7 |  | ポリオキシエチレングラフト化ポリジメチルポリシロキサン | Polyoxyalkylene dimethylpolysiloxane | 68937–54–2 |  | 添加量0.3％以下 100℃以下での使用に限る
84 | 充填剤 | D | 1 | 1 |  | 酸化マグネシウム | Magnesium oxide | 1309-48-4 |  | 複合酸化物系顔料成分として使用可能
85 | 充填剤 | D | 1 | 2 |  | 酸化アルミニウム | Aluminium oxide | 1344-28-1 |  | 塗布量 600mg/㎡以下 複合酸化物系顔料成分として使用可能
86 | 充填剤 | D | 1 | 3 |  | 酸化けい素 | Silicon oxide | 7631-86-9 |  | 官能基例えばビニル基，メタクリル基，アミノ基またはグリシジル基を有するアルコキシシランで処理する場合は，処理剤の量は合計0.5％以下であること。処理剤合計は、充填剤に対し5％以下。 塗布量 600mg/㎡以下 無機顔料および複合酸化物系顔料成分として使用可能
87 | 充填剤 | D | 1 | 3-1 |  | 3-アミノプロピルトリエトキシシラン処理酸化けい素 | 3-aminopropyltriethoxysilane,Slicone oxide | 919-30-2 7631-86-9 |  | 複合酸化物系顔料成分として使用可能
88 | 充填剤 | D | 1 | 4 |  | 酸化カルシウム | Calcium oxide | 1305-78-8 |  | 複合酸化物系顔料成分として使用可能
89 | 充填剤 | D | 1 | 5 |  | 酸化チタン | Titanium oxide | 13463-67-7 | Pb，Cd0.01％以下 As，Hg0.005％以下 | 無機顔料および複合酸化物系顔料成分として使用可能
90 | 充填剤 | D | 1 | 6 |  | 酸化クロム(Ⅲ) | Chromium oxide (lll) | 1308-38-9 | Pb，Cd0.01％以下 As，Hg0.005％以下 | 無機顔料および複合酸化物系顔料成分として使用可能
91 | 充填剤 | D | 1 | 7 |  | 酸化鉄 | lron oxide | 1309-37-1 | Pb，Cd0.01％以下 As，Hg0.005％以下 | 無機顔料および複合酸化物系顔料成分として使用可能
92 | 充填剤 | D | 1 | 8 |  | 酸化亜鉛 | Zinc oxide | 1314-13-2 | Pb，Cd0.01％以下 As，Hg0.005％以下 金属亜鉛１％以下 | 無機顔料および複合酸化物系顔料成分として使用可能
93 | 充填剤 | D | 1 | 10 |  | 酸化コバルト | Cobalt oxide | 1308-06-1 |  | 複合酸化物系顔料成分としての使用に限る
94 | 充填剤 | D | 1 | 11 |  | 酸化ニオブ | Niobium oxide | 1313-96-8 |  | 複合酸化物系顔料成分としての使用に限る
95 | 充填剤 | D | 1 | 12 |  | 酸化ニッケル | Nickel oxide | 12035-36-8 |  | 複合酸化物系顔料成分としての使用に限る
96 | 充填剤 | D | 1 | 13 |  | 酸化アンチモン | Antimony oxide | 1309-64-4 |  | 複合酸化物系顔料成分としての使用に限る
97 | 充填剤 | D | 1 | 14 |  | 酸化タングステン | Tungsten oxide | 1314-35-8 |  | 複合酸化物系顔料成分としての使用に限る
98 | 充填剤 | D | 1 | 16 |  | チタンイエロー | Titan yellow | 8007-18-9 |  | 無機顔料として使用可能
99 | 充填剤 | D | 1 | 17 |  | コバルトブルー | Cobalt blue | 1345-16-0 |  | 無機顔料として使用可能
100 | 充填剤 | D | 1 | 18 |  | 三酸化アンチモン | Antimony trioxide | 1309-64-4 |  | アンチモンの移行量0.02㎎/㎏以下 アンチモンの定量法は告示３７０号アンチモン溶出試験法による
101 | 充填剤 | D | 1 | 19 |  | シリル化処理無水ケイ酸 | Silicon dioxide, silanated | 68909-20-6 |  | 塗布剤として塗布量 600mg/㎡以下
102 | 充填剤 | D | 1 | 20 |  | 酸化マンガン | Manganese oxide |  |  | 複合酸化物系顔料成分として使用できる
103 | 充填剤 | D | 2 | 1 |  | 水酸化マグネシウム | Magnesium hydroxide | 1309-42-8
104 | 充填剤 | D | 2 | 2 |  | 水酸化アルミニウム | Aluminium hydroxide | 21645-51-2 | Pb，Cd0.01％以下 As，Hg0.005％以下 | 無機顔料として使用可能
105 | 充填剤 | D | 3 | 2 |  | 炭酸カルシウム | Calcium carbonate | 471-34-1
106 | 充填剤 | D | 4 | 3 |  | 硫酸バリウム | Barium sulfate | 7727-43-7 | Pb，Cd0.01％以下 As，Hg0.005％以下 | 無機顔料として使用可能
107 | 充填剤 | D | 5 | 6 |  | アルミノケイ酸塩(Na,Ca) | Aluminosilicate (Na, Ca) (Zeolite), | 68989-22-0 |  | ゼオライト系のみ
108 | 充填剤 | D | 5 | 7 |  | ケイ酸アルミニウムカルシウム | Aluminium and calcium silicates | 1344-00-9 | ＦＤＡ§182.2122に相当するもの
109 | 充填剤 | D | 5 | 9 |  | ケイ酸塩（ナトリウム、カリウム、カルシウム、マグネシウム、アルミニウム、鉄）又はそれらの混合物 | Silicates or mixed silicates of sodium, potassium, calcium, magnesium, aluminium and iron |  |  | 石綿は除去されたもの 充填剤の結合剤として、アルコキシシラン、官能基例えばビニル基、メタクリル基、アミノ基またはグリシジル基を有するもので処理する場合は、処理剤の量は合計0.5%以下であること。 結合剤合計は、充填剤に対して5％以下
110 | 充填剤 | D | 5 | 9-1 |  | 3-アミノプロピルトリエトキシシラン処理ケイ酸塩（ナトリウム、カリウム、カルシウム、マグネシウム、アルミニウム、もしくは鉄の塩、又はそれらの混合物） | Silicic acid salt, 3-aminopropyltrietoxysilane | 919-30-2 1344-01-0 | 3-アミノプロピルトリエトキシシランのケイ酸塩への処理量３ｗｔ％以下 | 対象樹脂へのシラン処理ケイ酸塩の添加量５ｗｔ％以下、 製品厚み１ｍｍ以下
111 | 充填剤 | D | 5 | 10 |  | マイカ | Mica | 12001-26-2 | Pb，Cd0.01％以下 As，Hg0.005％以下 | 無機顔料として使用可能
112 | 充填剤 | D | 6 | 4 |  | タルク | Talc | 14807-96-6
113 | 充填剤 | D | 6 | 7 |  | ガラス | Glass
114 | 充填剤 | D | 6 | 10 |  | グラファイト | Graphite | 7782-42-5 | Pb，Cd，As，0.01％以下 Hg0.0005%以下 Sb0.005%以下 | 無機顔料として使用可能
115 | 充填剤 | D | 6 | 11 |  | シェナー | Sienna | 1309-37-1 977139-25-5 | Pb，Cd0.01％以下 As，Hg0.005％以下 | 無機顔料として使用可能
116 | 充填剤 | D | 6 | 12 |  | 生シェナー | Raw sienna | 1309-37-1 12000-57-6 | Pb，Cd0.01％以下 As，Hg0.005％以下 | 無機顔料として使用可能
117 | 充填剤 | D | 6 | 13 |  | 焼アンバー | Calcined amber |  | Pb，Cd0.01％以下 As，Hg0.005％以下 | 無機顔料として使用可能
118 | 充填剤 | D | 7 | 8 |  | 複合酸化物系顔料 | Complex oxide pigments |  |  | 無機顔料として使用可能
119 | 充填剤 | D | 8 | 1 |  | アルミニウム | Aluminium | 7429-90-5 | Pb，Cd0.01％以下 As，Hg0.005％以下 | 無機顔料として使用可能
120 | 充填剤 | D | 8 | 5 |  | 銅 | Copper | 7440-50-8 | Pb，Cd0.01％以下 As，Hg0.005％以下 | 最大移行量銅として10㎎/㎏食品以下
121 | 充填剤 | D | 8 | 7 |  | 真ちゅう又は黄銅 | Brass | 12597-71-6 | Pb，Cd0.01％以下 As，Hg0.005％以下 | 最大移行量銅として10㎎/㎏食品以下
122 | 充填剤 | D | 9 | 1 |  | 硫化亜鉛 | Zinc sulfide | 1314-98-3 |  | 添加量10％以下，蛍光を発しないこと
123 | 充填剤 | D | 9 | 2 |  | 群青 | Ultramarine | 57455-37-5 | Pb，Cd0.01％以下 As，Hg0.005％以下 | 無機顔料として使用可能
124 | 充填剤 | D | 10 | 1 |  | 炭素繊維 | Carbon fiber | 7440-44-0 |  | 結合剤として，アルコキシシラン，官能基たとえばビニル基，メタクリル基，アミノ基，又はグリシジル基をもつものを使用できる 充填剤に対し0.5％以下または充填剤入りプラスチックに対し0.3％以下
125 | 充填剤 | D | 10 | 3 |  | チタン酸カリウム | Dipotassium titanate(2-) | 59766-31-3 |  | 添加量30％以下
126 | 充填剤 | D | 10 | 5 |  | マグネシウム・ナトリウム・フルオライド・シリケート |  | 37296-97-2 |  | フッ化物溶出量0.3mg/kg-食品以下
127 | 発泡剤 発泡助剤 | E | 2 | 4 |  | くえん酸 | Citric acid | 77-92-9 |  | 塗布量600mg/㎡以下 塗布用に限る
128 | ポリマー添加材 | F | 1 | 1 |  | ポリエチレン | Polyethylene | 9002-88-4 | ポリエチレンのポジティブリストに従うもの
129 | ポリマー添加材 | F | 1 | 10 |  | ポリプロピレン | Polypropylene | 9003-07-0 | ポリプロピレンのポジティブリストに従うもの
130 | ポリマー添加材 | F | 1 | 12 |  | ポリブテン－1 | Polybutene-1 | 9003-28-5 | ポリブテン－1のポジティブリストに従うもの
131 | ポリマー添加材 | F | 1 | 14 |  | ポリブテン | Polybutene | 9003-29-6 | 品質は食品添加物公定書に従う | 添加量9.5％以下
132 | ポリマー添加材 | F | 1 | 16 |  | ポリメチルペンテン | polymethylpentene | 68413-03-6 | ポリメチルペンテンのポジティブリストに従うもの
133 | ポリマー添加材 | F | 3 | 2 |  | ポリメタクリレート | Polymethacrylate | 9011-14-7 | メタクリル樹脂のポジティブリストに従うもの | 塗布用に限る （アクリル酸（メタ）アクリル酸エステル共重合体）塗布量600mg/m2以下
134 | ポリマー添加材 | F | 3 | 5 |  | メタクリル酸メチル・エチレングリコ－ルジメタクリレート共重合物 | Methylmethacrylate-Ethylene glycol methacrylate copolymer
135 | ポリマー添加材 | F | 3 | 6 |  | ポリアクリル酸ナトリウム | Sodium polyacrylate | 9003-04-7 |  | 添加量 ０．５ｗｔ％以下
136 | ポリマー添加材 | F | 5 | 14 |  | 無水マレイン酸・ブタジエン共重合物 | Maleic anhydride-butadiene copolymer
137 | ポリマー添加材 | F | 5 | 18 |  | シランジオールの1,1-ジメチル体からなるポリマーとエチレンとを構成成分とするトリブロックポリマー | Silanediol,1,1-dimethyl-,polymer with ethene,triblock | 837387-70-9 |  | 添加量制限：３０ｗｔ％以下 使用制限： ・温度制限 Ａ～Ｈ ・食品分類 全食品 ・乳幼児用（粉ミルク及び母乳）への使用不可
138 | ポリマー添加材 | F | 6 | 35 |  | α-メチルスチレンビニルトルエンのコポリマーを水素添加した樹脂 | Hydrogenated α-methylstyrene vinyltoluene copolymers | 68411-38-3 | ＦＤＡ§178,3610に従うもの | 厚さ0.002インチ以下で使用
139 | ポリマー添加材 | F | 6 | 56 |  | ポリ乳酸 | Polylactide、polylactic acid | 9051-89-2 | ポリ乳酸のポジティブリストに従うもの
140 | その他 | G | 2 | 1 |  | 炭酸ナトリウム | Sodium carbonate | 144-55-8 | .品質は食品添加物公定書に従う | 塗布量600mg/㎡以下 塗布用に限る
141 | その他 | G | 3 | 2 |  | 塩化マグネシウム | Magnesium chloride | 7786-30-3 |  | 塗布剤として使用するものは、食品添加物公定書に従うものであり、塗布量制限として600mg/m2以下となる 塗布用に限る
142 | その他 | G | 4 | 2 |  | 硫酸マグネシウム | Magnesium sulfate | 7487-88-9 | 品質は食品添加物公定書に従うもの
143 | その他 | G | 4 | 2A |  | 無水硫酸マグネシウム | Magnesium sulfate anhydride | 7487-88-9
144 | その他 | G | 4 | 8 |  | 焼ミョウバン | aluminumpotassiumdisulfate | 10043-67-1
145 | その他 | G | 4 | 9 |  | 硫酸アルミニウム | Aluminium sulphate | 10043-01-3
146 | その他 | G | 6 | 4 |  | 酢酸ナトリウム | Sodium Acetate | 127-09-3 |  | 塗布量 600mg/㎡以下
147 | その他 | G | 6 | 6 |  | 安息香酸ナトリウム | Sodium benzoate | 532-32-1 |  | 塗布量600mg/㎡以下 塗布用に限る
148 | その他 | G | 6 | 40 |  | 茶乾留物 | Tea
149 | その他 | G | 6 | 56 |  | ハイドロタルサイト | Ｈydrotalcite | 11097-59-9
150 | その他 | G | 6 | 57 |  | シクロデキストリン（α、β、γ） | cyclodextrin（α、β、γ） | 10016-20-3 7585-39-9 17465-86-0 | 食品添加物公定書に従う | 塗布量600mg/㎡以下 塗布用に限る
151 | その他 | G | 6 | 70 |  | 窒化ホウ素 | boron nitride | 10043-11-5 |  | 添加量2％以下
152 | 色材 | J | 1 |  |  | 有機顔料 |  |  | Pb，Cd :0.01%以下 As，Hg :0.005%以下 （含有量)、 遊離アミン:0.05%以下 （含有量)、 Se，Ba :0.01%以下 Cr :0.1%以下 Sb :0.025%以下 (溶出量)
153 | 色材 | J | 1 | 1-1 |  | N-(5-クロロ-2,4-ジメトキシフェニル)-4-[[5-[(ジメチルアミノ)スルホニル]-2-メトキシフェニル]アゾ]-3-ヒドロキシ-2-ナフタレンカルボキシアミド（C.I.Pigment Red 5） | N-(5-Chloro-2,4-dimethoxyphenyl)-4-[[5-[(diethylamino)sulfonyl]-2- methoxyphenyl]azo]-3-hydroxy-2-naphthalenecarboxamide | 6410-41-9 |  | 添加量 １ｗｔ％以下 油脂及び脂肪性食品を除く食品への適用可
154 | 色材 | J | 1 | 1-3 |  | 1-(3-フェニルアミノカルボニル-6-メトキシフェニルアゾ)-2-ヒドロキシナフタレン-3-カルボンアミド （C.I.Pigment Red 150） | 4-[[5-(Anilino)carbonyl-2-methoxyphenyl]azo]-3-hydroxynaphthalene-2-carboxamide | 56396-10-2 |  | 添加量 1wt％以下
155 | 色材 | J | 1 | 1-6 |  | 4-[[4-(アミノカルボニル)フェニル]アゾ]-N-(2-エトキシフェニル)-3-ヒドロキシ-2-ナフタレンカルボアミド (C.I.Pigment Red 170) | 4-[[4-(aminocarbonyl)phenyl]azo]-N-(2-ethoxyphenyl)-3-hydroxynaphthalene-2-carboxamide | 2786-76-7 |  | 添加量 1wt％以下 油脂及び脂肪性食品を除く食品への適用可
156 | 色材 | J | 1 | 1-13 |  | 4'-カルバモイル-4-[1-(2-オキソ-2,3-ジヒドロ-5-ベンズイミダゾリルカルバモイル)アセトニルアゾ],ベンズアニリド(C.I.Pigment Yellow 181) | N-[4-(Aminovarbonyl)phenyl]-4-[[1-[[(2,3-dihydro-2-oxo-1H-benzimidazol-5-yl)amino]carbonyl]-2-oxopropyl]azo]benzamidehydroxynaphthalene-2-carboxamide | 74441-05-7 |  | 添加量 １ｗｔ％以下、 使用温度 Ｂ～Ｈ
157 | 色材 | J | 1 | 1-14 |  | 5-(6-メチル-2-オキソ-2,3-ジヒドロ-5-ベンズイミダゾリルアゾ)ペルヒドロピリミジン-2,4,6-トリオン (C.I.Pigment Orange 64) | 5-[(2,3-Dihydro-6-methyl-2-oxo-1H-benzimidazol-5-yl)azo]-2,4,6(1H,3H,5H)-pyrimidinetrione | 72102-84-2 |  | 添加量 １ｗｔ％以下、 使用温度 Ｂ～Ｈ
158 | 色材 | J | 1 | 3-1 |  | 3,3'-[(2,5-ジメチル-p-フェニレン)ビス[イミノ(1-アセチル-2-オキソエチレン)アゾ]]ビス[4-クロロ-N-(5-クロロ-o-トリル)ベンズアミド] （C.I.Pigment Yellow 95） | 3,3'-[(2,5-dimethyl-p-phenylene)bis[imino(1-acetyl-2-oxoethylene)azo]]bis[4-chloro-N-(5-chloro-o-tolyl)benzaamide] | 5280-80-8 |  | 添加量 1wt％以下
159 | 色材 | J | 1 | 3-2 |  | N,N'-(2-クロロ-1,4-フェニレン)ビス[3-ヒドロキシ-4-(2,5-ジクロロフェニルアゾ)-2-ナフタレンカルボアミド] (C.I.Pigment Red 144) | N,N'-(2-chloro-1,4-phenylene)bis[3-hydroxy-4-(2,5-dichlorophenylazo)-2-naphthalenecarboxamide] | 5280-78-4 |  | 添加量 1wt％以下
160 | 色材 | J | 1 | 3-3 |  | 3,3'-[5-クロロ-2-メチル-4,1-フェニレンビス[イミノ(2-アセチル-1-オキソエチレン)アゾ]]ビス[N-(3-クロロ-2-メチルフェニル)-4-クロロベンズアミド] (C.I. Pigment Yellow 93) | 3,3'-[5-chloro-2-methyl-4,1-phenylenebis[imino(2-acetyl-1-oxoethylene)azo]]bis[N-(3-chloro-2-methylphenyl)-4-chlorobenzamide] | 5580-57-4 |  | 添加量 1wt％以下
161 | 色材 | J | 1 | 3-4 |  | 1,4-ビス[1-[(2,5-ジクロロフェニル）アゾ]-2-ヒドロキシナフタレン-3-イルカルボニルアミノ］ベンゼン (C.I.Pigment Red 166) | 1,4-bis[1-[(2,5-dichlorophenyl)azo]-2-hydroxynaphthalen-3-ylcarbonylamino]benzene | 3905-19-9 |  | 添加量 1wt％以下
162 | 色材 | J | 1 | 3-5 |  | N,N'-(2-クロロ-1,4-フェニレン)ビス[4-[(4-クロロ-2-ニトロフェニル)アゾ]-3-ヒドロキシ-2-ナフタレンカルボアミド] (C.I.Pigment Brown 23) | (2-Naphthalenecarboxamide,N,N'-(2-chloro-1,4-phenylene) bis[4-[2-(4-chloro-2-nitrophenyl)diazenyl]-3-hydroxy- ) | 35869-64-8 |  | 添加量 1 ｗｔ％以下 水、アルコー ル食品についてのみ使用可、
163 | 色材 | J | 1 | 3-6 |  | 3,3'-[(2,5-ジメチル-1,4-フェニレン）ビス［イミノ－カルボニル(2-ヒドロキシ-3,1-ナフタレンジイル）アゾ]],ビス（4-メチル安息香酸2-クロロエチル） (C.I.Pigment Red 220) | 3,3'-[(2,5-dimethyl-1,4-phenylene)bis[imino-carbonyl(2-hydroxy-3,1-naphthalenediyl)azo]]bis(4-methylbenzoicacid),bis(2-chloroethyl)ester | 68259-05-2 |  | 添加量 １ｗｔ％以下 使用温度 Ｂ～Ｈ
164 | 色材 | J | 1 | 5-1 |  | フタロシアニンブルー（銅） (C.I.Pigment Blue 15:2) | Copper phthalocyanine (C.I. Pigment Blue 15:2) | 147-14-8 |  | 添加量 1 ｗｔ％以下
165 | 色材 | J | 1 | 5-2 |  | フタロシアニンブルー（銅） (C.I.Pigment Blue 15) | Copper phthalocyanine (C.I. Pigment Blue 15) | 147-14-8 |  | 添加量 1 ｗｔ％以下
166 | 色材 | J | 1 | 5-3 |  | フタロシアニンブルー（銅） (C.I.Pigment Blue 15:1) | Copper phthalocyanine (C.I. Pigment Blue 15:1) | 147-14-8 |  | 添加量 1 ｗｔ％以下
167 | 色材 | J | 1 | 5-4 |  | フタロシアニンブルー（銅） (C.I.Pigment Blue 15:3) | Copper phthalocyanine (C.I. Pigment Blue 15:3) | 147-14-8 |  | 添加量 1 ｗｔ％以下
168 | 色材 | J | 1 | 5-5 |  | フタロシアニンブルー（銅） (C.I.Pigment Blue 15:4) | Copper phthalocyanine (C.I. Pigment Blue 15:4) | 147-14-8 |  | 添加量 1 ｗｔ％以下
169 | 色材 | J | 1 | 5-6 |  | フタロシアニングリーン (C.I.Pigment Green 7) | Phthalocyanine Green (C.I. Pigment Green 7) | 1328-53-7 |  | 添加量 1 ｗｔ％以下
170 | 色材 | J | 1 | 6-1 |  | 3,3'-(1,4-フェニレンジアミノ)ビス[4,5,6,7-テトラクロロ-1H-イソインドール-1-オン （C.I.Pigment Yellow 110） | 3,3'-(1,4-Phenylenediimino)bis [4,5,6,7-tetrachloro-1H-isoindol-1-one | 5590-18-1 |  | 添加量 1 ｗｔ％以下
171 | 色材 | J | 1 | 7-1 |  | 2,9-ジメチルキナクリドン （C.I.Pigment Red 122） | 5,12-dihidro-2,9-dimethylquino [2,3-b]acridine-7,14-dione | 980-26-7 |  | 添加量 1 ｗｔ％以下
172 | 色材 | J | 1 | 7-2 |  | 5,12-ジヒドロキノ[2,3-b]アクリジン-7,14-ジオン(C.I. Pigment Violet 19) | 5,12-dihydroquinone[2,3-b]acridine-7,14-dione | 1047-16-1 |  | 添加量 1 ｗｔ％以下
173 | 色材 | J | 1 | 8-1 |  | 8,18-ジクロロ-5,15-ジエチル-5,15-ジヒドロジインドロ[3,2-b:3',2'-m]トリフェノジオキサジン(C.I. Pigment Violet 23) | 8,18-dichloro-5,15-diethyl-5-15-dihydro-diindoro[3,2-b:3',2'-m]triphenodioxazine | 6358-30-1 |  | 添加量 1 ｗｔ％以下
174 | 色材 | J | 1 | 8-2 |  | N,N'-[6,13-ビス（アセチルアミノ)-2,9-ジエトキシトリフェノジオキサジン-3,10-ジイル］ビス（ベンズアミド) (C.I. Pigment Violet 37) | N,N'-[6,13-bis(acetylamino)-2,9-diethoxytriphenodioxazine-3,10-diyl]bis(benzamide) | 17741-63-8 |  | 添加量 1 ｗｔ％以下
175 | 色材 | J | 1 | 9-1 |  | 2,9-ビス[4-(フェニルアゾ）フェニル］アントラ[2,1,9-def.6,5,10-d'e'f']ジイソキノリン-1,3,8,10-テトラオン (C.I. Pigment Red 178) | 2,9-bis[4-(phenylazo)phenyl]anthra[2,1,9-def:6,5,10-d'e'f']diisoquinoline-1,3,8,10(2H,9H)-tetraone | 3049-71-6 |  | 添加量 1 ｗｔ％以下
176 | 色材 | J | 1 | 13-2 |  | 3,6-ビス(4-クロロフェニル)ピロロ[3,4-c]ピロール-1,4-ジオン (C.I.Pigment Red 254) | 3,6-Bis(4-chlorophenyl)-2,5-dihydro-pyrrolo[3,4-c]pyrrole-1,4-dione | 84632-65-5 |  | 添加量 1 ｗｔ％以下
177 | 色材 | J | 1 | 13-3 |  | 4,4'-ジアミノ-1,1'-ジアントラキノニル(C.I.Pigmwnt Red 177) | 4,4-Diamino-[1,1'-biantracene]-9,9',10,10'-tetraone | 4051-63-2 |  | 添加量 1 ｗｔ％以下
178 | 色材 | J | 6 |  |  | 無機顔料 |  |  | Pb，Cd :0.01%以下 As，Hg :0.005%以下 （含有量)、 Se，Ba :0.01%以下 Cr :0.1%以下 Sb :0.025%以下 (溶出量)
179 | 色材 | J | 6 | 1-1 |  | アルミニウム(C.I. Pigment Metal 1) | Alminium(C.I. Pigment Metal 1) | 7429-90-5 | 材質としては充填剤Ｄ８－１であること | 添加量 ３ｗｔ％以下
180 | 色材 | J | 6 | 2-1 |  | 酸化チタン (C.I.Pigment White 6) | Titanium(IV) oxide | 13463-67-7 | 材質としては充填剤Ｄ１－5であること | 添加量 ３wt％以下
181 | 色材 | J | 6 | 2-2 |  | 酸化クロム(Ⅲ) ( C.I.Pigment Green 17) | chromium oxide(III) (Cr2O3) | 1308-38-9 | 材質としては充填剤Ｄ１－6であること | 添加量 ３wt％以下
182 | 色材 | J | 6 | 2-3 |  | 酸化第二鉄(別名：弁柄) ( C.I.Pigment Red 101) | Ferric oxide | 1309-37-1 | 材質としては充填剤Ｄ１－７であること | 添加量 ３wt％以下
183 | 色材 | J | 6 | 2-4 |  | 黄色酸化鉄(別名：α-オキシ水酸化鉄） ( C.I.Pigment Yellow 42) | Hydrated ferric oxide | 51274-00-1 | 材質としては充填剤Ｄ１－７であること | 添加量 ３wt％以下
184 | 色材 | J | 6 | 2-5 |  | 酸化第二鉄-酸化第一鉄複合物 ( C.I.Pigment Brown 6) | Ferric oxide and Ferroso-ferric oxide | 52357-70-7 | 材質としては充填剤Ｄ１－７であること | 添加量 ３wt％以下
185 | 色材 | J | 6 | 2-6 |  | 黒色酸化鉄(別名：四酸化三鉄） ( C.I.Pigment Black 11) | Ferroso-ferric oxide | 12227-89-3 | 材質としては充填剤Ｄ１－７であること | 添加量 ３wt％以下
186 | 色材 | J | 6 | 2-8 |  | 酸化亜鉛(C.I. Pigment White 4) | Zinc Oxide ZnO | 1314-13-2 | 材質としては充填剤Ｄ１－８であること | 添加量 ３wt％以下
187 | 色材 | J | 6 | 3-1 |  | チタン―アンチモン―ニッケル 複合酸化物 （チタンイエロー C.I.Pigment Yellow 53) | （Ti，Sb，Ni）O2 | 8007-18-9 | 材質としてはチタンーアンチモンーニッケルの複合酸化物である充填剤 Ｄ１－１６であること | 添加量 ３wt％以下
188 | 色材 | J | 6 | 3-2 |  | 鉄-亜鉛 複合酸化物 (C.I.Pigment Yellow 119) | Zinc Ferrite Brown Spinel (Zn,Fe)O | 68187-51-9 | 材質としては充填剤Ｄ１－７／Ｄ１－８であること | 添加量 ３wt％以下
189 | 色材 | J | 6 | 3-3 |  | チタン-ニッケル-ニオブ 複合酸化物 (C.I.Pigment Yellow 161) | Nickel Niobium Titanium Yellow Rutile (Ti,Ni,Nb)O | 68611-43-8 | 材質としては充填剤Ｄ１－５／Ｄ１－１２／ Ｄ１－１１であること | 添加量 ３wt％以下
190 | 色材 | J | 6 | 3-5 |  | コバルトブルー ( C.I.Pigment Blue 28) | C.I.Pigment Blue 28 （Co，Al）O2 | 1345-16-0 | 材質としてはコバルト－アルミニウムの複合酸化物である充填剤Ｄ１－１７であること | 添加量 ３wt％以下
191 | 色材 | J | 6 | 3-6 |  | アルミ-コバルト-クロム 複合酸化物 ( C.I.Pigment Blue 36) | Alminum Chromium Cobalt blue spinel (Al, Cr, Co)O | 68187-11-1 | 材質としては充填剤Ｄ１－10／Ｄ１－２／ Ｄ１－6であること | 添加量 ３wt％以下
192 | 色材 | J | 6 | 3-7 |  | コバルト-ケイ素 複合酸化物 ( C.I.Pigment Blue 73) | Cobalt Silicate blue olivine (Co, Si) O | 68187-40-6 | 材質としては充填剤Ｄ１－10／Ｄ１－3であること | 添加量 ３wt％以下
193 | 色材 | J | 6 | 3-8 |  | 鉄―マグネシウム複合酸化物 ( C.I.Pigment Brown 11) | Magnesium ferrite (Fe,Mg)O | 64294-89-9 | 材質としては充填剤Ｄ１－１／Ｄ１－７であること | 添加量 ３wt％以下
194 | 色材 | J | 6 | 3-10 |  | チタン-ニッケル-亜鉛-コバルト 複合酸化物 ( C.I.Pigment Green 50) | Titan Nickel Zinc green spinel (Ti, Ni, Zn, Co) O | 68186-85-6 | 材質としては充填剤D1-5/ D1-12/ D1-8/D1-10であること | 添加量 ３wt％以下
195 | 色材 | J | 6 | 3-11 |  | 鉄-亜鉛-クロム 複合酸化物 ( C.I.Pigment Brown 33) | Zinc Iron Chromite Brown spinel (Zn, Fe, Cr)O | 68186-88-9 | 材質としては充填剤Ｄ１－６／Ｄ１－７／Ｄ１－８であること | 添加量 ３wt％以下
196 | 色材 | J | 6 | 3-12 |  | チタン-アンチモン-クロム複合酸化物 ( C.I.Pigment Brown 24) | Chrome Antimony Titanium buff rutile (Cr, Sb, Ti) O | 68186-90-3 | 材質としては充填剤Ｄ１－５／Ｄ１－６／Ｄ１－ １３であること | 添加量 ３wt％以下
197 | 色材 | J | 6 | 3-13 |  | 鉄-コバルト-クロム複合酸化物 (C.I. Pigment Black 27) | Iron Cobalt Chromite Black Spinel | 68189-97-0 | 材質としては充填剤Ｄ１－７／Ｄ１－１０／Ｄ１－６であること | 添加量 ３wt％以下
198 | 色材 | J | 6 | 3-14 |  | 鉄-チタン複合酸化物(三酸化チタン鉄) (C.I. Pigment Black 12) | FeTiO3 | 68187-02-0 | 材質としては充填剤Ｄ１－７／Ｄ１－５であること | 添加量 ３wt％以下
199 | 色材 | J | 6 | 3-15 |  | 鉄-チタン複合酸化物(五酸化チタン二鉄） (C.I. Pigment Brown 48) | Fe2TiO5 | 1310-39-0 | 材質としては充填剤Ｄ１－７／Ｄ１－５であること | 添加量 ３wt％以下
200 | 色材 | J | 6 | 4-2 |  | 群青 ( C.I.Pigment Blue 29) | C.I.Pigment Blue 29 Ultramarine | 57455-37-5 | 材質としては充填剤Ｄ９－２であること | 添加量 ３wt％以下
201 | 色材 | J | 6 | 4-3 |  | 硫酸バリウム(C.I. Pigment White 21) | Barium Sulfate BASO4 | 7727-43-7 | 材質としては充填剤Ｄ４－３であること | 添加量 ３wt％以下
202 | 色材 | J | 7 | 1 |  | カーボンブラック(C.I.Pigment Black 7)(別名 C.I.Pigment Black 6） | Carbon black | 1333-86-4 | 品質：トルエン抽出物０．１％以下、 ベンツ(a)ピレン含有量０．２５mg/kg 以下 色材試験法に適合 Ａ８－１として収載されている物質であること | 添加量 ２．５ｗｔ％以下
203 | FCN認可物質 | YF | 2 | 5-28 |  | スチレン・ブタジエンブロツク共重合体水素添加物の無水マレイン酸変性物 | Hydrogenated styrene-butadiene block copolymers modified with maleic anhydride such that the basic polymers are composed of : 18 to 40 percent by weight of units derived from styrene, 58 to 80 percent by weight of units derived from hydrogenated 1,3-butadiene and 0.1 to 2 percent by weight of units derived from maleic anhydride |  | FDAFCN No 28に記載の制限に従う
204 | FCN認可物質 | YD | 1 | 21-431 |  | 酸化スズ(Ⅳ) | Tin(IV) Oxide | 18282-10-5 |  | 酸化チタン、酸化けい素との併用に限る 色材中で6%以下
205 | FCN認可物質 | YG | 6 | 30-608 |  | 1,2-シクロヘキサンジカルボン酸、カルシウム塩 | 1,2-Cyclohexanedicarboxylic acid, calcium salt (1:1), (1R, 2S)-rel- | 491589-22-1 |  | 添加量0.25%以下
206 | FCN認可物質 | YF | 6 | 33-720 |  | 1,3-ブタジエンとエテニルベンゼンのポリマー水添体の4-メチル-1,3.2-ジオキサボリナン-イル､4-メチルジオキサボロラン-2-イル誘導体 | Benzene, ethenyl-, polymer with 1,3-butadiene, hydrogenated, 4-methyl-1,3,2- dioxaborinan-2-yl 4-methyl-1,3,2-dioxaborolan-2-yl derivatives | 500224-31-7 |  | 添加量5%以下 100℃以下で使用
207 | FCN認可物質 | YC | 7 | 39-750 |  | オクタデカン酸，1-(12-アセチルオキシ)-,2,3-ビス(アセチルオキシ)プロピルエステル;1-(12-アセトキシステアロイル)-2,3-ジアセチルグリセロール | Octadecanoic acid, 1-(12-acetyloxy)-, 2,3-bis(acetyloxy) propyl ester; 1-(12-acetoxystearoyl)- 2,3-diacetyl glycerol | 736150-63-3 |  | 可塑剤として添加量:3.0％以下 着色分散剤として添加量0.5％以下
208 | FCN認可物質 | Y(PMP) | 69 | 1479 |  | 4-メチルペンテン-1、プロピレンの共重合物（Ｃ３含量：１０～１８ｗｔ％） |  |  | プロピレン含量１０～１８ｗｔ％ | 温度制限：Ａ～Ｈ 食品分類：全食品 乳幼児用ボトルへの繰り返し使用可
209 | FCN認可物質 | YA | 8 | 70-1216 |  | リン酸銅 | Copper(Ⅱ)hydroxide phosphate | 12158-74-6 |  | 添加量 ２．６ｗｔ％以下 使用温度：Ｃ～Ｇ
Ⓑ 牛脂由来の油脂類を出発原料として使用する場合は、次の何れかによること
（1）人の食用に適した牛脂を使用したもの。
（2）250℃、250℃相当圧力、３時間等の高温高圧の条件下で加水分解、けん化又はエステル交換したもの。

## 表4 PB-1
ポリブテン-１ | [9 empty] | （平成29年2月1日現在）
No | 種類 | 業界PL番号 |  |  | 重複 | 物質名（和名） | 物質名（英名） | CAS | 規格（品質） | 制限（使用量・使用条件等）
1 | 基ポリマー | 2-04 | (1) | ① |  | ブテン-1のホモポリマー | Poly(1-butene) | 9003-28-5 | 灰分 0.1%以下 重金属の溶出量は本自主基準の溶出試験重金属の項に規定された値の２分の１以下とする
2 | 基ポリマー | 2-04 | 1 | ② |  | ブテン-1と１種以上の1-アルケンとのコポリマー |  |  | 灰分 0.1%以下 重金属の溶出量は自主基準の溶出試験の重金属の項に規定された値の２分の１以下とするC11以上の１－アルケンは合計10%以下
3 | 安定剤 | A | 1 | 1 |  | ソルビン酸カリウム | Potassium sorbate | 24634-61-5 |  | 塗布量：600mg/m2以下 塗布用に限る
4 | 安定剤 | A | 1 | 23 |  | ネオデカン酸コバルト | Cobalt neodeconoate | 27253-31-2 | Ⓑ | 溶出量（コバルト化合物として）0.05㎎／㎏以下 非脂肪性食品用に限る
5 | 安定剤 | A | 2 | 1 |  | エポキシ化大豆油 | Epoxydized soybean oil | 8013-07-8 | オキシラン酸素：6～7% ヨウ素価：８未満 | エポキシ化合物、燐化合物、硫黄化合物、フェノール系化合物の合計添加量1.0%以下
6 | 安定剤 | A | 3 | 9 |  | ビス(2,2,6,6-テトラメチル-4-ピペリジル)セバケート | Bis(2,2,6,6-tetramethyl-4-pi peridyl) sebacate | 52829-07-9 | Ⓑ | 溶出量６㎎/kg以下
7 | 安定剤 | A | 4 | 2 |  | トリス(ミックスド,モノおよびジノニルフェニル)フォスファイト | Tris(mixed, mono- and di-) nonylphenylphosphite | 54771-30-1 | トリイソプロパノールアミンの含有量は1.0％以下 | 可塑剤と併用しないこと 添加量0.3％以下 硫黄化合物，フェノール系化合物，エポキシ化合物，燐化合物の合計添加量1.0％以下
8 | 安定剤 | A | 4 | 6 |  | トリス(2,4-ジ-t-ブチルフェニル)フォスファイト | Tris(2,4-di-t-butylphenyl)phosphite | 31570-04-4 |  | 添加量0.15%以下、 100℃以下で使用 硫黄化合物，フェノール系化合物，エポキシ化合物，燐化合物の合計添加量1.0％以下
9 | 安定剤 | A | 4 | 9 |  | 4,4'ビフェニレンジホスフィン酸テトラキス(2,4-ジ-t-ブチルフェニル) | Tetrakis(2,4-di-t-butylphenyl)-4,4'-bi phenylenediphosphinate | 119345-01-6 38613-77-3 |  | 添加量：0.3%以下 エポキシ化合物、燐化合物、硫黄化合物、フェノール系化合物の合計添加量1.0%以下
10 | 安定剤 | A | 5 | 2 |  | 3,3'-チオジプロピオン酸ジラウリル | Dilauryl-3,3-Thiodipropionate | 123-28-4 | Ⓑ | 添加量：0.5%以下 エポキシ化合物、燐化合物、硫黄化合物、フェノール系化合物の合計添加量1.0%以下
11 | 安定剤 | A | 5 | 3 |  | 3,3'-チオジプロピオン酸ジミリスチル | Dimyristyl-3,3'-thiopropionate | 16545-54-3 | Ⓑ | 添加量：0.5%以下 エポキシ化合物、燐化合物、硫黄化合物、フェノール系化合物の合計添加量1.0%以下
12 | 安定剤 | A | 5 | 4 |  | 3,3'-チオジプロピオン酸ジステアリル | Distearyl-3,3'-thiopropionate | 693-36-7 | Ⓑ | 添加量：0.5%以下 エポキシ化合物、燐化合物、硫黄化合物、フェノール系化合物の合計添加量1.0%以下
13 | 安定剤 | A | 6 |  |  | フェノール系化合物 |  |  |  | エポキシ化合物、燐化合物、硫黄化合物、フェノール系化合物の合計添加量1.5%以下
14 | 安定剤 | A | 6 | 1-1 |  | ブチル化ヒドロキシトルエン | Butylated hydroxytoluene | 128-37-0 |  | 添加量：0.125%以下
15 | 安定剤 | A | 6 | 1-5 |  | n-オクタデシル-β-(4'-ヒドロキシ-3',5'-ジ-t-ブチルフェニル)プロピオネート | n-Octadecyl-P-(4'-hydroxy-3',5'-di-t-butylphenyl)propionate | 29874-14-4 | Ⓑ | 添加量：0.25%以下
16 | 安定剤 | A | 6 | 1-10 |  | トコフェロール | Tocopherol | 59-02-9 |  | フェノ－ル系化合物，硫黄化合物及び燐化合物の合計添加量0.5％以下
17 | 安定剤 | A | 6 | 3-1 |  | 1,1,3-トリス(2-メチル-4-ヒドロキシ-5-t-ブチルフェニル)ブタン | 1,1,3-Tris(2-methyl4hydroxy-5-t-butyl phenyl) butane | 1843-03-4 |  | 添加量：0.2%以下
18 | 安定剤 | A | 6 | 4-1 |  | 1,3,5-トリメチル-2,4,6-トリス(3,5-ジ-t-ブチル-4-ヒドロキシベンジル)ベンゼン | 1,3,5-Trimethyl-2,4,6-tris(3,5-di-t-butyl-4-hydroxybenzyl) benzene | 1709-70-2 |  | 添加量0.5％以下 フェノ－ル系化合物，硫黄化合物及び燐化合物の合計添加量0.5％以下
19 | 安定剤 | A | 6 | 4-2 |  | テトラキス[メチレン-3-(3',5-ジ-t-ブチル-4'-ヒドロキシフェニル)プロピオネート]メタン | Tetrakis(methylene-3-[3',5'-di-t-buty-4'-hydroxyphenyl] propionate)methane | 6683-19-8 |  | 添加量0.5％以下 フェノ－ル系化合物，硫黄化合物及び燐化合物の合計添加量0.5％以下
20 | 安定剤 | A | 7 | 5 |  | 2,4-ジ-t-ブチルフェニル-3,5-ジ-t-ブチル-4-ヒドロキシベンゾエート | 2,4-Di-t-butylphenyl-3,5-di-t-butyl-hydroxybenzoate | 4221-80-1 |  | 添加量0.3％以下 水性食品に限る
21 | 安定剤 | A | 7 | 8 |  | 2-(2’-ヒドロキシ-3’-t-ブチル-5’-メチルフェニル)-5-クロロベンゾトリアゾール | 2-(2'-Hydroxy-3'-t-butyl-5'-methyl phenyl)-5-chlorobenzotriazole | 3896-11-5 | 純度：99.5%以上 | 添加量：0.2%以下
22 | 安定剤 | A | 8 | 1 |  | カーボンブラック | Carbon black | 1333-86-4 | チャンネル法によるもの、または下記の規格を満たすもの トルエン抽出物0.1％以下、 ベンツ(a)ピレン含有量 0,25 mg/kg以下、 | 添加量2.5%以下 色材として使用可能
23 | 安定剤 | A | 8 | 2a |  | パラオキシ安息香酸メチル | Methyl p-oxybenzoate | 99-76-3 |  | 塗布量：600mg/m2以下 塗布用に限る
24 | 安定剤 | A | 8 | 2b |  | パラオキシ安息香酸プロピル | Propyl p-oxybenzoate | 94-13-3 |  | 塗布量：600mg/m2以下 塗布用に限る
25 | 安定剤 | A | 8 | 4 |  | ソルビン酸 | Sorbic acid | 110-44-1 |  | 塗布量 600mg/㎡以下 塗布用に限る
26 | 界面活性剤 | B | 1 | 1 |  | グリセリン脂肪酸エステル | Glycerin fatty acid esters | 31566-31-1 | 品質は食品添加物公定書に従う。 Ⓑ | 塗布量：600mg/m2以下
27 | 界面活性剤 | B | 1 | 2 |  | ソルビタン脂肪酸(C8～C22)エステル | Sorbitan fatty acid (C8-C22)esters | 1338-43-8 | 品質は食品添加物公定書に従う。 Ⓑ | 塗布量：600mg/m2以下
28 | 界面活性剤 | B | 1 | 3 |  | プロピレングリコール脂肪酸(C8～C22)エステル | Propylene glycol fatty acid (C8-C22)esters | 67784-79-6 | 品質は食品添加物公定書に従う。 Ⓑ | 塗布量 600mg/㎡以下 塗布用に限る
29 | 界面活性剤 | B | 1 | 4 |  | ショ糖脂肪酸(C8～C22)エステル | Sucrosefattyacid (C8-C22)esters | 37318-31-3 | 品質は食品添加物公定書に従う。 Ⓑ | 塗布量：600mg/m2以下 塗布用に限る
30 | 界面活性剤 | B | 1 | 5 |  | クエン酸モノ,ジおよびトリステアリルエステル | Citric acid mono- (di-or tri-) stearyl ester |  | Ⓑ
31 | 界面活性剤 | B | 1 | 8 |  | ポリグリセリン脂肪酸(C8～C22)エステル | Trimethylol propane fatty acid (C8-C18)esters | 9007-48-1 | Ⓑ 但し，デカグリセリンエステルまで | 塗布量：600mg/m2以下 塗布用に限る
32 | 界面活性剤 | B | 1 | 10 |  | ポリオキシエチレン(20モル)ソルビタン脂肪酸(C12～C18)エステル | Polyoxyethylene (20 moles) sorbitan fatty acid (C12-C18)esters | 9005-67-8 | Ⓑ | 塗布量 600mg/㎡以下 塗布用に限る
33 | 界面活性剤 | B | 1 | 11 |  | ポリエチレングリコール脂肪酸(C8～C22)エステル | Polyethylene glycol fatty acid (C8-C22) esters | 9004-96-0 | Ⓑ | 塗布量 600mg/㎡以下 塗布用に限る
34 | 界面活性剤 | B | 1 | 13 |  | ポリオキシエチレン脂肪族アルコール(Ｃ12～Ｃ20)エ－テル | Polyoxyethylene fatty alcohol (C12-C20) ethers | 69013-19-0 | Ⓑ | 塗布量 600mg/㎡以下 塗布用に限る
35 | 界面活性剤 | B | 1 | 13-2 |  | ポリオキシエチレン(4～14モル)脂肪族アルコール(C5～C18)エーテル | Polyoxyethylene (4-14) Alkyl(5-18) Ether | 9002-93-1 | Ⓑ | 塗布量 100mg/㎡以下 塗布用に限る
36 | 界面活性剤 | B | 1 | 14 |  | ポリオキシエチレン(4～50モル)アルキル(C7以上)フェニルエーテル | Polyoxyethylene (4-50 moles) alkyl(≧C7)phenyl ethers | 9002-93-1 | Ⓑ | 塗布量 100mg/㎡以下
37 | 界面活性剤 | B | 1 | 15 |  | N,N-ビス(2-ヒドロキシエチル) 脂肪族 (C12-18) アミン | N,N-Bis(2-hydroxyethyl) fatty(C 8-C18)amine |  | Ⓑ | 添加量0.15％以下 塗布量24ｍｇ／㎡ 以下
38 | 界面活性剤 | B | 1 | 16 |  | 脂肪酸 (C12-18) とジエタノールアミンによる縮合生成物 | Condensates of fatty acids (C12-C18)with diethanol amine | 120-40-1 | Ⓑ | 塗布量 600mg/㎡以下 塗布用に限る
39 | 界面活性剤 | B | 1 | 17 |  | ポリオキシプロピレンポリオキシエチレンブロックポリマー | Polyoxypropylene polyoxyethylene block copolymer | 9003-11-6 | 分子量1,900以上 | 塗布量 600mg/㎡以下 塗布用に限る
40 | 界面活性剤 | B | 1 | 18 |  | ポリエチレングリコール | Polyethylene glycol | 25322-68-3 |  | 塗布量 600mg/㎡以下 塗布用に限る
41 | 界面活性剤 | B | 1 | 19 |  | ポリプロピレングリコール | Polypropylene glycol | 25322-69-4 |  | 塗布量 600mg/㎡以下 塗布用に限る
42 | 界面活性剤 | B | 1 | 21 |  | ポリエチレンオキサイド | Polyethylene oxide | 25322-68-3 |  | 塗布量 600mg/㎡以下 塗布用に限る
43 | 界面活性剤 | B | 1 | 23 |  | イソプロピルアルコール | Isopropyl alcohol | 67-63-0 |  | 塗布量 600mg/㎡以下 塗布用に限る
44 | 界面活性剤 | B | 1 | 28 |  | N-2-ヒドロキシエチル-N-(2-ヒドロキシアルキル)アミン | Ｎ-2-ｈｙｄｒｏｘｙｅｔｈｙｌ-Ｎ-(2-ｈｙｄｒｏｘｙａｌｋｙｌ) ａｍｉｎｅ | 84836-93-1 | アルキルはC12（2～60%）、C14（40～98%） Ⓑ | 塗布量 500mg/㎡以下 塗布用に限る
45 | 界面活性剤 | B | 1 | 29 |  | エチルアルコール | Ethanol | 64-17-5 |  | 塗布量 600mg/㎡以下
46 | 界面活性剤 | B | 2 | 1 |  | アルキル(Ｃ10～Ｃ20)スルホン酸塩(Ｎａ,Ｋ,ＮＨ4) | Alkyl (C10-C20) sulfates(Na, K, NH4) | 977180-90-7 | Ⓑ | 塗布量120mg/㎡以下 塗布用に限る
47 | 界面活性剤 | B | 2 | 2 |  | アルキル(Ｃ9～Ｃ20)ベンゼンスルホン酸塩(Ｎa,Ｋ,ＮＨ4) | Alkyl (C9-C 20) benzene sulfonates (Na, K, NH4) | 68411-30-3 | Ⓑ | 合計塗布量（B2-1,2,3）：600mg/m2以下 塗布用に限る
48 | 界面活性剤 | B | 2 | 3 |  | アルキルナフタリンスルホン酸塩(Na) | Alkyl (C10-C 20) naphthalene sulfonate Na,Salt | 577-11-7 | Ⓑ | 合計塗布量（B2-1,2,3）：600mg/m2以下 塗布用に限る
49 | 界面活性剤 | B | 2 | 4 |  | ソジウムジアルキル(C4～C16)スルホサクシネート |  |  | Ⓑ | 塗布量 600mg/㎡以下 塗布用に限る
50 | 界面活性剤 | B | 2 | 9 |  | アルキル(C8～C20)サルフェート(Na,K,NH4) | Alkyl (C8-C 20) sulfates (Na, K, NH4) | 151-21-3 | Ⓑ | 合計塗布量（B2-1, B2-2）：600mg/m2以下 塗布用に限る
51 | 界面活性剤 | B | 2 | 10 |  | ポリオキシエチレン脂肪アルコール(C12～C20)エーテルサルフェート(Na,NH4) | Polyoxyethylene fatty alcohol (C12-C20) ether sulfates (Na, NH4) |  | Ⓑ | 塗布量 600mg/㎡以下 塗布用に限る
52 | 界面活性剤 | B | 2 | 11 |  | ポリオキシエチレン(4～50モル) アルキル(C7以上)フェニルエーテルサルフェート(Na,NH4) | Polyoxyethylene (4-50 moles) alkyl (≧C7) phenylether sulfates (Na, NH4) | 55348-40-8 | Ⓑ | 塗布量 600mg/㎡以下 塗布用に限る
53 | 界面活性剤 | B | 2 | 16 |  | 脂肪酸(Ｃ8～Ｃ22)塩(Ｎa,Ｋ,ＮＨ4) | Fatty acid (C8-C22) salts (Na, K, NH4) | 143-19-1 | Ⓑ 水添物を含む | 600mg/㎡以下 塗布用に限る
54 | 界面活性剤 | B | 4 | 1 |  | ジメチルジアルキル(C8～C18)アンモニウムクロライド | Dimethyl dialkyl (Ｃ8～Ｃ18) ammonium chloride | 61789-77-3 61789-80-8 | Ⓑ | 最大移行量：3mg/kg食品以下
55 | 界面活性剤 | B | 5 | 1 |  | カルボキシメチルセルロース及びそのナトリウム塩 | Carboxymethyl cellulose and its sodium salt | 9000-11-7 |  | 塗布量 600mg/㎡以下 塗布用に限る
56 | 界面活性剤 | B | 5 | 2 |  | メチルセルロース | Methyl Cellulose | 9004-67-5 |  | 塗布量 600mg/㎡以下
57 | 界面活性剤 | B | 5 | 5 |  | メチルヒドロキシプロピルセルロース | Methylhydroxypropyl cellulose | 9004-65-3 | 品質は食品添加物公定書に従う | 塗布量：600mg/m2以下
58 | 界面活性剤 | B | 5 | 9 |  | ポリビニルアルコール | Polyvinyl alcohol | 9002-89-5 | ４％水溶液20℃の粘度：２センチポイズ以上 | 塗布量 600mg/㎡以下
59 | 界面活性剤 | B | 5 | 12 |  | ポリビニルピロリドン | Polyvinyl pyrrolidone | 9003-39-8 | 5%水溶液の20℃の粘度34cp以上 | 塗布量：600mg/m2以下 塗布剤としての使用に限る
60 | 界面活性剤 | B | 5 | 22 |  | ポリビニルポリピロリドン | Polyvinylpolypyrrolidone | 25249-54-1 |  | 総溶出量：50µg/ml以下（水、５％酢酸、50％エタノール溶媒による３時間還流条件下） 添加量：30.0%以下
61 | 滑剤 | C | 1 | 1 |  | 流動パラフィン | Liquid paraffin | 8002-74-2 | 品質は食品添加物公定書に従う
62 | 滑剤 | C | 1 | 13 |  | 水素添加ポリブテン | Hydrogenated polybutene | 68937-10-0 | (1)99℃の粘度が39セイボルト以上 (2)臭素価３以下 | 脂肪性食品には使用できない
63 | 滑剤 | C | 2 | 1 |  | 高級脂肪酸(C8～C22) | Higher fatty acids (C8-C22) and behenic acid |  | Ⓑ 動物または植物油脂から得られた脂肪酸およびそれらの脂肪酸を水素添加したもの
64 | 滑剤 | C | 3 | 2 |  | 高級脂肪酸(C8～C22,リシノール) カルシウム | Higherfatty acid (C8-C22) calcium salts | 1592-23-0 | Ⓑ | 添加量2.0％以下 塗布量600mg/㎡以下 (ステアリン酸カルシウムに限る)
65 | 滑剤 | C | 3 | 4 |  | 高級脂肪酸(C8,C18)亜鉛 | Higherfattyacid (C8-C18)zincsalts . | 557-05-1 | Ⓑ | 不ケン化物2％以下｡ステアリン酸に限る。 塗布量600mg/m2以下 塗布用に限る
66 | 滑剤 | C | 7 | 8 |  | アセチル化モノグリセライド | Acetylated monoglycerides | 68990-54-5 | Ⓑ 分子中アセチル基を持つ脂肪酸(Ｃ8～Ｃ22)グリセライドであって，酸価６以下 ライヘルトマイスル価75～200のもの 品質は食品添加物公定書に従う | 塗布量600mg/ m2以下
67 | 滑剤 | C | 8 | 1 |  | エチレンビス脂肪酸(C16,C18)アマイド | Ethylene bis-fatty acid (C 16,C 18) amide N,N'-Ethane-1,2-diylbispalmitamide | 110-31-6 5518-18-3 | Ⓑ | 添加量0.2％以下 器具には添加量0.5％以下
68 | 滑剤 | C | 8 | 2 |  | 高級脂肪酸(C8～C22)アマイド | Higherfattyacid (C8-C22) amide |  | Ⓑ | 添加量0.1％以下 器具には添加量2.0％以下
69 | 滑剤 | C | 9 | 2 |  | ジメチルポリシロキサン | Dimethyl polysiloxane | 63148-62-9 | 20℃の粘度 最低100cSt | 塗布量 600mg/㎡以下
70 | 滑剤 | C | 9 | 3 |  | ポリメチルフェニルシロキサン | Methyl phenyl polysiloxane | 68083-14-7 | 20℃の粘度 最低100cSt | 塗布量 600mg/㎡以下
71 | 充填剤 | D | 1 | 1 |  | 酸化マグネシウム | Magnesium oxide | 1309-48-4 |  | 複合酸化物系顔料成分として使用可能
72 | 充填剤 | D | 1 | 2 |  | 酸化アルミニウム | Aluminium oxide | 1344-28-1 |  | 塗布量 600mg/㎡以下 複合酸化物系顔料成分として使用可能
73 | 充填剤 | D | 1 | 3 |  | 酸化けい素 | Silicon oxide | 7631-86-9 |  | 官能基例えばビニル基，メタクリル基，アミノ基またはグリシジル基を有するアルコキシシランで処理する場合は，処理剤の量は合計0.5％以下であること。処理剤合計は、充填剤に対し5％以下。 塗布量 600mg/㎡以下 無機顔料および複合酸化物系顔料成分として使用可能
74 | 充填剤 | D | 1 | 4 |  | 酸化カルシウム | Calcium oxide | 1305-78-8 |  | 複合酸化物系顔料成分として使用可能
75 | 充填剤 | D | 1 | 5 |  | 酸化チタン | Titanium oxide | 13463-67-7 | Pb，Cd0.01％以下 As，Hg0.005％以下 | 無機顔料および複合酸化物系顔料成分として使用可能
76 | 充填剤 | D | 1 | 6 |  | 酸化クロム(Ⅲ) | Chromium oxide (lll) | 1308-38-9 | Pb，Cd0.01％以下 As，Hg0.005％以下 | 無機顔料および複合酸化物系顔料成分として使用可能
77 | 充填剤 | D | 1 | 7 |  | 酸化鉄 | lron oxide | 1309-37-1 | Pb，Cd0.01％以下 As，Hg0.005％以下 | 無機顔料および複合酸化物系顔料成分として使用可能
78 | 充填剤 | D | 1 | 8 |  | 酸化亜鉛 | Zinc oxide | 1314-13-2 | Pb，Cd0.01％以下 As，Hg0.005％以下 金属亜鉛１％以下 | 無機顔料および複合酸化物系顔料成分として使用可能
79 | 充填剤 | D | 1 | 10 |  | 酸化コバルト | Cobalt oxide | 1308-06-1 |  | 複合酸化物系顔料成分としての使用に限る
80 | 充填剤 | D | 1 | 11 |  | 酸化ニオブ | Niobium oxide | 1313-96-8 |  | 複合酸化物系顔料成分としての使用に限る
81 | 充填剤 | D | 1 | 12 |  | 酸化ニッケル | Nickel oxide | 12035-36-8 |  | 複合酸化物系顔料成分としての使用に限る
82 | 充填剤 | D | 1 | 13 |  | 酸化アンチモン | Antimony oxide | 1309-64-4 |  | 複合酸化物系顔料成分としての使用に限る
83 | 充填剤 | D | 1 | 14 |  | 酸化タングステン | Tungsten oxide | 1314-35-8 |  | 複合酸化物系顔料成分としての使用に限る
84 | 充填剤 | D | 1 | 16 |  | チタンイエロー | Titan yellow | 8007-18-9 |  | 無機顔料として使用可能
85 | 充填剤 | D | 1 | 17 |  | コバルトブルー | Cobalt blue | 1345-16-0 |  | 無機顔料として使用可能
86 | 充填剤 | D | 1 | 18 |  | 三酸化アンチモン | Antimony trioxide | 1309-64-4 |  | アンチモンの移行量0.02㎎/㎏以下 アンチモンの定量法は告示３７０号アンチモン溶出試験法による
87 | 充填剤 | D | 1 | 19 |  | シリル化処理無水ケイ酸 | Silicon dioxide, silanated | 68909-20-6 |  | 塗布剤として塗布量 600mg/㎡以下
88 | 充填剤 | D | 1 | 20 |  | 酸化マンガン | Manganese oxide |  |  | 複合酸化物系顔料成分として使用できる
89 | 充填剤 | D | 2 | 1 |  | 水酸化マグネシウム | Magnesium hydroxide | 1309-42-8
90 | 充填剤 | D | 2 | 2 |  | 水酸化アルミニウム | Aluminium hydroxide | 21645-51-2 | Pb，Cd0.01％以下 As，Hg0.005％以下 | 無機顔料として使用可能
91 | 充填剤 | D | 3 | 2 |  | 炭酸カルシウム | Calcium carbonate | 471-34-1
92 | 充填剤 | D | 4 | 3 |  | 硫酸バリウム | Barium sulfate | 7727-43-7 | Pb，Cd0.01％以下 As，Hg0.005％以下 | 無機顔料として使用可能
93 | 充填剤 | D | 5 | 6 |  | アルミノケイ酸塩(Na,Ca) | Aluminosilicate (Na, Ca) (Zeolite), | 68989-22-0 |  | ゼオライト系のみ
94 | 充填剤 | D | 5 | 7 |  | ケイ酸アルミニウムカルシウム | Aluminium and calcium silicates | 1344-00-9 | ＦＤＡ§182.2122に相当するもの
95 | 充填剤 | D | 5 | 9 |  | ケイ酸塩（ナトリウム、カリウム、カルシウム、マグネシウム、アルミニウム、鉄）又はそれらの混合物 | Silicates or mixed silicates of sodium, potassium, calcium, magnesium, aluminium and iron |  |  | 石綿は除去されたもの 充填剤の結合剤として、アルコキシシラン、官能基例えばビニル基、メタクリル基、アミノ基またはグリシジル基を有するもので処理する場合は、処理剤の量は合計0.5%以下であること。 結合剤合計は、充填剤に対して5％以下
96 | 充填剤 | D | 5 | 9-1 |  | 3-アミノプロピルトリエトキシシラン処理ケイ酸塩（ナトリウム、カリウム、カルシウム、マグネシウム、アルミニウム、もしくは鉄の塩、又はそれらの混合物） | Silicic acid salt, 3-aminopropyltrietoxysilane | 919-30-2 1344-01-0 | 3-アミノプロピルトリエトキシシランのケイ酸塩への処理量３ｗｔ％以下 | 対象樹脂へのシラン処理ケイ酸塩の添加量５ｗｔ％以下、 製品厚み１ｍｍ以下
97 | 充填剤 | D | 5 | 10 |  | マイカ | Mica | 12001-26-2 | Pb，Cd0.01％以下 As，Hg0.005％以下 | 無機顔料として使用可能
98 | 充填剤 | D | 6 | 1 |  | クレー | Clay | 1332-58-7
99 | 充填剤 | D | 6 | 2 |  | ケイソウ土 | Diatomaceus earth | 7631-86-9
100 | 充填剤 | D | 6 | 3 |  | カオリン (陶土) | Kaolin (porcelain clay) | 1332-58-7
101 | 充填剤 | D | 6 | 4 |  | タルク | Talc | 14807-96-6
102 | 充填剤 | D | 6 | 6 |  | パーライト | Perlite | 977116-39-4 | 品質は食品添加物公定書に従う
103 | 充填剤 | D | 6 | 7 |  | ガラス | Glass
104 | 充填剤 | D | 6 | 8 |  | 木粉 | Wood powder | 9004-34-6
105 | 充填剤 | D | 6 | 10 |  | グラファイト | Graphite | 7782-42-5 | Pb，Cd，As，0.01％以下 Hg0.0005%以下 Sb0.005%以下 | 無機顔料として使用可能
106 | 充填剤 | D | 6 | 11 |  | シェナー | Sienna | 1309-37-1 977139-25-5 | Pb，Cd0.01％以下 As，Hg0.005％以下 | 無機顔料として使用可能
107 | 充填剤 | D | 6 | 12 |  | 生シェナー | Raw sienna | 1309-37-1 12000-57-6 | Pb，Cd0.01％以下 As，Hg0.005％以下 | 無機顔料として使用可能
108 | 充填剤 | D | 6 | 13 |  | 焼アンバー | Calcined amber |  | Pb，Cd0.01％以下 As，Hg0.005％以下 | 無機顔料として使用可能
109 | 充填剤 | D | 7 | 8 |  | 複合酸化物系顔料 | Complex oxide pigments |  |  | 無機顔料として使用可能
110 | 充填剤 | D | 8 | 1 |  | アルミニウム | Aluminium | 7429-90-5 | Pb，Cd0.01％以下 As，Hg0.005％以下 | 無機顔料として使用可能
111 | 充填剤 | D | 8 | 5 |  | 銅 | Copper | 7440-50-8 | Pb，Cd0.01％以下 As，Hg0.005％以下 | 最大移行量銅として10㎎/㎏食品以下
112 | 充填剤 | D | 8 | 7 |  | 真ちゅう又は黄銅 | Brass | 12597-71-6 | Pb，Cd0.01％以下 As，Hg0.005％以下 | 最大移行量銅として10㎎/㎏食品以下
113 | 充填剤 | D | 9 | 1 |  | 硫化亜鉛 | Zinc sulfide | 1314-98-3 |  | 添加量10％以下，蛍光を発しないこと
114 | 充填剤 | D | 9 | 2 |  | 群青 | Ultramarine | 57455-37-5 | Pb，Cd0.01％以下 As，Hg0.005％以下 | 無機顔料として使用可能
115 | 充填剤 | D | 10 | 1 |  | 炭素繊維 | Carbon fiber | 7440-44-0 |  | 結合剤として，アルコキシシラン，官能基たとえばビニル基，メタクリル基，アミノ基，又はグリシジル基をもつものを使用できる 充填剤に対し0.5％以下または充填剤入りプラスチックに対し0.3％以下
116 | 充填剤 | D | 10 | 5 |  | マグネシウム・ナトリウム・フルオライド・シリケート |  | 37296-97-2 |  | フッ化物溶出量0.3mg/kg-食品以下
117 | 発泡剤 発泡助剤 | E | 2 | 4 |  | くえん酸 | Citric acid | 77-92-9 |  | 塗布量600mg/㎡以下 塗布用に限る 酸および塩基の合計添加量10％以下
118 | ポリマー添加材 | F | 1 | 1 |  | ポリエチレン | Polyethylene | 9002-88-4 | ポリエチレンのポジティブリストに従うもの
119 | ポリマー添加材 | F | 1 | 10 |  | ポリプロピレン | Polypropylene | 9003-07-0 | ポリプロピレンのポジティブリストに従うもの
120 | ポリマー添加材 | F | 1 | 11 |  | 無水マレイン酸変性ポリプロピレン | Maleic anhydride modified polypropylene | 977099-05-0 | 原料のポリプロピレンはポリプロピレンのポジティブリストに従うもの，結合した無水マレイン酸は７％以下で固有粘度(0.1％デカヒドロナフタレン溶液135℃)0.25以上のもの
121 | ポリマー添加材 | F | 1 | 12 |  | ポリブテン－1 | Polybutene-1 | 9003-28-5 | ポリブテン－1のポジティブリストに従うもの
122 | ポリマー添加材 | F | 3 | 2 |  | ポリメタクリレート | Polymethacrylate | 9011-14-7 | メタクリル樹脂のポジティブリストに従うもの | 塗布用に限る （アクリル酸（メタ）アクリル酸エステル共重合体）塗布量600mg/m2以下
123 | ポリマー添加材 | F | 3 | 5 |  | メタクリル酸メチル・エチレングリコ－ルジメタクリレート共重合物 | Methylmethacrylate-Ethylene glycol methacrylate copolymer
124 | ポリマー添加材 | F | 3 | 6 |  | ポリアクリル酸ナトリウム | Sodium polyacrylate | 9003-04-7 |  | 添加量 ０．５ｗｔ％以下
125 | ポリマー添加材 | F | 5 | 1 |  | ポリイソブチレン | Polyisobutylene | 9003-27-4 | ゴム製食品用器具及び容器包装に関するポジティブリストに従うもの
126 | ポリマー添加材 | F | 5 | 14 |  | ポリマー 【無水マレイン酸・ブタジエン共重合物】 |  | 491589-22-1
127 | ポリマー添加材 | F | 5 | 14 |  | 無水マレイン酸・ブタジエン共重合物 | Maleic anhydride-butadiene copolymer
128 | ポリマー添加材 | F | 5 | 18 |  | シランジオールの1,1-ジメチル体からなるポリマーとエチレンとを構成成分とするトリブロックポリマー | Silanediol,1,1-dimethyl-,polymer with ethene,triblock | 837387-70-9 |  | 添加量制限：３０ｗｔ％以下 使用制限： ・温度制限 Ａ～Ｈ ・食品分類 全食品 ・乳幼児用（粉ミルク及び母乳）への使用不可
129 | ポリマー添加材 | F | 6 | 1-1 |  | ナイロン | Terephthalic acid-Trimethylhexamethylene diamine condensates | 25038-54-4 | ナイロンのポジティブリストに従うもの
130 | ポリマー添加材 | F | 6 | 1-2 |  | テレフタル酸トリメチルヘキサメチレンジアミン縮合物 | Nylon；Impact Modified Nylon MXD-6 Resins | 59655-05-9 | ナイロンのポジティブリストに従うもの
131 | ポリマー添加材 | F | 6 | 2-1 |  | ポリエチレンテレフタレート | Polyethylene terephthalate | 25038-59-9 | ポリエチレンテレフタレートのポジティブリストに従うもの
132 | ポリマー添加材 | F | 6 | 2-2 |  | ポリブチレンテレフタレート | Polybutylene terephthalate | 26062-94-2 | ポリブチレンテレフタレートのポジティブリストに従うもの
133 | ポリマー添加材 | F | 6 | 15 |  | 水素化石油炭化水素樹脂 | Hydrogenated petroleum hydrocarbon resins |  |  | 添加量25％以下
134 | ポリマー添加材 | F | 6 | 56 |  | ポリ乳酸 | Polylactide、polylactic acid | 9051-89-2 | ポリ乳酸のポジティブリストに従うもの
135 | その他 | G | 2 | 1 |  | 炭酸ナトリウム | Sodium carbonate | 144-55-8 | .品質は食品添加物公定書に従う | 塗布量600mg/㎡以下 塗布用に限る
136 | その他 | G | 3 | 2 |  | 塩化マグネシウム | Magnesium chloride | 7786-30-3 |  | 塗布剤として使用するものは、食品添加物公定書に従うものであり、塗布量制限として600mg/m2以下となる 塗布用に限る
137 | その他 | G | 4 | 2 |  | 硫酸マグネシウム | Magnesium sulfate | 7487-88-9 | 品質は食品添加物公定書に従うもの
138 | その他 | G | 4 | 2A |  | 無水硫酸マグネシウム | Magnesium sulfate anhydride | 7487-88-9
139 | その他 | G | 4 | 8 |  | 焼ミョウバン | aluminumpotassiumdisulfate | 10043-67-1
140 | その他 | G | 4 | 9 |  | 硫酸アルミニウム | Aluminium sulphate | 10043-01-3
141 | その他 | G | 6 | 4 |  | 酢酸ナトリウム | Sodium Acetate | 127-09-3 |  | 塗布量 600mg/㎡以下
142 | その他 | G | 6 | 5 |  | 安息香酸 | Benzoic acid | 65-85-0 | 品質は食品添加物公定書に従う
143 | その他 | G | 6 | 6 |  | 安息香酸ナトリウム | Sodium benzoate | 532-32-1 |  | 塗布量600mg/㎡以下 塗布用に限る
144 | その他 | G | 6 | 56 |  | ハイドロタルサイト | Ｈydrotalcite | 11097-59-9
145 | その他 | G | 6 | 57 |  | シクロデキストリン（α、β、γ） | cyclodextrin（α、β、γ） | 10016-20-3 7585-39-9 17465-86-0 | 食品添加物公定書に従う | 塗布量600mg/㎡以下 塗布用に限る
146 | その他 | G | 6 | 70 |  | 窒化ホウ素 | boron nitride | 10043-11-5 |  | 添加量2％以下
147 | その他 | G | 6 | 73 |  | キサンタンガム | Xanthan gum | 11138-66-2
148 | 色材 | J | 1 |  |  | 有機顔料 |  |  | Pb，Cd :0.01%以下 As，Hg :0.005%以下 （含有量)、 遊離アミン:0.05%以下 （含有量)、 Se，Ba :0.01%以下 Cr :0.1%以下 Sb :0.025%以下 (溶出量)
149 | 色材 | J | 1 | 1-2 |  | 3-ヒドロキシ-4-[(1-スルホナフタレン-2-イル)アゾ]-2-ナフタレンカルボン酸カルシウム（C.I.Pigment Red 63:1） | calcium 3-hydroxy-4-[(1-sulfonate-2-naphthyl)azo]-2-naphthoate | 6417-83-0 |  | 添加量 1wt％以下 油脂及び脂肪性食品にのみ適用可
150 | 色材 | J | 1 | 1-13 |  | 4'-カルバモイル-4-[1-(2-オキソ-2,3-ジヒドロ-5-ベンズイミダゾリルカルバモイル)アセトニルアゾ],ベンズアニリド(C.I.Pigment Yellow 181) | N-[4-(Aminovarbonyl)phenyl]-4-[[1-[[(2,3-dihydro-2-oxo-1H-benzimidazol-5-yl)amino]carbonyl]-2-oxopropyl]azo]benzamidehydroxynaphthalene-2-carboxamide | 74441-05-7 |  | 添加量 １ｗｔ％以下、 使用温度 Ｂ～Ｈ
151 | 色材 | J | 1 | 1-14 |  | 5-(6-メチル-2-オキソ-2,3-ジヒドロ-5-ベンズイミダゾリルアゾ)ペルヒドロピリミジン-2,4,6-トリオン (C.I.Pigment Orange 64) | 5-[(2,3-Dihydro-6-methyl-2-oxo-1H-benzimidazol-5-yl)azo]-2,4,6(1H,3H,5H)-pyrimidinetrione | 72102-84-2 |  | 添加量 １ｗｔ％以下、 使用温度 Ｂ～Ｈ 油脂及び脂肪性食品、水性食品、酸性食品に限る
152 | 色材 | J | 1 | 3-1 |  | 3,3'-[(2,5-ジメチル-p-フェニレン)ビス[イミノ(1-アセチル-2-オキソエチレン)アゾ]]ビス[4-クロロ-N-(5-クロロ-o-トリル)ベンズアミド] （C.I.Pigment Yellow 95） | 3,3'-[(2,5-dimethyl-p-phenylene)bis[imino(1-acetyl-2-oxoethylene)azo]]bis[4-chloro-N-(5-chloro-o-tolyl)benzaamide] | 5280-80-8 |  | 添加量 1wt％以下
153 | 色材 | J | 1 | 3-2 |  | N,N'-(2-クロロ-1,4-フェニレン)ビス[3-ヒドロキシ-4-(2,5-ジクロロフェニルアゾ)-2-ナフタレンカルボアミド] (C.I.Pigment Red 144) | N,N'-(2-chloro-1,4-phenylene)bis[3-hydroxy-4-(2,5-dichlorophenylazo)-2-naphthalenecarboxamide] | 5280-78-4 |  | 添加量 1wt％以下
154 | 色材 | J | 1 | 3-3 |  | 3,3'-[5-クロロ-2-メチル-4,1-フェニレンビス[イミノ(2-アセチル-1-オキソエチレン)アゾ]]ビス[N-(3-クロロ-2-メチルフェニル)-4-クロロベンズアミド] (C.I. Pigment Yellow 93) | 3,3'-[5-chloro-2-methyl-4,1-phenylenebis[imino(2-acetyl-1-oxoethylene)azo]]bis[N-(3-chloro-2-methylphenyl)-4-chlorobenzamide] | 5580-57-4 |  | 添加量 1wt％以下
155 | 色材 | J | 1 | 3-4 |  | 1,4-ビス[1-[(2,5-ジクロロフェニル）アゾ]-2-ヒドロキシナフタレン-3-イルカルボニルアミノ］ベンゼン (C.I.Pigment Red 166) | 1,4-bis[1-[(2,5-dichlorophenyl)azo]-2-hydroxynaphthalen-3-ylcarbonylamino]benzene | 3905-19-9 |  | 添加量 1wt％以下
156 | 色材 | J | 1 | 3-5 |  | N,N'-(2-クロロ-1,4-フェニレン)ビス[4-[(4-クロロ-2-ニトロフェニル)アゾ]-3-ヒドロキシ-2-ナフタレンカルボアミド] (C.I.Pigment Brown 23) | (2-Naphthalenecarboxamide,N,N'-(2-chloro-1,4-phenylene) bis[4-[2-(4-chloro-2-nitrophenyl)diazenyl]-3-hydroxy- ) | 35869-64-8 |  | 添加量 1 ｗｔ％以下
157 | 色材 | J | 1 | 3-6 |  | 3,3'-[(2,5-ジメチル-1,4-フェニレン）ビス［イミノ－カルボニル(2-ヒドロキシ-3,1-ナフタレンジイル）アゾ]],ビス（4-メチル安息香酸2-クロロエチル） (C.I.Pigment Red 220) | 3,3'-[(2,5-dimethyl-1,4-phenylene)bis[imino-carbonyl(2-hydroxy-3,1-naphthalenediyl)azo]]bis(4-methylbenzoicacid),bis(2-chloroethyl)ester | 68259-05-2 |  | 添加量 １ｗｔ％以下 使用温度 Ｂ～Ｈ
158 | 色材 | J | 1 | 5-1 |  | フタロシアニンブルー（銅） (C.I.Pigment Blue 15:2) | Copper phthalocyanine (C.I. Pigment Blue 15:2) | 147-14-8 |  | 添加量 1 ｗｔ％以下
159 | 色材 | J | 1 | 5-2 |  | フタロシアニンブルー（銅） (C.I.Pigment Blue 15) | Copper phthalocyanine (C.I. Pigment Blue 15) | 147-14-8 |  | 添加量 1 ｗｔ％以下
160 | 色材 | J | 1 | 5-3 |  | フタロシアニンブルー（銅） (C.I.Pigment Blue 15:1) | Copper phthalocyanine (C.I. Pigment Blue 15:1) | 147-14-8 |  | 添加量 1 ｗｔ％以下
161 | 色材 | J | 1 | 5-4 |  | フタロシアニンブルー（銅） (C.I.Pigment Blue 15:3) | Copper phthalocyanine (C.I. Pigment Blue 15:3) | 147-14-8 |  | 添加量 1 ｗｔ％以下
162 | 色材 | J | 1 | 5-5 |  | フタロシアニンブルー（銅） (C.I.Pigment Blue 15:4) | Copper phthalocyanine (C.I. Pigment Blue 15:4) | 147-14-8 |  | 添加量 1 ｗｔ％以下
163 | 色材 | J | 1 | 5-6 |  | フタロシアニングリーン (C.I.Pigment Green 7) | Phthalocyanine Green (C.I. Pigment Green 7) | 1328-53-7 |  | 添加量 1 ｗｔ％以下
164 | 色材 | J | 1 | 6-1 |  | 3,3'-(1,4-フェニレンジアミノ)ビス[4,5,6,7-テトラクロロ-1H-イソインドール-1-オン （C.I.Pigment Yellow 110） | 3,3'-(1,4-Phenylenediimino)bis [4,5,6,7-tetrachloro-1H-isoindol-1-one | 5590-18-1 |  | 添加量 1 ｗｔ％以下
165 | 色材 | J | 1 | 7-1 |  | 2,9-ジメチルキナクリドン （C.I.Pigment Red 122） | 5,12-dihidro-2,9-dimethylquino [2,3-b]acridine-7,14-dione | 980-26-7 |  | 添加量 1 ｗｔ％以下
166 | 色材 | J | 1 | 7-2 |  | 5,12-ジヒドロキノ[2,3-b]アクリジン-7,14-ジオン(C.I. Pigment Violet 19) | 5,12-dihydroquinone[2,3-b]acridine-7,14-dione | 1047-16-1 |  | 添加量 1 ｗｔ％以下
167 | 色材 | J | 1 | 7-3 |  | 2,9-ジクロロ-5,12-ジヒドロキノ[2,3-b]アクリジン-7,14-ジオン(C.I. Pigment Red 202) | 2,9-dichloro-5,12-dihydroquinone[2,3-b]acridine-7,14-dione | 3089-17-6 |  | 添加量 1 ｗｔ％以下
168 | 色材 | J | 1 | 8-1 |  | 8,18-ジクロロ-5,15-ジエチル-5,15-ジヒドロジインドロ[3,2-b:3',2'-m]トリフェノジオキサジン(C.I. Pigment Violet 23) | 8,18-dichloro-5,15-diethyl-5-15-dihydro-diindoro[3,2-b:3',2'-m]triphenodioxazine | 6358-30-1 |  | 添加量 1 ｗｔ％以下
169 | 色材 | J | 1 | 8-2 |  | N,N'-[6,13-ビス（アセチルアミノ)-2,9-ジエトキシトリフェノジオキサジン-3,10-ジイル］ビス（ベンズアミド) (C.I. Pigment Violet 37) | N,N'-[6,13-bis(acetylamino)-2,9-diethoxytriphenodioxazine-3,10-diyl]bis(benzamide) | 17741-63-8 |  | 添加量 1 ｗｔ％以下
170 | 色材 | J | 1 | 9-1 |  | 2,9-ビス[4-(フェニルアゾ）フェニル］アントラ[2,1,9-def.6,5,10-d'e'f']ジイソキノリン-1,3,8,10-テトラオン (C.I. Pigment Red 178) | 2,9-bis[4-(phenylazo)phenyl]anthra[2,1,9-def:6,5,10-d'e'f']diisoquinoline-1,3,8,10(2H,9H)-tetraone | 3049-71-6 |  | 添加量 1 ｗｔ％以下
171 | 色材 | J | 1 | 13-3 |  | 4,4'-ジアミノ-1,1'-ジアントラキノニル(C.I.Pigmwnt Red 177) | 4,4-Diamino-[1,1'-biantracene]-9,9',10,10'-tetraone | 4051-63-2 |  | 添加量 1 ｗｔ％以下
172 | 色材 | J | 6 |  |  | 無機顔料 |  |  | Pb，Cd :0.01%以下 As，Hg :0.005%以下 （含有量)、 Se，Ba :0.01%以下 Cr :0.1%以下 Sb :0.025%以下 (溶出量)
173 | 色材 | J | 6 | 1-1 |  | アルミニウム(C.I. Pigment Metal 1) | Alminium(C.I. Pigment Metal 1) | 7429-90-5 | 材質としては充填剤Ｄ８－１であること | 添加量 ３ｗｔ％以下
174 | 色材 | J | 6 | 2-1 |  | 酸化チタン (C.I.Pigment White 6) | Titanium(IV) oxide | 13463-67-7 | 材質としては充填剤Ｄ１－5であること | 添加量 ３wt％以下
175 | 色材 | J | 6 | 2-2 |  | 酸化クロム(Ⅲ) ( C.I.Pigment Green 17) | chromium oxide(III) (Cr2O3) | 1308-38-9 | 材質としては充填剤Ｄ１－6であること | 添加量 ３wt％以下
176 | 色材 | J | 6 | 2-3 |  | 酸化第二鉄(別名：弁柄) ( C.I.Pigment Red 101) | Ferric oxide | 1309-37-1 | 材質としては充填剤Ｄ１－７であること | 添加量 ３wt％以下
177 | 色材 | J | 6 | 2-4 |  | 黄色酸化鉄(別名：α-オキシ水酸化鉄） ( C.I.Pigment Yellow 42) | Hydrated ferric oxide | 51274-00-1 | 材質としては充填剤Ｄ１－７であること | 添加量 ３wt％以下
178 | 色材 | J | 6 | 2-5 |  | 酸化第二鉄-酸化第一鉄複合物 ( C.I.Pigment Brown 6) | Ferric oxide and Ferroso-ferric oxide | 52357-70-7 | 材質としては充填剤Ｄ１－７であること | 添加量 ３wt％以下
179 | 色材 | J | 6 | 2-6 |  | 黒色酸化鉄(別名：四酸化三鉄） ( C.I.Pigment Black 11) | Ferroso-ferric oxide | 12227-89-3 | 材質としては充填剤Ｄ１－７であること | 添加量 ３wt％以下
180 | 色材 | J | 6 | 2-8 |  | 酸化亜鉛(C.I. Pigment White 4) | Zinc Oxide ZnO | 1314-13-2 | 材質としては充填剤Ｄ１－８であること | 添加量 ３wt％以下
181 | 色材 | J | 6 | 3-1 |  | チタン―アンチモン―ニッケル 複合酸化物 （チタンイエロー C.I.Pigment Yellow 53) | （Ti，Sb，Ni）O2 | 8007-18-9 | 材質としてはチタンーアンチモンーニッケルの複合酸化物である充填剤 Ｄ１－１６であること | 添加量 ３wt％以下
182 | 色材 | J | 6 | 3-2 |  | 鉄-亜鉛 複合酸化物 (C.I.Pigment Yellow 119) | Zinc Ferrite Brown Spinel (Zn,Fe)O | 68187-51-9 | 材質としては充填剤Ｄ１－７／Ｄ１－８であること | 添加量 ３wt％以下
183 | 色材 | J | 6 | 3-5 |  | コバルトブルー ( C.I.Pigment Blue 28) | C.I.Pigment Blue 28 （Co，Al）O2 | 1345-16-0 | 材質としてはコバルト－アルミニウムの複合酸化物である充填剤Ｄ１－１７であること | 添加量 ３wt％以下
184 | 色材 | J | 6 | 3-6 |  | アルミ-コバルト-クロム 複合酸化物 ( C.I.Pigment Blue 36) | Alminum Chromium Cobalt blue spinel (Al, Cr, Co)O | 68187-11-1 | 材質としては充填剤Ｄ１－10／Ｄ１－２／ Ｄ１－6であること | 添加量 ３wt％以下
185 | 色材 | J | 6 | 3-7 |  | コバルト-ケイ素 複合酸化物 ( C.I.Pigment Blue 73) | Cobalt Silicate blue olivine (Co, Si) O | 68187-40-6 | 材質としては充填剤Ｄ１－10／Ｄ１－3であること | 添加量 ３wt％以下
186 | 色材 | J | 6 | 3-8 |  | 鉄―マグネシウム複合酸化物 ( C.I.Pigment Brown 11) | Magnesium ferrite (Fe,Mg)O | 64294-89-9 | 材質としては充填剤Ｄ１－１／Ｄ１－７であること | 添加量 ３wt％以下
187 | 色材 | J | 6 | 3-10 |  | チタン-ニッケル-亜鉛-コバルト 複合酸化物 ( C.I.Pigment Green 50) | Titan Nickel Zinc green spinel (Ti, Ni, Zn, Co) O | 68186-85-6 | 材質としては充填剤D1-5/ D1-12/ D1-8/D1-10であること | 添加量 ３wt％以下
188 | 色材 | J | 6 | 3-11 |  | 鉄-亜鉛-クロム 複合酸化物 ( C.I.Pigment Brown 33) | Zinc Iron Chromite Brown spinel (Zn, Fe, Cr)O | 68186-88-9 | 材質としては充填剤Ｄ１－６／Ｄ１－７／Ｄ１－８であること | 添加量 ３wt％以下
189 | 色材 | J | 6 | 3-12 |  | チタン-アンチモン-クロム複合酸化物 ( C.I.Pigment Brown 24) | Chrome Antimony Titanium buff rutile (Cr, Sb, Ti) O | 68186-90-3 | 材質としては充填剤Ｄ１－５／Ｄ１－６／Ｄ１－ １３であること | 添加量 ３wt％以下
190 | 色材 | J | 6 | 3-13 |  | 鉄-コバルト-クロム複合酸化物 (C.I. Pigment Black 27) | Iron Cobalt Chromite Black Spinel | 68189-97-0 | 材質としては充填剤Ｄ１－７／Ｄ１－１０／Ｄ１－６であること | 添加量 ３wt％以下
191 | 色材 | J | 6 | 3-14 |  | 鉄-チタン複合酸化物(三酸化チタン鉄) (C.I. Pigment Black 12) | FeTiO3 | 68187-02-0 | 材質としては充填剤Ｄ１－７／Ｄ１－５であること | 添加量 ３wt％以下
192 | 色材 | J | 6 | 3-15 |  | 鉄-チタン複合酸化物(五酸化チタン二鉄） (C.I. Pigment Brown 48) | Fe2TiO5 | 1310-39-0 | 材質としては充填剤Ｄ１－７／Ｄ１－５であること | 添加量 ３wt％以下
193 | 色材 | J | 6 | 4-2 |  | 群青 ( C.I.Pigment Blue 29) | C.I.Pigment Blue 29 Ultramarine | 57455-37-5 | 材質としては充填剤Ｄ９－２であること | 添加量 ３wt％以下
194 | 色材 | J | 6 | 4-3 |  | 硫酸バリウム(C.I. Pigment White 21) | Barium Sulfate BASO4 | 7727-43-7 | 材質としては充填剤Ｄ４－３であること | 添加量 ３wt％以下
195 | 色材 | J | 7 | 1 |  | カーボンブラック(C.I.Pigment Black 7) (別名 C.I.Pigment Black 6） | Carbon black | 1333-86-4 | 品質：トルエン抽出物０．１％以下、 ベンツ(a)ピレン含有量０．２５mg/kg 以下 色材試験法に適合 Ａ８－１として収載されている物質であること | 添加量 ２．５ｗｔ％以下
196 | FCN認可物質 | YF | 2 | 5-28 |  | スチレン・ブタジエンブロツク共重合体水素添加物の無水マレイン酸変性物 | Hydrogenated styrene-butadiene block copolymers modified with maleic anhydride such that the basic polymers are composed of : 18 to 40 percent by weight of units derived from styrene, 58 to 80 percent by weight of units derived from hydrogenated 1,3-butadiene and 0.1 to 2 percent by weight of units derived from maleic anhydride |  | FDAFCN No 28に記載の制限に従う
197 | FCN認可物質 | YD | 1 | 21-431 |  | 酸化スズ(Ⅳ) | Tin(IV) Oxide | 18282-10-5 |  | 酸化チタン、酸化けい素との併用に限る 色材中で6%以下
198 | FCN認可物質 | YG | 6 | 30-608 |  | 1,2-シクロヘキサンジカルボン酸、カルシウム塩 | 1,2-Cyclohexanedicarboxylic acid, calcium salt (1:1), (1R, 2S)-rel- | 491589-22-1 |  | 添加量0.25%以下
199 | FCN認可物質 | YF | 6 | 33-720 |  | 1,3-ブタジエンとエテニルベンゼンのポリマー水添体の4-メチル-1,3.2-ジオキサボリナン-イル､4-メチルジオキサボロラン-2-イル誘導体 | Benzene, ethenyl-, polymer with 1,3-butadiene, hydrogenated, 4-methyl-1,3,2- dioxaborinan-2-yl 4-methyl-1,3,2-dioxaborolan-2-yl derivatives | 500224-31-7 |  | 添加量5%以下 100℃以下で使用
200 | FCN認可物質 | YC | 7 | 39-750 |  | オクタデカン酸，1-(12-アセチルオキシ)-,2,3-ビス(アセチルオキシ)プロピルエステル;1-(12-アセトキシステアロイル)-2,3-ジアセチルグリセロール | Octadecanoic acid, 1-(12-acetyloxy)-, 2,3-bis(acetyloxy) propyl ester; 1-(12-acetoxystearoyl)- 2,3-diacetyl glycerol | 736150-63-3 |  | 可塑剤として添加量:3.0％以下 着色分散剤として添加量0.5％以下
201 | FCN認可物質 | YF | 6 | 46-166 |  | 水素化石油炭化水素樹脂 | Aromatic petroleum hydrocarbon resin, hydrogenated, produced by the catalytic polymerization of aromatic substituted olefins from low boiling distillates of cracked petroleum stocks with a boiling point no greater than 220°C (428°F), and the subsequent catalytic reduction of the resulting aromatic petroleum hydrocarbon resin. | 88526-47-0 |  | 添加量:25%以下 油脂および脂肪性食品には使用できない
202 | FCN認可物質 | YA | 8 | 70-1216 |  | リン酸銅 | Copper(Ⅱ)hydroxide phosphate | 12158-74-6 |  | 添加量 ２．６ｗｔ％以下 使用温度：Ｃ～Ｇ
Ⓑ 牛脂由来の油脂類を出発原料として使用する場合は、次の何れかによること
（1）人の食用に適した牛脂を使用したもの。
（2）250℃、250℃相当圧力、３時間等の高温高圧の条件下で加水分解、けん化又はエステル交換したもの。

## 表5 BDR
ブタジエン樹脂 | [9 empty] | （平成29年2月1日現在）
No | 種類 | 業界PL番号 |  |  | 重複 | 物質名（和名） | 物質名（英名） | CAS | 規格（品質） | 制限（使用量・使用条件等）
1 | 基ポリマー | 2-05 | (1) | ① |  | 1,3-ブタジエンを重合して得られる1,2-結合70％以上の1,2-ポリブタジエン | Butadiene resins | 9003-17-2 | 灰分 0.1%以下 重金属の溶出量は本自主基準の溶出試験重金属の項に規定された値の２分の１以下とする
2 | 安定剤 | A | 1 | 1 |  | ソルビン酸カリウム | Potassium sorbate | 24634-61-5 |  | 塗布量：600mg/m2以下 塗布用に限る
3 | 安定剤 | A | 2 | 1 |  | エポキシ化大豆油 | Epoxydized soybean oil | 8013-07-8 | オキシラン酸素：6～7% ヨウ素価：８未満 | エポキシ化合物、燐化合物、硫黄化合物、フェノール系化合物の合計添加量1.0%以下
4 | 安定剤 | A | 3 | 5 |  | N,N,N',N'-テトラキス(2-ヒドロキシプロピル)エチレンジアミン | N,N,N',N'-Tetrakis(2-hydroxypropyl)ethylene diamine | 102-60-3 |  | 添加量0.15％以下
5 | 安定剤 | A | 4 | 1 |  | トリス(ノニルフェニル)ホスファイト | Tris(nonylphenyl)phosphate | 26523-78-4 |  | 添加量0.3％以下， 100℃以下で使用 エポキシ化合物，フェノール系化合物，硫黄化合物，燐化合物の合計添加量1.5％以下
6 | 安定剤 | A | 4 | 2 |  | トリス(ミックスド,モノおよびジノニルフェニル)フォスファイト | Tris(mixed, mono- and di-) nonylphenylphosphite | 54771-30-1 | トリイソプロパノールアミンの含有量は1.0％以下 | 可塑剤と併用しないこと 添加量0.3％以下 硫黄化合物，フェノール系化合物，エポキシ化合物，燐化合物の合計添加量1.0％以下
7 | 安定剤 | A | 4 | 4 |  | ジステアリルペンタエリスリトールジフォスファイト又はサイクリックネオペンタンテトライルビス（オクタデシルフォスファイト） | Distearylpenthaerythritol diphosphite or cyclic neopentane tetraylbis (octadecylphosphite) | 3806-34-6 | Ⓑ トリイソプロパノールアミンの含有量は1.0％以下， りん含量7.8～8.2％， | 添加量：0.25%以下 エポキシ化合物、燐化合物、硫黄化合物、フェノール系化合物の合計添加量1.0%以下
8 | 安定剤 | A | 4 | 7 |  | 4,4'-ブチリデンビス(3-メチル-6-t-ブチルフェニル-ジトリデシルフォスファイト) | 4-4'-Butylidene-bis(3-methyl-6-t-butyl phenyl-di-tridecyl phosphite) | 13003-12-8 | Ⓑ | 添加量：0.5%以下 エポキシ化合物、燐化合物、硫黄化合物、フェノール系化合物の合計添加量1.0%以下
9 | 安定剤 | A | 4 | 8 |  | 1,1,3-トリス(2-メチル-4-ジ-トリデシルフォスファイト-5-t-ブチル-フェニル)ブタンとジフェニルフォスファイトとの混合物 | Mixture of 1,1,3-Tris(2-methyl-4-di-tridecylphosphite-5-t-butylphenyl)butane and diphenylphosphite | 68958-97-4 | Ⓑ | 添加量：0.5%以下 エポキシ化合物、燐化合物、硫黄化合物、フェノール系化合物の合計添加量1.0%以下
10 | 安定剤 | A | 4 | 13 |  | 2-t-ブチル-α-(3-t-ブチル-4-ヒドロキシフェニル)-p-クメニルビス(p-ノニルフェニル)ホスファイト | 2-t-Butyl-α-(3-t-butyl-4-hydroxyphenyl)-p-cumenylbis(p-nonylphenyl) phosphite | 20227-53-6 | りん含有量：3.8～4.0% | 添加量：1.35%以下 平均厚み0.004インチを超えないシーリングガスケット又はコーティングに限る。 室温以下での使用に限る。 非アルコール性食品用に限る。 エポキシ化合物、燐化合物、硫黄化合物、フェノール系化合物の合計添加量1.0%以下
11 | 安定剤 | A | 5 | 2 |  | 3,3'-チオジプロピオン酸ジラウリル | Dilauryl-3,3-Thiodipropionate | 123-28-4 | Ⓑ | 添加量：0.5%以下 エポキシ化合物、燐化合物、硫黄化合物、フェノール系化合物の合計添加量1.0%以下
12 | 安定剤 | A | 5 | 3 |  | 3,3'-チオジプロピオン酸ジミリスチル | Dimyristyl-3,3'-thiopropionate | 16545-54-3 | Ⓑ | 添加量：0.5%以下 エポキシ化合物、燐化合物、硫黄化合物、フェノール系化合物の合計添加量1.0%以下
13 | 安定剤 | A | 5 | 4 |  | 3,3'-チオジプロピオン酸ジステアリル | Distearyl-3,3'-thiopropionate | 693-36-7 | Ⓑ | 添加量：0.5%以下 エポキシ化合物、燐化合物、硫黄化合物、フェノール系化合物の合計添加量1.0%以下
14 | 安定剤 | A | 6 |  |  | フェノール系化合物 |  |  |  | エポキシ化合物、燐化合物、硫黄化合物、フェノール系化合物の合計添加量1.5%以下
15 | 安定剤 | A | 6 | 1-1 |  | ブチル化ヒドロキシトルエン | Butylated hydroxytoluene | 128-37-0 |  | 添加量：0.125%以下
16 | 安定剤 | A | 6 | 1-5 |  | n-オクタデシル-β-(4'-ヒドロキシ-3',5'-ジ-t-ブチルフェニル)プロピオネート | n-Octadecyl-P-(4'-hydroxy-3',5'-di-t-butylphenyl)propionate | 29874-14-4 | Ⓑ | 添加量：0.5%以下
17 | 安定剤 | A | 6 | 2-1 |  | 2,2'-メチレンビス(4-メチル-6-t-ブチルフェノール) | 2,2-Methylenebis(4-methyl-6-t-butyl phenol) | 119-47-1 |  | 添加量：0.5%以下
18 | 安定剤 | A | 6 | 2-2 |  | 2,2'-メチレンビス(4-エチル-6-t-ブチルフェノール) | 2,2'-Methylenebis(4-ethyl-6-t-butylphenol) | 88-24-4 |  | 添加量：0.5%以下
19 | 安定剤 | A | 6 | 2-5 |  | 4,4'-チオビス(6-t-ブチル-m-クレゾール)又は 4,4'-チオビス(3-メチル-6-t-ブチルフェノール) | 4,4'-Thiobis(6-t-butyl-m-cresol) or 4,4'-thiobis(3-methyl-6-t-butylphenol) | 96-69-5 |  | 添加量：0.25%以下
20 | 安定剤 | A | 6 | 3-1 |  | 1,1,3-トリス(2-メチル-4-ヒドロキシ-5-t-ブチルフェニル)ブタン | 1,1,3-Tris(2-methyl4hydroxy-5-t-butyl phenyl) butane | 1843-03-4 |  | 添加量：0.2%以下
21 | 安定剤 | A | 6 | 4-1 |  | 1,3,5-トリメチル-2,4,6-トリス(3,5-ジ-t-ブチル-4-ヒドロキシベンジル)ベンゼン | 1,3,5-Trimethyl-2,4,6-tris(3,5-di-t-butyl-4-hydroxybenzyl) benzene | 1709-70-2 |  | 添加量：0.5%以下
22 | 安定剤 | A | 6 | 4-2 |  | テトラキス[メチレン-3-(3',5-ジ-t-ブチル-4'-ヒドロキシフェニル)プロピオネート]メタン | Tetrakis(methylene-3-[3',5'-di-t-buty-4'-hydroxyphenyl] propionate)methane | 6683-19-8 |  | 添加量：0.5%以下
23 | 安定剤 | A | 6 | 4-4 |  | 2,2'-メチレンビス[6-(1-メチルシクロヘキシル)-p-クレゾール] | 2,2' -Methylenebis [6-(1-methylcyclohexyl)-p-cresol] | 77-62-3 |  | 添加量：0.2%以下
24 | 安定剤 | A | 7 | 1 |  | 2-ヒドロキシ-4-メトキシベンゾフェノン | 2-Hydroxy-4-methoxybenzophenone | 131-57-7 |  | 添加量：0.3%以下
25 | 安定剤 | A | 7 | 2 |  | 2,2'-ジヒドロキシ-4-メトキシベンゾフェノン | 2,2'-Dihydroxy-4-methoxybenzophenone | 131-53-3 |  | 添加量：0.3%以下
26 | 安定剤 | A | 7 | 3 |  | 2-ヒドロキシ-4-n-オクトキシベンゾフェノン | 2-Hydroxy-4-n-octoxybenzophenone | 1843-05-6 |  | 添加量：0.3%以下
27 | 安定剤 | A | 7 | 5 |  | 2,4-ジ-t-ブチルフェニル-3,5-ジ-t-ブチル-4-ヒドロキシベンゾエート | 2,4-Di-t-butylphenyl-3,5-di-t-butyl-hydroxybenzoate | 4221-80-1 |  | 添加量0.3％以下 非脂肪性食品用に限る
28 | 安定剤 | A | 7 | 6 |  | 2-(2'-ヒドロキシ-5'-メチルフェニル)ベンゾトリアゾール | 2-(2'-Hydroxy-5'-methylphenyl)benzotriazole | 2440-22-4 | 純度99.5%以上 | 添加量0.2％以下
29 | 安定剤 | A | 7 | 8 |  | 2-(2’-ヒドロキシ-3’-t-ブチル-5’-メチルフェニル)-5-クロロベンゾトリアゾール | 2-(2'-Hydroxy-3'-t-butyl-5'-methyl phenyl)-5-chlorobenzotriazole | 3896-11-5 | 純度99.5％以上 | 添加量0.2％以下
30 | 安定剤 | A | 7 | 10 |  | 2,5-ビス[5'-t-ブチルベンゾキサゾリル-(2)]-チオフェン | 2,5-Bis [5'-t-butyl benzoxazolyl-(2)]thiophene | 7128-64-5 |  | 添加量0.05％以下
31 | 安定剤 | A | 8 | 1 |  | カーボンブラック | Carbon black | 1333-86-4 | チャンネル法によるもの、または下記の規格を満たすもの トルエン抽出物0.1％以下、 ベンツ(a)ピレン含有量 0,25 mg/kg以下、 | 添加量2.5%以下 色材として使用可能
32 | 安定剤 | A | 8 | 2a |  | パラオキシ安息香酸メチル | Methyl p-oxybenzoate | 99-76-3 |  | 塗布量：600mg/m2以下 塗布用に限る
33 | 安定剤 | A | 8 | 2b |  | パラオキシ安息香酸プロピル | Propyl p-oxybenzoate | 94-13-3 |  | 塗布量：600mg/m2以下 塗布用に限る
34 | 安定剤 | A | 8 | 4 |  | ソルビン酸 | Sorbic acid | 110-44-1 |  | 塗布量 600mg/㎡以下 塗布用に限る
35 | 界面活性剤 | B | 1 | 1 |  | グリセリン脂肪酸エステル | Glycerin fatty acid esters | 31566-31-1 | 品質は食品添加物公定書に従う。 Ⓑ | 塗布量 600mg/㎡以下
36 | 界面活性剤 | B | 1 | 2 |  | ソルビタン脂肪酸(C8～C22)エステル | Sorbitan fatty acid (C8-C22)esters | 1338-43-8 | 品質は食品添加物公定書に従う。 Ⓑ | 塗布量 600mg/㎡以下
37 | 界面活性剤 | B | 1 | 3 |  | プロピレングリコール脂肪酸(C8～C22)エステル | Propylene glycol fatty acid (C8-C22)esters | 67784-79-6 | 品質は食品添加物公定書に従う。 Ⓑ | 塗布量 600mg/㎡以下
38 | 界面活性剤 | B | 1 | 4 |  | ショ糖脂肪酸(C8～C22)エステル | Sucrosefattyacid (C8-C22)esters | 37318-31-3 | 品質は食品添加物公定書に従う。 Ⓑ | 塗布量：600mg/m2以下 塗布用に限る
39 | 界面活性剤 | B | 1 | 6 |  | ペンタエリスリトール脂肪酸(C8～C18)エステル | Pentaerythritol fafty acid (C8-C18)esters | 205243-77-2 | Ⓑ
40 | 界面活性剤 | B | 1 | 8 |  | ポリグリセリン脂肪酸(C8～C22)エステル | Trimethylol propane fatty acid (C8-C18)esters | 9007-48-1 | Ⓑ 但し，デカグリセリンエステルまで | 塗布量：600mg/m2以下 塗布用に限る
41 | 界面活性剤 | B | 1 | 10 |  | ポリオキシエチレン(20モル)ソルビタン脂肪酸(C12～C18)エステル | Polyoxyethylene (20 moles) sorbitan fatty acid (C12-C18)esters | 9005-67-8 | Ⓑ | オレイン酸エステルは添加量1.0％以下 塗布量 600mg/㎡以下
42 | 界面活性剤 | B | 1 | 11 |  | ポリエチレングリコール脂肪酸(C8～C22)エステル | Polyethylene glycol fatty acid (C8-C22) esters | 9004-96-0 | Ⓑ | 最終製品からモノおよびジエチレングリコールが移行しないこと 塗布量 600mg/㎡以下
43 | 界面活性剤 | B | 1 | 13 |  | ポリオキシエチレン脂肪族アルコール(Ｃ12～Ｃ20)エ－テル | Polyoxyethylene fatty alcohol (C12-C20) ethers | 69013-19-0 | Ⓑ | 塗布量 600mg/㎡以下
44 | 界面活性剤 | B | 1 | 13-2 |  | ポリオキシエチレン(4～14モル)脂肪族アルコール(C5～C18)エーテル | Polyoxyethylene (4-14) Alkyl(5-18) Ether | 9002-93-1 | Ⓑ | 塗布量 100mg/㎡以下 塗布用に限る
45 | 界面活性剤 | B | 1 | 14 |  | ポリオキシエチレン(4～50モル)アルキル(C7以上)フェニルエーテル | Polyoxyethylene (4-50 moles) alkyl(≧C7)phenyl ethers | 9002-93-1 | Ⓑ | 塗布量 100mg/㎡以下
46 | 界面活性剤 | B | 1 | 15 |  | N,N-ビス(2-ヒドロキシエチル) 脂肪族 (C12-18) アミン | N,N-Bis(2-hydroxyethyl) fatty(C 8-C18)amine |  | Ⓑ | 添加量0.2％以下 塗布量24ｍｇ／㎡ 以下
47 | 界面活性剤 | B | 1 | 16 |  | 脂肪酸 (C12-18) とジエタノールアミンによる縮合生成物 | Condensates of fatty acids (C12-C18)with diethanol amine | 120-40-1 | Ⓑ | 塗布量 600mg/㎡以下 塗布用に限る
48 | 界面活性剤 | B | 1 | 17 |  | ポリオキシプロピレンポリオキシエチレンブロックポリマー | Polyoxypropylene polyoxyethylene block copolymer | 9003-11-6 | 分子量1,900以上 | 塗布量 600mg/㎡以下 塗布用に限る
49 | 界面活性剤 | B | 1 | 18 |  | ポリエチレングリコール | Polyethylene glycol | 25322-68-3 |  | 添加量0.2％以下 塗布量 600mg/㎡以下
50 | 界面活性剤 | B | 1 | 19 |  | ポリプロピレングリコール | Polypropylene glycol | 25322-69-4 |  | 添加量5.0％以下 塗布量 600mg/㎡以下
51 | 界面活性剤 | B | 1 | 21 |  | ポリエチレンオキサイド | Polyethylene oxide | 25322-68-3 |  | 塗布量 600mg/㎡以下 塗布用に限る
52 | 界面活性剤 | B | 1 | 23 |  | イソプロピルアルコール | Isopropyl alcohol | 67-63-0 |  | 塗布量 600mg/㎡以下 塗布用に限る
53 | 界面活性剤 | B | 1 | 28 |  | N-2-ヒドロキシエチル-N-(2-ヒドロキシアルキル)アミン | Ｎ-2-ｈｙｄｒｏｘｙｅｔｈｙｌ-Ｎ-(2-ｈｙｄｒｏｘｙａｌｋｙｌ) ａｍｉｎｅ | 84836-93-1 | アルキルはC12（2～60%）、C14（40～98%） Ⓑ | 塗布量 500mg/㎡以下 塗布用に限る
54 | 界面活性剤 | B | 1 | 29 |  | エチルアルコール | Ethanol | 64-17-5 |  | 塗布量 600mg/㎡以下
55 | 界面活性剤 | B | 2 | 1 |  | アルキル(Ｃ10～Ｃ20)スルホン酸塩(Ｎａ,Ｋ,ＮＨ4) | Alkyl (C10-C20) sulfates(Na, K, NH4) | 977180-90-7 | Ⓑ | 塗布量120mg/㎡以下 塗布用に限る
56 | 界面活性剤 | B | 2 | 2 |  | アルキル(Ｃ9～Ｃ20)ベンゼンスルホン酸塩(Ｎa,Ｋ,ＮＨ4) | Alkyl (C9-C 20) benzene sulfonates (Na, K, NH4) | 68411-30-3 | Ⓑ | B2-1, B2-3(未)合計塗布量 600mg/㎡以下 塗布用に限る
57 | 界面活性剤 | B | 2 | 3 |  | アルキルナフタリンスルホン酸塩(Na) | Alkyl (C10-C 20) naphthalene sulfonate Na,Salt | 577-11-7 | Ⓑ | B2-1,2,3との合計塗布量 600mg/㎡以下、 塗布用に限る
58 | 界面活性剤 | B | 2 | 4 |  | ソジウムジアルキル(C4～C16)スルホサクシネート |  |  | Ⓑ | 塗布量 600mg/㎡以下 塗布用に限る
59 | 界面活性剤 | B | 2 | 9 |  | アルキル(C8～C20)サルフェート(Na,K,NH4) | Alkyl (C8-C 20) sulfates (Na, K, NH4) | 151-21-3 | Ⓑ | B2-1､-2との合計塗布量 600mg/㎡以下 塗布用に限る
60 | 界面活性剤 | B | 2 | 10 |  | ポリオキシエチレン脂肪アルコール(C12～C20)エーテルサルフェート(Na,NH4) | Polyoxyethylene fatty alcohol (C12-C20) ether sulfates (Na, NH4) |  | Ⓑ | 塗布量 600mg/㎡以下 塗布用に限る
61 | 界面活性剤 | B | 2 | 11 |  | ポリオキシエチレン(4～50モル) アルキル(C7以上)フェニルエーテルサルフェート(Na,NH4) | Polyoxyethylene (4-50 moles) alkyl (≧C7) phenylether sulfates (Na, NH4) | 55348-40-8 | Ⓑ | 塗布量 600mg/㎡以下 塗布用に限る
62 | 界面活性剤 | B | 2 | 16 |  | 脂肪酸(Ｃ8～Ｃ22)塩(Ｎa,Ｋ,ＮＨ4) | Fatty acid (C8-C22) salts (Na, K, NH4) | 143-19-1 | Ⓑ 水添物を含む | 塗布量600mg/㎡以下
63 | 界面活性剤 | B | 4 | 1 |  | ジメチルジアルキル(C8～C18)アンモニウムクロライド | Dimethyl dialkyl (Ｃ8～Ｃ18) ammonium chloride | 61789-77-3 61789-80-8 | Ⓑ | 最大移行量３㎎/㎏食品以下
64 | 界面活性剤 | B | 5 | 1 |  | カルボキシメチルセルロース及びそのナトリウム塩 | Carboxymethyl cellulose and its sodium salt | 9000-11-7 |  | 塗布量 600mg/㎡以下 塗布用に限る
65 | 界面活性剤 | B | 5 | 2 |  | メチルセルロース | Methyl Cellulose | 9004-67-5 |  | 塗布量 600mg/㎡以下
66 | 界面活性剤 | B | 5 | 5 |  | メチルヒドロキシプロピルセルロース | Methylhydroxypropyl cellulose | 9004-65-3 | 品質は食品添加物公定書に従う | 塗布量：600mg/m2以下
67 | 界面活性剤 | B | 5 | 9 |  | ポリビニルアルコール | Polyvinyl alcohol | 9002-89-5 | ４％水溶液20℃の粘度：２センチポイズ以上 | 塗布量 600mg/㎡以下
68 | 界面活性剤 | B | 5 | 12 |  | ポリビニルピロリドン | Polyvinyl pyrrolidone | 9003-39-8 | 5%水溶液の20℃の粘度34cp以上 | 塗布量：600mg/m2以下 塗布剤としての使用に限る
69 | 界面活性剤 | B | 5 | 22 |  | ポリビニルポリピロリドン | Polyvinylpolypyrrolidone | 25249-54-1 |  | 総溶出量：50µg/ml以下（水、５％酢酸、50％エタノール溶媒による３時間還流条件下） 添加量：30.0%以下
70 | 滑剤 | C | 1 | 1 |  | 流動パラフィン | Liquid paraffin | 8002-74-2 | 品質は食品添加物公定書に従う
71 | 滑剤 | C | 1 | 10 |  | モンタンワックス | Montan wax | 8002-53-7 |  | フィルム厚み２００μm以下で添加量０．２ ｗｔ％以下、 フィルム厚み１００μm以下で添加量０．４ ｗｔ％以下、 フィルム厚み ５０μm以下で添加量０．８ ｗｔ％以下、
72 | 滑剤 | C | 1 | 13 |  | 水素添加ポリブテン | Hydrogenated polybutene | 68937-10-0
73 | 滑剤 | C | 2 | 1 |  | 高級脂肪酸(C8～C22) | Higher fatty acids (C8-C22) and behenic acid |  | Ⓑ 動物または植物油脂から得られた脂肪酸およびそれらの脂肪酸を水素添加したもの | 添加量5.0％以下 但し，ベヘニン酸は添加量0.2％以下
74 | 滑剤 | C | 3 | 1 |  | 高級脂肪酸(C8～C22)アルミニウム | Higher fatty acid (C8-C22) aluminum salts | 637-12-7 | Ⓑ | 添加量：3.0％以下
75 | 滑剤 | C | 3 | 2 |  | 高級脂肪酸(C8～C22,リシノール) カルシウム | Higherfatty acid (C8-C22) calcium salts | 1592-23-0 | Ⓑ | 添加量：3.0％以下 塗布量：600mg/㎡以下 (ステアリン酸カルシウムに限る)
76 | 滑剤 | C | 3 | 3 |  | 高級脂肪酸(C8～C22)マグネシウム | Higher fatty acid (C8-C22) magnesium salts | 557-04-0 | Ⓑ | 添加量1.0％以下
77 | 滑剤 | C | 3 | 4 |  | 高級脂肪酸(C8,C18)亜鉛 | Higherfattyacid (C8-C18)zincsalts . | 557-05-1 | Ⓑ 不ケン化物2％以下｡ステアリン酸に限る。 | 塗布量600mg/m2以下 塗布用に限る
78 | 滑剤 | C | 4 | 1 |  | 直鎖脂肪族1価アルコール(Ｃ8～Ｃ18) | Straight-chain fatty monohydric alcohols (C8-C18) | 56-81-5 | Ⓑ 合成アルコールは (1)全ジオール0.1％以下 (2)Ｃ8～Ｃ14： 直鎖96％以上 アルコール分99％以上 (3)Ｃ16～Ｃ18： 直鎖94％以上 アルコール分98％以上 (4)非アルコール不純物はパラフィンのこと
79 | 滑剤 | C | 4 | 5 |  | ペンタエリスリトール | Pentaerythritol | 115-77-5 |  | 添加量3.0％以下
80 | 滑剤 | C | 5 | 3 |  | 高級脂肪酸(C4～C22)と直鎖脂肪族1価アルコール(C2～C18)のエステル | Higher fatty acid (C4-C22) esters of straight-chain fafty alcohols (C2-C18) |  | Ⓑ | 添加量5.0％以下
81 | 滑剤 | C | 5 | 13 |  | アジピン酸ジ-2－エチルヘキシル | Di-2-ethylhexyl adipate | 103-23-1
82 | 滑剤 | C | 5 | 17 |  | エタンジオールモンタン酸エステル | Ethanediol montan acid ester | 68476-05-1
83 | 滑剤 | C | 7 | 2 |  | 水添ひまし油 | Hydrogenated castor oil | 8001-78-3
84 | 滑剤 | C | 7 | 8 |  | アセチル化モノグリセライド | Acetylated monoglycerides | 68990-54-5 | Ⓑ分子中アセチル基を持つ脂肪酸(Ｃ8～Ｃ22)グリセライドであって，酸価６以下，ライヘルトマイスル価75～200のもの 食品添加物公定書に従う | 塗布量600mg/ m2以下
85 | 滑剤 | C | 8 | 1 |  | エチレンビス脂肪酸(C16,C18)アマイド | Ethylene bis-fatty acid (C 16,C 18) amide N,N'-Ethane-1,2-diylbispalmitamide | 110-31-6 5518-18-3 | Ⓑ | 添加量0.2％以下，器具には0.5％以下
86 | 滑剤 | C | 8 | 2 |  | 高級脂肪酸(C8～C22)アマイド | Higherfattyacid (C8-C22) amide |  | Ⓑ | 添加量0.5％以下 エルカ酸アマイドは添加量0.2％以下 器具には添加量2.0％以下
87 | 滑剤 | C | 9 | 1 |  | メチルヒドロジエンポリシロキサン | Methyl hydrogene polysiloxane | 63148-57-2 9004-73-3 | 粘度：最低100cSt（20℃）
88 | 滑剤 | C | 9 | 2 |  | ジメチルポリシロキサン | Dimethyl polysiloxane | 63148-62-9 | 粘度：最低100cSt（20℃） | 塗布量 600mg/㎡以下
89 | 滑剤 | C | 9 | 3 |  | ポリメチルフェニルシロキサン | Methyl phenyl polysiloxane | 68083-14-7 | 粘度：最低100cSt（20℃） | 塗布量 600mg/㎡以下
90 | 滑剤 | C | 10 | 1 |  | ロジンおよびロジン誘導体 | Rosin and its derivatives |  | Ⓑ 品質はＦＤＡ§178.3870,§175.300(b)(3)(v)に従う
91 | 滑剤 | C | 10 | 2 |  | ロジンのマグネシウム塩 | Ｒｏｓｉｎ ｍａｇｎｅｓｉｕｍ ｓａｌｔ | 68476-03-9 | 品質はＦＤＡ§178.3870に従うもの
92 | 充填剤 | D | 1 | 1 |  | 酸化マグネシウム | Magnesium oxide | 1309-48-4 |  | 複合酸化物系顔料成分として使用可能
93 | 充填剤 | D | 1 | 2 |  | 酸化アルミニウム | Aluminium oxide | 1344-28-1 |  | 塗布量 600mg/㎡以下 複合酸化物系顔料成分として使用可能
94 | 充填剤 | D | 1 | 3 |  | 酸化けい素 | Silicon oxide | 7631-86-9 |  | 塗布量 600mg/㎡以下 無機顔料および複合酸化物系顔料成分として使用可能
95 | 充填剤 | D | 1 | 4 |  | 酸化カルシウム | Calcium oxide | 1305-78-8 |  | 複合酸化物系顔料成分として使用可能
96 | 充填剤 | D | 1 | 5 |  | 酸化チタン | Titanium oxide | 13463-67-7 | Pb，Cd0.01％以下 As，Hg0.005％以下 | 無機顔料および複合酸化物系顔料成分として使用可能
97 | 充填剤 | D | 1 | 6 |  | 酸化クロム(Ⅲ) | Chromium oxide (lll) | 1308-38-9 | Pb，Cd0.01％以下 As，Hg0.005％以下 | 無機顔料および複合酸化物系顔料成分として使用可能
98 | 充填剤 | D | 1 | 7 |  | 酸化鉄 | lron oxide | 1309-37-1 | Pb，Cd0.01％以下 As，Hg0.005％以下 | 無機顔料および複合酸化物系顔料成分として使用可能
99 | 充填剤 | D | 1 | 8 |  | 酸化亜鉛 | Zinc oxide | 1314-13-2 | Pb，Cd0.01％以下 As，Hg0.005％以下 金属亜鉛１％以下 | 無機顔料および複合酸化物系顔料成分として使用可能
100 | 充填剤 | D | 1 | 10 |  | 酸化コバルト | Cobalt oxide | 1308-06-1 |  | 複合酸化物系顔料成分としての使用に限る
101 | 充填剤 | D | 1 | 11 |  | 酸化ニオブ | Niobium oxide | 1313-96-8 |  | 複合酸化物系顔料成分としての使用に限る
102 | 充填剤 | D | 1 | 12 |  | 酸化ニッケル | Nickel oxide | 12035-36-8 |  | 複合酸化物系顔料成分としての使用に限る
103 | 充填剤 | D | 1 | 13 |  | 酸化アンチモン | Antimony oxide | 1309-64-4 |  | 複合酸化物系顔料成分としての使用に限る
104 | 充填剤 | D | 1 | 14 |  | 酸化タングステン | Tungsten oxide | 1314-35-8 |  | 複合酸化物系顔料成分としての使用に限る
105 | 充填剤 | D | 1 | 16 |  | チタンイエロー | Titan yellow | 8007-18-9 |  | 無機顔料として使用可能
106 | 充填剤 | D | 1 | 17 |  | コバルトブルー | Cobalt blue | 1345-16-0 |  | 無機顔料として使用可能
107 | 充填剤 | D | 1 | 18 |  | 三酸化アンチモン | Antimony trioxide | 1309-64-4 |  | アンチモンの移行量0.02㎎/㎏以下 アンチモンの定量法は告示３７０号アンチモン溶出試験法による
108 | 充填剤 | D | 1 | 19 |  | シリル化処理無水ケイ酸 | Silicon dioxide, silanated | 68909-20-6 |  | 塗布剤として塗布量 600mg/㎡以下
109 | 充填剤 | D | 1 | 20 |  | 酸化マンガン | Manganese oxide |  |  | 複合酸化物系顔料成分として使用できる
110 | 充填剤 | D | 2 | 1 |  | 水酸化マグネシウム | Magnesium hydroxide | 1309-42-8
111 | 充填剤 | D | 2 | 2 |  | 水酸化アルミニウム | Aluminium hydroxide | 21645-51-2 | Pb，Cd0.01％以下 As，Hg0.005％以下 | 無機顔料として使用可能
112 | 充填剤 | D | 3 | 1 |  | 炭酸マグネシウム | Magnesium carbonate | 546-93-0
113 | 充填剤 | D | 3 | 2 |  | 炭酸カルシウム | Calcium carbonate | 471-34-1
114 | 充填剤 | D | 4 | 1 |  | 硫酸カルシウム | Calcium sulfate | 7778-18-9
115 | 充填剤 | D | 4 | 3 |  | 硫酸バリウム | Barium sulfate | 7727-43-7 | Pb，Cd0.01％以下 As，Hg0.005％以下 | 無機顔料として使用可能
116 | 充填剤 | D | 5 | 1 |  | ケイ酸ナトリウム | Sodium silicate | 1344-09-8
117 | 充填剤 | D | 5 | 2 |  | ケイ酸マグネシウム | Magnesium silicate | 1343-88-0
118 | 充填剤 | D | 5 | 3 |  | ケイ酸アルミニウム | Aluminium silicate | 12068-56-3
119 | 充填剤 | D | 5 | 5 |  | ケイ酸カルシウム | Calcium silicate | 1344-95-2
120 | 充填剤 | D | 5 | 6 |  | アルミノケイ酸塩(Na,Ca) | Aluminosilicate (Na, Ca) (Zeolite), | 68989-22-0 |  | ゼオライト系のみ 添加量2.0％以下
121 | 充填剤 | D | 5 | 7 |  | ケイ酸アルミニウムカルシウム | Aluminium and calcium silicates | 1344-00-9 | ＦＤＡ§182.2122に相当するもの
122 | 充填剤 | D | 5 | 10 |  | マイカ | Mica | 12001-26-2 | Pb，Cd0.01％以下 As，Hg0.005％以下
123 | 充填剤 | D | 6 | 1 |  | クレー | Clay | 1332-58-7 |  | 無機顔料として使用可能
124 | 充填剤 | D | 6 | 2 |  | ケイソウ土 | Diatomaceus earth | 7631-86-9
125 | 充填剤 | D | 6 | 3 |  | カオリン (陶土) | Kaolin (porcelain clay) | 1332-58-7
126 | 充填剤 | D | 6 | 4 |  | タルク | Talc | 14807-96-6
127 | 充填剤 | D | 6 | 7 |  | ガラス | Glass
128 | 充填剤 | D | 6 | 8 |  | 木粉 | Wood powder | 9004-34-6
129 | 充填剤 | D | 6 | 10 |  | グラファイト | Graphite | 7782-42-5 | Pb，Cd，As，0.01％以下 Hg0.0005%以下 Sb0.005%以下 | 無機顔料として使用可能
130 | 充填剤 | D | 6 | 11 |  | シェナー | Sienna | 1309-37-1 977139-25-5 | Pb，Cd0.01％以下 As，Hg0.005％以下 | 無機顔料として使用可能
131 | 充填剤 | D | 6 | 12 |  | 生シェナー | Raw sienna | 1309-37-1 12000-57-6 | Pb，Cd0.01％以下 As，Hg0.005％以下 | 無機顔料として使用可能
132 | 充填剤 | D | 6 | 13 |  | 焼アンバー | Calcined amber |  | Pb，Cd0.01％以下 As，Hg0.005％以下 | 無機顔料として使用可能
133 | 充填剤 | D | 7 | 8 |  | 複合酸化物系顔料 | Complex oxide pigments |  |  | 無機顔料として使用可能
134 | 充填剤 | D | 8 | 1 |  | アルミニウム | Aluminium | 7429-90-5 | Pb，Cd0.01％以下 As，Hg0.005％以下 | 無機顔料として使用可能
135 | 充填剤 | D | 8 | 5 |  | 銅 | Copper | 7440-50-8 | Pb，Cd0.01％以下 As，Hg0.005％以下 | 最大移行量銅として10㎎/㎏食品以下
136 | 充填剤 | D | 8 | 7 |  | 真ちゅう又は黄銅 | Brass | 12597-71-6 | Pb，Cd0.01％以下 As，Hg0.005％以下 | 最大移行量銅として10㎎/㎏食品以下
137 | 充填剤 | D | 9 | 1 |  | 硫化亜鉛 | Zinc sulfide | 1314-98-3 |  | 添加量10％以下，蛍光を発しないこと
138 | 充填剤 | D | 9 | 2 |  | 群青 | Ultramarine | 57455-37-5 | Pb，Cd0.01％以下 As，Hg0.005％以下 | 無機顔料として使用可能
139 | 充填剤 | D | 10 | 5 |  | マグネシウム・ナトリウム・フルオライド・シリケート |  | 37296-97-2 |  | フッ化物溶出量0.3mg/kg-食品以下
140 | 発泡剤 発泡助剤 | E | 1 | 1 |  | アゾジカーボンアミド | Azodicarbonamide | 123-77-3 |  | 添加量2.0％以下
141 | 発泡剤 発泡助剤 | E | 2 | 4 |  | くえん酸 | Citric acid | 77-92-9 |  | 塗布量600mg/㎡以下 酸および塩基の合計添加量10％以下
142 | 発泡剤 発泡助剤 | E | 3 | 1 |  | C7以下の脂肪族炭化水素 | Aliphatic (≦C7) hydrocarbons
143 | 発泡剤 発泡助剤 | E | 3 | 2 |  | シクロアルカン | Cycloalkanes . |  | 沸点０～100℃
144 | ポリマー添加材 | F | 1 | 1 |  | ポリエチレン | Polyethylene | 9002-88-4 | ポリエチレンのポジティブリストに従うもの
145 | ポリマー添加材 | F | 1 | 8 |  | 酸化ポリエチレン | Oxidated polyethylene | 68441-17-8 | ポリエチレンを空気酸化したもので、平均分子量1200以上, 酸素量5%以下, 酸価9～19, 密度0.85～1.0(g/ml)、 ヘキサン可溶分53.0%以下, キシレン可溶分75.0%以下を満たすもの。(試験法はFDA§177.1620による)
146 | ポリマー添加材 | F | 1 | 9 |  | 塩素化ポリエチレン | Chlorinated polyethylene | 64754-90-1 | ヘキサン可溶分7.0％以下＊ キシレン可溶分11.3％以下＊ 全塩素量60％以下のもの (＊試験法はＦＤＡ§177.1610による) | 非脂肪性食品用に限る
147 | ポリマー添加材 | F | 1 | 10 |  | ポリプロピレン | Polypropylene | 9003-07-0 | ポリプロピレンのポジティブリストに従うもの
148 | ポリマー添加材 | F | 1 | 11 |  | 無水マレイン酸変性ポリプロピレン | Maleic anhydride modified polypropylene | 977099-05-0 | 原料のポリプロピレンはポリプロピレンのポジティブリストに従うもの 結合した無水マレイン酸は７％以下で 固有粘度(0.1％デカヒドロナフタレン溶液，135℃)0.25以上のもの
149 | ポリマー添加材 | F | 1 | 12 |  | ポリブテン－1 | Polybutene-1 | 9003-28-5 | ポリブテン－1のポジティブリストに従うもの
150 | ポリマー添加材 | F | 1 | 15 |  | ブタジエン樹脂 | Butadiene resins | 9003-17-2 | ブタジエン樹脂のポジティブリストに従うもの
151 | ポリマー添加材 | F | 2 | 1 |  | ポリスチレン | Polystyrene | 9003-53-6 | ポリスチレンのポジティブリストに従うもの
152 | ポリマー添加材 | F | 2 | 2 |  | ポリスチレンコポリマー | Polystyrene copolymers |  | ポリスチレンのポジティブリストに従うもの 但し，ブタジエンないしイソプレンとのコポリマーの場合，スチレン含有量は限定しない。
153 | ポリマー添加材 | F | 2 | 3 |  | ABS樹脂 | ABS resin | 9003-56-9 | ＡＢＳのポジティブリストに従うもの
154 | ポリマー添加材 | F | 2 | 4 |  | AS樹脂 | SAN resin | 9003-54-7 | ＡＳのポジティブリストに従うもの
155 | ポリマー添加材 | F | 3 | 2 |  | ポリメタクリレート | Polymethacrylate | 9011-14-7 | メタクリル樹脂のポジティブリストに従うもの | 塗布用に限る （アクリル酸（メタ）アクリル酸エステル共重合体）塗布量600mg/m2以下
156 | ポリマー添加材 | F | 3 | 3 |  | アクリレート及びメタクリレートのコポリマー | Copolymers of acrylates and methacrylate | 55989-5-4 | アクリル酸やメタクリル酸と飽和－価第一アルコール(Ｃ1～Ｃ18)とのエステルと次のモノマーの一つ又はそれ以上とのコポリマー: アクリル酸及びメタクリル酸 アクリルアマイド及びメタクリルアマイド アクリロニトリル ブタジエン スチレンおよびα－メチルスチレン 塩化ビニリデン ジメチルアミノエチルメタクリレート
157 | ポリマー添加材 | F | 3 | 5 |  | メタクリル酸メチル・エチレングリコ－ルジメタクリレート共重合物 | Methylmethacrylate-Ethylene glycol methacrylate copolymer
158 | ポリマー添加材 | F | 3 | 6 |  | ポリアクリル酸ナトリウム | Sodium polyacrylate | 9003-04-7 |  | 添加量 ０．５ｗｔ％以下
159 | ポリマー添加材 | F | 4 | 1 |  | 塩化ビニルホモポリマー | Vinyl chloride homopolymer | 68648-82-8 | 塩ビ食品衛生協議会のポジティブリストに従うもの
160 | ポリマー添加材 | F | 4 | 2 |  | 塩化ビニルコポリマー | Vinyl chloride copolymers | 9002-89-5 26221-27-2 | 塩ビ食品衛生協議会のポジティブリストに従うもの
161 | ポリマー添加材 | F | 5 | 1 |  | ポリイソブチレン | Polyisobutylene | 9003-27-4 | ゴム製食品用器具及び容器包装に関するポジティブリストに従うもの
162 | ポリマー添加材 | F | 5 | 2 |  | ブチルゴム | Butyl rubbers | 9010-85-9 | ゴム製食品用器具及び容器包装に関するポジティブリストに従うもの
163 | ポリマー添加材 | F | 5 | 3 |  | 塩素化ブチルゴム | Chlorinated butyl rubbers | 9006-03-5 | ゴム製食品用器具及び容器包装に関するポジティブリストに従うもの
164 | ポリマー添加材 | F | 5 | 4 |  | ポリブタジエン | Polybutadiene | 9003-17-2 | ゴム製食品用器具及び容器包装に関するポジティブリストに従うもの
165 | ポリマー添加材 | F | 5 | 5 |  | スチレンブタジエンゴム | Styrene-butadiene rubbers | 9003-55-8 | ゴム製食品用器具及び容器包装に関するポジティブリストに従うもの
166 | ポリマー添加材 | F | 5 | 6 |  | アクリロニトルブタジエンゴム | Acrylonitrile-butadiene rubbers | 9003-18-3 | ゴム製食品用器具及び容器包装に関するポジティブリストに従うもの
167 | ポリマー添加材 | F | 5 | 7 |  | ポリイソプレン | Polyisoprene | 9003-31-0 | ゴム製食品用器具及び容器包装に関するポジティブリストに従うもの
168 | ポリマー添加材 | F | 5 | 8 |  | クロロプレンゴム | Chloroprene rubbers | 9010-98-4 | ゴム製食品用器具及び容器包装に関するポジティブリストに従うもの
169 | ポリマー添加材 | F | 5 | 9 |  | シリコンエラストマー | Silicone elastomers | 68400-69-9 | ゴム製食品用器具及び容器包装に関するポジティブリストに従うもの
170 | ポリマー添加材 | F | 5 | 10 |  | ポリウレタン | Polyurethane | 9010-69-9 | ゴム製食品用器具及び容器包装に関するポジティブリストに従うもの
171 | ポリマー添加材 | F | 5 | 11 |  | 天然ゴム | Natural rubbers | 977011-52-1 977060-51-7 | ゴム製食品用器具及び容器包装に関するポジティブリストに従うもの
172 | ポリマー添加材 | F | 5 | 14 |  | 無水マレイン酸・ブタジエン共重合物 | Maleic anhydride-butadiene copolymer
173 | ポリマー添加材 | F | 5 | 18 |  | シランジオールの1,1-ジメチル体からなるポリマーとエチレンとを構成成分とするトリブロックポリマー | Silanediol,1,1-dimethyl-,polymer with ethene,triblock | 837387-70-9 |  | 添加量制限：３０ｗｔ％以下 使用制限： ・温度制限 Ａ～Ｈ ・食品分類 全食品 ・乳幼児用（粉ミルク及び母乳）への使用不可
174 | ポリマー添加材 | F | 6 | 2-1 |  | ポリエチレンテレフタレート | Polyethylene terephthalate | 25038-59-9 | ポリエチレンテレフタレートのポジティブリストに従うもの
175 | ポリマー添加材 | F | 6 | 2-2 |  | ポリブチレンテレフタレート | Polybutylene terephthalate | 26062-94-2 | ポリブチレンテレフタレートのポジティブリストに従うもの
176 | ポリマー添加材 | F | 6 | 15 |  | 水素化石油炭化水素樹脂 | Hydrogenated petroleum hydrocarbon resins |  |  | 添加量10％以下
177 | ポリマー添加材 | F | 6 | 56 |  | ポリ乳酸 | Polylactide、polylactic acid | 9051-89-2 | ポリ乳酸のポジティブリストに従うもの
178 | その他 | G | 2 | 1 |  | 炭酸ナトリウム | Sodium carbonate | 144-55-8 | .品質は食品添加物公定書に従う | 塗布量600mg/㎡以下 塗布用に限る
179 | その他 | G | 3 | 2 |  | 塩化マグネシウム | Magnesium chloride | 7786-30-3 |  | 塗布剤として使用するものは、食品添加物公定書に従うものであり、塗布量制限として600mg/m2以下となる 塗布用に限る
180 | その他 | G | 3 | 5 |  | 塩化カルシウム | Calcium chloride | 10043-52-4
181 | その他 | G | 4 | 1 |  | 硫酸ナトリウム | Sodium sulfate | 7757-82-6
182 | その他 | G | 4 | 2 |  | 硫酸マグネシウム | Magnesium sulfate | 7487-88-9 | 品質は食品添加物公定書に従うもの
183 | その他 | G | 4 | 2A |  | 無水硫酸マグネシウム | Magnesium sulfate anhydride | 7487-88-9
184 | その他 | G | 4 | 8 |  | 焼ミョウバン | aluminumpotassiumdisulfate | 10043-67-1
185 | その他 | G | 4 | 9 |  | 硫酸アルミニウム | Aluminium sulphate | 10043-01-3
186 | その他 | G | 5 | 1 |  | りん酸ナトリウム | Sodium phosphate | 7558-80-7
187 | その他 | G | 6 | 4 |  | 酢酸ナトリウム | Sodium Acetate | 127-09-3 |  | 塗布量 600mg/㎡以下
188 | その他 | G | 6 | 5 |  | 安息香酸 | Benzoic acid | 65-85-0 | 品質は食品添加物公定書に従う
189 | その他 | G | 6 | 6 |  | 安息香酸ナトリウム | Sodium benzoate | 532-32-1 |  | 塗布量600mg/㎡以下 塗布用に限る
190 | その他 | G | 6 | 56 |  | ハイドロタルサイト | Ｈydrotalcite | 11097-59-9
191 | その他 | G | 6 | 57 |  | シクロデキストリン（α、β、γ） | cyclodextrin（α、β、γ） | 10016-20-3 7585-39-9 17465-86-0 | 食品添加物公定書に従う | 塗布量600mg/㎡以下 塗布用に限る
192 | その他 | G | 6 | 70 |  | 窒化ホウ素 | boron nitride | 10043-11-5 |  | 添加量2％以下
193 | その他 | G | 6 | 73 |  | キサンタンガム | Xanthan gum | 11138-66-2
194 | 色材 | J | 1 |  |  | 有機顔料 |  |  | Pb，Cd :0.01%以下 As，Hg :0.005%以下 （含有量)、 遊離アミン:0.05%以下 （含有量)、 Se，Ba :0.01%以下 Cr :0.1%以下 Sb :0.025%以下 (溶出量)
195 | 色材 | J | 1 | 1-1 |  | N-(5-クロロ-2,4-ジメトキシフェニル)-4-[[5-[(ジメチルアミノ)スルホニル]-2-メトキシフェニル]アゾ]-3-ヒドロキシ-2-ナフタレンカルボキシアミド（C.I.Pigment Red 5） | N-(5-Chloro-2,4-dimethoxyphenyl)-4-[[5-[(diethylamino)sulfonyl]-2- methoxyphenyl]azo]-3-hydroxy-2-naphthalenecarboxamide | 6410-41-9 |  | 添加量 １ｗｔ％以下
196 | 色材 | J | 1 | 1-2 |  | 3-ヒドロキシ-4-[(1-スルホナフタレン-2-イル)アゾ]-2-ナフタレンカルボン酸カルシウム（C.I.Pigment Red 63:1） | calcium 3-hydroxy-4-[(1-sulfonate-2-naphthyl)azo]-2-naphthoate | 6417-83-0 |  | 添加量 1wt％以下 油脂及び脂肪性食品にのみ適用可
197 | 色材 | J | 1 | 1-14 |  | 5-(6-メチル-2-オキソ-2,3-ジヒドロ-5-ベンズイミダゾリルアゾ)ペルヒドロピリミジン-2,4,6-トリオン (C.I.Pigment Orange 64) | 5-[(2,3-Dihydro-6-methyl-2-oxo-1H-benzimidazol-5-yl)azo]-2,4,6(1H,3H,5H)-pyrimidinetrione | 72102-84-2 |  | 添加量 １ｗｔ％以下、 使用温度 Ｂ～Ｈ 油脂及び脂肪性食品、水性食品、酸性食品に限る
198 | 色材 | J | 1 | 3-1 |  | 3,3'-[(2,5-ジメチル-p-フェニレン)ビス[イミノ(1-アセチル-2-オキソエチレン)アゾ]]ビス[4-クロロ-N-(5-クロロ-o-トリル)ベンズアミド] （C.I.Pigment Yellow 95） | 3,3'-[(2,5-dimethyl-p-phenylene)bis[imino(1-acetyl-2-oxoethylene)azo]]bis[4-chloro-N-(5-chloro-o-tolyl)benzaamide] | 5280-80-8 |  | 添加量 1wt％以下
199 | 色材 | J | 1 | 3-2 |  | N,N'-(2-クロロ-1,4-フェニレン)ビス[3-ヒドロキシ-4-(2,5-ジクロロフェニルアゾ)-2-ナフタレンカルボアミド] (C.I.Pigment Red 144) | N,N'-(2-chloro-1,4-phenylene)bis[3-hydroxy-4-(2,5-dichlorophenylazo)-2-naphthalenecarboxamide] | 5280-78-4 |  | 添加量 1wt％以下
200 | 色材 | J | 1 | 3-3 |  | 3,3'-[5-クロロ-2-メチル-4,1-フェニレンビス[イミノ(2-アセチル-1-オキソエチレン)アゾ]]ビス[N-(3-クロロ-2-メチルフェニル)-4-クロロベンズアミド] (C.I. Pigment Yellow 93) | 3,3'-[5-chloro-2-methyl-4,1-phenylenebis[imino(2-acetyl-1-oxoethylene)azo]]bis[N-(3-chloro-2-methylphenyl)-4-chlorobenzamide] | 5580-57-4 |  | 添加量 1wt％以下
201 | 色材 | J | 1 | 3-4 |  | 1,4-ビス[1-[(2,5-ジクロロフェニル）アゾ]-2-ヒドロキシナフタレン-3-イルカルボニルアミノ］ベンゼン (C.I.Pigment Red 166) | 1,4-bis[1-[(2,5-dichlorophenyl)azo]-2-hydroxynaphthalen-3-ylcarbonylamino]benzene | 3905-19-9 |  | 添加量 1wt％以下
202 | 色材 | J | 1 | 3-5 |  | N,N'-(2-クロロ-1,4-フェニレン)ビス[4-[(4-クロロ-2-ニトロフェニル)アゾ]-3-ヒドロキシ-2-ナフタレンカルボアミド] (C.I.Pigment Brown 23) | (2-Naphthalenecarboxamide,N,N'-(2-chloro-1,4-phenylene) bis[4-[2-(4-chloro-2-nitrophenyl)diazenyl]-3-hydroxy- ) | 35869-64-8 |  | 添加量 1 ｗｔ％以下
203 | 色材 | J | 1 | 3-6 |  | 3,3'-[(2,5-ジメチル-1,4-フェニレン）ビス［イミノ－カルボニル(2-ヒドロキシ-3,1-ナフタレンジイル）アゾ]],ビス（4-メチル安息香酸2-クロロエチル） (C.I.Pigment Red 220) | 3,3'-[(2,5-dimethyl-1,4-phenylene)bis[imino-carbonyl(2-hydroxy-3,1-naphthalenediyl)azo]]bis(4-methylbenzoicacid),bis(2-chloroethyl)ester | 68259-05-2 |  | 添加量 １ｗｔ％以下 使用温度 Ｂ～Ｈ
204 | 色材 | J | 1 | 5-1 |  | フタロシアニンブルー（銅） (C.I.Pigment Blue 15:2) | Copper phthalocyanine (C.I. Pigment Blue 15:2) | 147-14-8 |  | 添加量 1 ｗｔ％以下
205 | 色材 | J | 1 | 5-2 |  | フタロシアニンブルー（銅） (C.I.Pigment Blue 15) | Copper phthalocyanine (C.I. Pigment Blue 15) | 147-14-8 |  | 添加量 1 ｗｔ％以下
206 | 色材 | J | 1 | 5-3 |  | フタロシアニンブルー（銅） (C.I.Pigment Blue 15:1) | Copper phthalocyanine (C.I. Pigment Blue 15:1) | 147-14-8 |  | 添加量 1 ｗｔ％以下
207 | 色材 | J | 1 | 5-4 |  | フタロシアニンブルー（銅） (C.I.Pigment Blue 15:3) | Copper phthalocyanine (C.I. Pigment Blue 15:3) | 147-14-8 |  | 添加量 1 ｗｔ％以下
208 | 色材 | J | 1 | 5-5 |  | フタロシアニンブルー（銅） (C.I.Pigment Blue 15:4) | Copper phthalocyanine (C.I. Pigment Blue 15:4) | 147-14-8 |  | 添加量 1 ｗｔ％以下
209 | 色材 | J | 1 | 5-6 |  | フタロシアニングリーン (C.I.Pigment Green 7) | Phthalocyanine Green (C.I. Pigment Green 7) | 1328-53-7 |  | 添加量 1 ｗｔ％以下
210 | 色材 | J | 1 | 6-1 |  | 3,3'-(1,4-フェニレンジアミノ)ビス[4,5,6,7-テトラクロロ-1H-イソインドール-1-オン （C.I.Pigment Yellow 110） | 3,3'-(1,4-Phenylenediimino)bis [4,5,6,7-tetrachloro-1H-isoindol-1-one | 5590-18-1 |  | 添加量 1 ｗｔ％以下
211 | 色材 | J | 1 | 7-1 |  | 2,9-ジメチルキナクリドン （C.I.Pigment Red 122） | 5,12-dihidro-2,9-dimethylquino [2,3-b]acridine-7,14-dione | 980-26-7 |  | 添加量 1 ｗｔ％以下
212 | 色材 | J | 1 | 7-2 |  | 5,12-ジヒドロキノ[2,3-b]アクリジン-7,14-ジオン(C.I. Pigment Violet 19) | 5,12-dihydroquinone[2,3-b]acridine-7,14-dione | 1047-16-1 |  | 添加量 1 ｗｔ％以下
213 | 色材 | J | 1 | 8-1 |  | 8,18-ジクロロ-5,15-ジエチル-5,15-ジヒドロジインドロ[3,2-b:3',2'-m]トリフェノジオキサジン(C.I. Pigment Violet 23) | 8,18-dichloro-5,15-diethyl-5-15-dihydro-diindoro[3,2-b:3',2'-m]triphenodioxazine | 6358-30-1 |  | 添加量 1 ｗｔ％以下
214 | 色材 | J | 1 | 8-2 |  | N,N'-[6,13-ビス（アセチルアミノ)-2,9-ジエトキシトリフェノジオキサジン-3,10-ジイル］ビス（ベンズアミド) (C.I. Pigment Violet 37) | N,N'-[6,13-bis(acetylamino)-2,9-diethoxytriphenodioxazine-3,10-diyl]bis(benzamide) | 17741-63-8 |  | 添加量 1 ｗｔ％以下
215 | 色材 | J | 1 | 13-3 |  | 4,4'-ジアミノ-1,1'-ジアントラキノニル(C.I.Pigmwnt Red 177) | 4,4-Diamino-[1,1'-biantracene]-9,9',10,10'-tetraone | 4051-63-2 |  | 添加量 1 ｗｔ％以下
216 | 色材 | J | 6 |  |  | 無機顔料 |  |  | Pb，Cd :0.01%以下 As，Hg :0.005%以下 （含有量)、 Se，Ba :0.01%以下 Cr :0.1%以下 Sb :0.025%以下 (溶出量)
217 | 色材 | J | 6 | 1-1 |  | アルミニウム(C.I. Pigment Metal 1) | Alminium(C.I. Pigment Metal 1) | 7429-90-5 | 材質としては充填剤Ｄ８－１であること | 添加量 ３ｗｔ％以下
218 | 色材 | J | 6 | 2-1 |  | 酸化チタン (C.I.Pigment White 6) | Titanium(IV) oxide | 13463-67-7 | 材質としては充填剤Ｄ１－5であること | 添加量 ３wt％以下
219 | 色材 | J | 6 | 2-2 |  | 酸化クロム(Ⅲ) ( C.I.Pigment Green 17) | chromium oxide(III) (Cr2O3) | 1308-38-9 | 材質としては充填剤Ｄ１－6であること | 添加量 ３wt％以下
220 | 色材 | J | 6 | 2-3 |  | 酸化第二鉄(別名：弁柄) ( C.I.Pigment Red 101) | Ferric oxide | 1309-37-1 | 材質としては充填剤Ｄ１－７であること | 添加量 ３wt％以下
221 | 色材 | J | 6 | 2-4 |  | 黄色酸化鉄(別名：α-オキシ水酸化鉄） ( C.I.Pigment Yellow 42) | Hydrated ferric oxide | 51274-00-1 | 材質としては充填剤Ｄ１－７であること | 添加量 ３wt％以下
222 | 色材 | J | 6 | 2-5 |  | 酸化第二鉄-酸化第一鉄複合物 ( C.I.Pigment Brown 6) | Ferric oxide and Ferroso-ferric oxide | 52357-70-7 | 材質としては充填剤Ｄ１－７であること | 添加量 ３wt％以下
223 | 色材 | J | 6 | 2-6 |  | 黒色酸化鉄(別名：四酸化三鉄） ( C.I.Pigment Black 11) | Ferroso-ferric oxide | 12227-89-3 | 材質としては充填剤Ｄ１－７であること | 添加量 ３wt％以下
224 | 色材 | J | 6 | 2-8 |  | 酸化亜鉛(C.I. Pigment White 4) | Zinc Oxide ZnO | 1314-13-2 | 材質としては充填剤Ｄ１－８であること | 添加量 ３wt％以下
225 | 色材 | J | 6 | 3-1 |  | チタン―アンチモン―ニッケル 複合酸化物 （チタンイエロー C.I.Pigment Yellow 53) | （Ti，Sb，Ni）O2 | 8007-18-9 | 材質としてはチタンーアンチモンーニッケルの複合酸化物である充填剤 Ｄ１－１６であること | 添加量 ３wt％以下
226 | 色材 | J | 6 | 3-2 |  | 鉄-亜鉛 複合酸化物 (C.I.Pigment Yellow 119) | Zinc Ferrite Brown Spinel (Zn,Fe)O | 68187-51-9 | 材質としては充填剤Ｄ１－７／Ｄ１－８であること | 添加量 ３wt％以下
227 | 色材 | J | 6 | 3-5 |  | コバルトブルー ( C.I.Pigment Blue 28) | C.I.Pigment Blue 28 （Co，Al）O2 | 1345-16-0 | 材質としてはコバルト－アルミニウムの複合酸化物である充填剤Ｄ１－１７であること | 添加量 ３wt％以下
228 | 色材 | J | 6 | 3-6 |  | アルミ-コバルト-クロム 複合酸化物 ( C.I.Pigment Blue 36) | Alminum Chromium Cobalt blue spinel (Al, Cr, Co)O | 68187-11-1 | 材質としては充填剤Ｄ１－10／Ｄ１－２／ Ｄ１－6であること | 添加量 ３wt％以下
229 | 色材 | J | 6 | 3-7 |  | コバルト-ケイ素 複合酸化物 ( C.I.Pigment Blue 73) | Cobalt Silicate blue olivine (Co, Si) O | 68187-40-6 | 材質としては充填剤Ｄ１－10／Ｄ１－3であること | 添加量 ３wt％以下
230 | 色材 | J | 6 | 3-8 |  | 鉄―マグネシウム複合酸化物 ( C.I.Pigment Brown 11) | Magnesium ferrite (Fe,Mg)O | 64294-89-9 | 材質としては充填剤Ｄ１－１／Ｄ１－７であること | 添加量 ３wt％以下
231 | 色材 | J | 6 | 3-10 |  | チタン-ニッケル-亜鉛-コバルト 複合酸化物 ( C.I.Pigment Green 50) | Titan Nickel Zinc green spinel (Ti, Ni, Zn, Co) O | 68186-85-6 | 材質としては充填剤D1-5/ D1-12/ D1-8/D1-10であること | 添加量 ３wt％以下
232 | 色材 | J | 6 | 3-11 |  | 鉄-亜鉛-クロム 複合酸化物 ( C.I.Pigment Brown 33) | Zinc Iron Chromite Brown spinel (Zn, Fe, Cr)O | 68186-88-9 | 材質としては充填剤Ｄ１－６／Ｄ１－７／Ｄ１－８であること | 添加量 ３wt％以下
233 | 色材 | J | 6 | 3-12 |  | チタン-アンチモン-クロム複合酸化物 ( C.I.Pigment Brown 24) | Chrome Antimony Titanium buff rutile (Cr, Sb, Ti) O | 68186-90-3 | 材質としては充填剤Ｄ１－５／Ｄ１－６／Ｄ１－ １３であること | 添加量 ３wt％以下
234 | 色材 | J | 6 | 3-13 |  | 鉄-コバルト-クロム複合酸化物 (C.I. Pigment Black 27) | Iron Cobalt Chromite Black Spinel | 68189-97-0 | 材質としては充填剤Ｄ１－７／Ｄ１－１０／Ｄ１－６であること | 添加量 ３wt％以下
235 | 色材 | J | 6 | 3-14 |  | 鉄-チタン複合酸化物(三酸化チタン鉄) (C.I. Pigment Black 12) | FeTiO3 | 68187-02-0 | 材質としては充填剤Ｄ１－７／Ｄ１－５であること | 添加量 ３wt％以下
236 | 色材 | J | 6 | 3-15 |  | 鉄-チタン複合酸化物(五酸化チタン二鉄） (C.I. Pigment Brown 48) | Fe2TiO5 | 1310-39-0 | 材質としては充填剤Ｄ１－７／Ｄ１－５であること | 添加量 ３wt％以下
237 | 色材 | J | 6 | 4-2 |  | 群青 ( C.I.Pigment Blue 29) | C.I.Pigment Blue 29 Ultramarine | 57455-37-5 | 材質としては充填剤Ｄ９－２であること | 添加量 ３wt％以下
238 | 色材 | J | 6 | 4-3 |  | 硫酸バリウム(C.I. Pigment White 21) | Barium Sulfate BASO4 | 7727-43-7 | 材質としては充填剤Ｄ４－３であること | 添加量 ３wt％以下
239 | 色材 | J | 7 | 1 |  | カーボンブラック(C.I.Pigment Black 7)(別名 C.I.Pigment Black 6） | Carbon black | 1333-86-4 | 品質：トルエン抽出物０．１％以下、 ベンツ(a)ピレン含有量０．２５mg/kg 以下 色材試験法に適合 Ａ８－１として収載されている物質であること | 添加量 ２．５ｗｔ％以下
240 | FCN認可物質 | YD | 1 | 21-431 |  | 酸化スズ(Ⅳ) | Tin(IV) Oxide | 18282-10-5 |  | 酸化チタン、酸化けい素との併用に限る 色材中で6%以下
241 | FCN認可物質 | YG | 6 | 30-608 |  | 1,2-シクロヘキサンジカルボン酸、カルシウム塩 | 1,2-Cyclohexanedicarboxylic acid, calcium salt (1:1), (1R, 2S)-rel- | 491589-22-1 |  | 添加量0.25%以下
242 | FCN認可物質 | YC | 7 | 39-750 |  | オクタデカン酸，1-(12-アセチルオキシ)-,2,3-ビス(アセチルオキシ)プロピルエステル;1-(12-アセトキシステアロイル)-2,3-ジアセチルグリセロール | Octadecanoic acid, 1-(12-acetyloxy)-, 2,3-bis(acetyloxy) propyl ester; 1-(12-acetoxystearoyl)- 2,3-diacetyl glycerol | 736150-63-3 |  | 可塑剤として添加量:3.0％以下 着色分散剤として添加量0.5％以下
243 | FCN認可物質 | YA | 8 | 70-1216 |  | リン酸銅 | Copper(Ⅱ)hydroxide phosphate | 12158-74-6 |  | 添加量 ２．６ｗｔ％以下 使用温度：Ｃ～Ｇ
Ⓑ 牛脂由来の油脂類を出発原料として使用する場合は、次の何れかによること
（1）人の食用に適した牛脂を使用したもの。
（2）250℃、250℃相当圧力、３時間等の高温高圧の条件下で加水分解、けん化又はエステル交換したもの。

## 表6 ETD
エチレン・テトラシクロドデセン・コポリマー | [9 empty] | （平成29年2月1日現在）
No | 種類 | 業界PL番号 |  |  | 重複 | 物質名（和名） | 物質名（英名） | CAS | 規格（品質） | 制限（使用量・使用条件等）
1 | 基ポリマー | 2-06 | (1) |  |  | エチレンとテトラシクロドデセン（テトラシクロ[4,4,0,12.5,17.10]ドデセン-3）を出発原料として得られる重合体 | Ethylene tetracyclododecene copolymer | 26007-55-6 | テトラシクロドデセン 10～50mol% 極限粘度（135℃、デカリン） 0.5dl/g以上 灰分 0.1%以下 重金属の溶出量は本自主基準の溶出試験重金属の項に規定された値の２分の１以下とする
2 | 安定剤 | A | 1 | 1 |  | ソルビン酸カリウム | Potassium sorbate | 24634-61-5 |  | 塗布量：600mg/m2以下 塗布用に限る
3 | 安定剤 | A | 4 | 6 |  | トリス(2,4-ジ-t-ブチルフェニル)フォスファイト | Tris(2,4-di-t-butylphenyl)phosphite | 31570-04-4 |  | 添加量0.15%以下、 100℃以下で使用 硫黄化合物，フェノール系化合物，エポキシ化合物，燐化合物の合計添加量1.0％以下
4 | 安定剤 | A | 4 | 18 |  | 6-[3-(3-t-ブチル-4-ヒドロキシ-5-メチルフェニル)プロポキシ-2,4,8,10-テトラ-t-ブチルジベンゾ[d, f] [1,3,2]ジオキサホスフェピン | 6-[3-(3-t-Butyl-4-hydroxy-5-methylphenyl)propoxy]-2,4,8,10-tetra-t-butyldibenzo[d,f][1,3,2] dioxaphosphepin | 203255-81-6 |  | 厚さ0.04mm以下の添加量 0.2wt%以下 0.04-0.06mm 0.13wt%以下 0.06-0.08mm 0.1wt%以下 0.08-0.1mm 0.08wt%以下 0.1-0.12mm 0.066wt%以下 0.12-0.14mm 0.057wt%以下 0.14-0.16mm 0.05wt%以下 0.16-0.18mm 0.044wt%以下 0.18-0.2mm 0.04wt%以下 エポキシ化合物、燐化合物、硫黄化合物、フェノール系化合物の合計添加量1.0%以下
5 | 安定剤 | A | 5 | 2 |  | 3,3'-チオジプロピオン酸ジラウリル | Dilauryl-3,3-Thiodipropionate | 123-28-4 | Ⓑ | 添加量：0.5%以下 エポキシ化合物、燐化合物、硫黄化合物、フェノール系化合物の合計添加量1.0%以下
6 | 安定剤 | A | 5 | 4 |  | 3,3'-チオジプロピオン酸ジステアリル | Distearyl-3,3'-thiopropionate | 693-36-7 | Ⓑ | 添加量：0.5%以下 エポキシ化合物、燐化合物、硫黄化合物、フェノール系化合物の合計添加量1.0%以下
7 | 安定剤 | A | 6 |  |  | フェノール系化合物 |  |  |  | エポキシ化合物、燐化合物、硫黄化合物、フェノール系化合物の合計添加量1.5%以下
8 | 安定剤 | A | 6 | 1-1 |  | ブチル化ヒドロキシトルエン | Butylated hydroxytoluene | 128-37-0 |  | 添加量：0.5%以下
9 | 安定剤 | A | 6 | 1-10 |  | トコフェロール | Tocopherol | 59-02-9 |  | フェノ－ル系化合物，硫黄化合物及び燐化合物の合計添加量0.5％以下
10 | 安定剤 | A | 6 | 4-2 |  | テトラキス[メチレン-3-(3',5-ジ-t-ブチル-4'-ヒドロキシフェニル)プロピオネート]メタン | Tetrakis(methylene-3-[3',5'-di-t-buty-4'-hydroxyphenyl] propionate)methane | 6683-19-8 |  | 添加量：0.5%以下
11 | 安定剤 | A | 8 | 1 |  | カーボンブラック | Carbon black | 1333-86-4 | チャンネル法によるもの、または下記の規格を満たすもの トルエン抽出物0.1％以下、 ベンツ(a)ピレン含有量 0,25 mg/kg以下、 | 添加量2.5%以下 色材として使用可能
12 | 安定剤 | A | 8 | 2a |  | パラオキシ安息香酸メチル | Methyl p-oxybenzoate | 99-76-3 |  | 塗布量：600mg/m2以下 塗布用に限る
13 | 安定剤 | A | 8 | 2b |  | パラオキシ安息香酸プロピル | Propyl p-oxybenzoate | 94-13-3 |  | 塗布量：600mg/m2以下 塗布用に限る
14 | 安定剤 | A | 8 | 4 |  | ソルビン酸 | Sorbic acid | 110-44-1 |  | 塗布量 600mg/㎡以下 塗布用に限る
15 | 界面活性剤 | B | 1 | 1 |  | グリセリン脂肪酸エステル | Glycerin fatty acid esters | 31566-31-1 | 品質は食品添加物公定書に従う。 Ⓑ | 塗布量：600mg/m2以下
16 | 界面活性剤 | B | 1 | 2 |  | ソルビタン脂肪酸(C8～C22)エステル | Sorbitan fatty acid (C8-C22)esters | 1338-43-8 | 品質は食品添加物公定書に従う。 Ⓑ | 塗布量：600mg/m2以下
17 | 界面活性剤 | B | 1 | 3 |  | プロピレングリコール脂肪酸(C8～C22)エステル | Propylene glycol fatty acid (C8-C22)esters | 67784-79-6 | 品質は食品添加物公定書に従う。 Ⓑ | 塗布量 600mg/㎡以下 塗布用に限る
18 | 界面活性剤 | B | 1 | 4 |  | ショ糖脂肪酸(C8～C22)エステル | Sucrosefattyacid (C8-C22)esters | 37318-31-3 | 品質は食品添加物公定書に従う。 Ⓑ | 塗布量：600mg/m2以下 塗布用に限る
19 | 界面活性剤 | B | 1 | 8 |  | ポリグリセリン脂肪酸(C8～C22)エステル | Trimethylol propane fatty acid (C8-C18)esters | 9007-48-1 | Ⓑ 但し，デカグリセリンエステルまで | 塗布量：600mg/m2以下 塗布用に限る
20 | 界面活性剤 | B | 1 | 10 |  | ポリオキシエチレン(20モル)ソルビタン脂肪酸(C12～C18)エステル | Polyoxyethylene (20 moles) sorbitan fatty acid (C12-C18)esters | 9005-67-8 | Ⓑ | 塗布量 600mg/㎡以下 塗布用に限る
21 | 界面活性剤 | B | 1 | 11 |  | ポリエチレングリコール脂肪酸(C8～C22)エステル | Polyethylene glycol fatty acid (C8-C22) esters | 9004-96-0 | Ⓑ | 塗布量600mg/㎡以下 塗布用に限る
22 | 界面活性剤 | B | 1 | 13 |  | ポリオキシエチレン脂肪族アルコール(Ｃ12～Ｃ20)エ－テル | Polyoxyethylene fatty alcohol (C12-C20) ethers | 69013-19-0 | Ⓑ | 塗布量 600mg/㎡以下 塗布用に限る
23 | 界面活性剤 | B | 1 | 13-2 |  | ポリオキシエチレン(4～14モル)脂肪族アルコール(C5～C18)エーテル | Polyoxyethylene (4-14) Alkyl(5-18) Ether | 9002-93-1 | Ⓑ | 塗布量 100mg/㎡以下 塗布用に限る
24 | 界面活性剤 | B | 1 | 14 |  | ポリオキシエチレン(4～50モル)アルキル(C7以上)フェニルエーテル | Polyoxyethylene (4-50 moles) alkyl(≧C7)phenyl ethers | 9002-93-1 | Ⓑ | 塗布量 100mg/㎡以下 塗布用に限る
25 | 界面活性剤 | B | 1 | 15 |  | N,N-ビス(2-ヒドロキシエチル) 脂肪族 (C12-18) アミン | N,N-Bis(2-hydroxyethyl) fatty(C 8-C18)amine |  | Ⓑ | 塗布量600mg/㎡ 以下 塗布用に限る
26 | 界面活性剤 | B | 1 | 16 |  | 脂肪酸 (C12-18) とジエタノールアミンによる縮合生成物 | Condensates of fatty acids (C12-C18)with diethanol amine | 120-40-1 | Ⓑ | 塗布量600mg/㎡以下 塗布用に限る
27 | 界面活性剤 | B | 1 | 17 |  | ポリオキシプロピレンポリオキシエチレンブロックポリマー | Polyoxypropylene polyoxyethylene block copolymer | 9003-11-6 | 分子量1,900以上 | 塗布量600mg/㎡以下 塗布用に限る
28 | 界面活性剤 | B | 1 | 18 |  | ポリエチレングリコール | Polyethylene glycol | 25322-68-3 |  | 塗布量600mg/㎡ 以下 塗布用に限る
29 | 界面活性剤 | B | 1 | 19 |  | ポリプロピレングリコール | Polypropylene glycol | 25322-69-4 |  | 塗布量600mg/㎡以下 塗布用に限る
30 | 界面活性剤 | B | 1 | 21 |  | ポリエチレンオキサイド | Polyethylene oxide | 25322-68-3 |  | 塗布量600mg/㎡以下 塗布用に限る
31 | 界面活性剤 | B | 1 | 23 |  | イソプロピルアルコール | Isopropyl alcohol | 67-63-0 |  | 塗布量600mg/㎡ 以下 塗布用に限る
32 | 界面活性剤 | B | 1 | 28 |  | N-2-ヒドロキシエチル-N-(2-ヒドロキシアルキル)アミン | Ｎ-2-ｈｙｄｒｏｘｙｅｔｈｙｌ-Ｎ-(2-ｈｙｄｒｏｘｙａｌｋｙｌ) ａｍｉｎｅ | 84836-93-1 | アルキルはC12（2～60%）、C14（40～98%） Ⓑ | 塗布量500mg/㎡以下 塗布用に限る
33 | 界面活性剤 | B | 1 | 29 |  | エチルアルコール | Ethanol | 64-17-5 |  | 塗布量600mg/㎡以下
34 | 界面活性剤 | B | 2 | 1 |  | アルキル(Ｃ10～Ｃ20)スルホン酸塩(Ｎａ,Ｋ,ＮＨ4) | Alkyl (C10-C20) sulfates(Na, K, NH4) | 977180-90-7 | Ⓑ | 塗布量120mg/㎡以下 塗布用に限る
35 | 界面活性剤 | B | 2 | 2 |  | アルキル(Ｃ9～Ｃ20)ベンゼンスルホン酸塩(Ｎa,Ｋ,ＮＨ4) | Alkyl (C9-C 20) benzene sulfonates (Na, K, NH4) | 68411-30-3 | Ⓑ | B2-1, B2-3(未)合計塗布量 600mg/㎡以下 塗布用に限る
36 | 界面活性剤 | B | 2 | 2-2 |  | ドデシルベンゼンスルホン酸塩(Mg、Zn) |  |  |  | 移行量：30mg/kg以下
37 | 界面活性剤 | B | 2 | 3 |  | アルキルナフタリンスルホン酸塩(Na) | Alkyl (C10-C 20) naphthalene sulfonate Na,Salt | 577-11-7 | Ⓑ | B2-1,2,3との合計塗布量 600mg/㎡以下、 塗布用に限る
38 | 界面活性剤 | B | 2 | 4 |  | ソジウムジアルキル(C4～C16)スルホサクシネート |  |  | Ⓑ | 塗布量 600mg/㎡以下 塗布用に限る
39 | 界面活性剤 | B | 2 | 9 |  | アルキル(C8～C20)サルフェート(Na,K,NH4) | Alkyl (C8-C 20) sulfates (Na, K, NH4) | 151-21-3 | Ⓑ | B2-1､-2との合計塗布量 600mg/㎡以下 塗布用に限る
40 | 界面活性剤 | B | 2 | 10 |  | ポリオキシエチレン脂肪アルコール(C12～C20)エーテルサルフェート(Na,NH4) | Polyoxyethylene fatty alcohol (C12-C20) ether sulfates (Na, NH4) |  | Ⓑ | 塗布量 600mg/㎡以下 塗布用に限る
41 | 界面活性剤 | B | 2 | 11 |  | ポリオキシエチレン(4～50モル) アルキル(C7以上)フェニルエーテルサルフェート(Na,NH4) | Polyoxyethylene (4-50 moles) alkyl (≧C7) phenylether sulfates (Na, NH4) | 55348-40-8 | Ⓑ | 塗布量 600mg/㎡以下 塗布用に限る
42 | 界面活性剤 | B | 2 | 16 |  | 脂肪酸(Ｃ8～Ｃ22)塩(Ｎa,Ｋ,ＮＨ4) | Fatty acid (C8-C22) salts (Na, K, NH4) | 143-19-1 | Ⓑ 水添物を含む | 塗布量600mg/㎡以下
43 | 界面活性剤 | B | 5 | 1 |  | カルボキシメチルセルロース及びそのナトリウム塩 | Carboxymethyl cellulose and its sodium salt | 9000-11-7 |  | 塗布量 600mg/㎡以下 塗布用に限る
44 | 界面活性剤 | B | 5 | 2 |  | メチルセルロース | Methyl Cellulose | 9004-67-5 |  | 塗布量 600mg/㎡以下
45 | 界面活性剤 | B | 5 | 5 |  | メチルヒドロキシプロピルセルロース | Methylhydroxypropyl cellulose | 9004-65-3 | 品質は食品添加物公定書に従う | 塗布量：600mg/m2以下
46 | 界面活性剤 | B | 5 | 9 |  | ポリビニルアルコール | Polyvinyl alcohol | 9002-89-5 | ４％水溶液20℃の粘度：２センチポイズ以上 | 塗布量 600mg/㎡以下
47 | 界面活性剤 | B | 5 | 12 |  | ポリビニルピロリドン | Polyvinyl pyrrolidone | 9003-39-8 | 5%水溶液の20℃の粘度34cp以上 | 塗布量：600mg/m2以下 塗布剤としての使用に限る
48 | 界面活性剤 | B | 5 | 22 |  | ポリビニルポリピロリドン | Polyvinylpolypyrrolidone | 25249-54-1 |  | 総溶出量：50µg/ml以下（水、５％酢酸、50％エタノール溶媒による３時間還流条件下） 添加量：30.0%以下
49 | 滑剤 | C | 3 | 2 |  | 高級脂肪酸(C8～C22,リシノール) カルシウム | Higherfatty acid (C8-C22) calcium salts | 1592-23-0 | Ⓑ | 添加量：2.0％以下 塗布量：600mg/㎡以下 (ステアリン酸カルシウムに限る)
50 | 滑剤 | C | 3 | 3 |  | 高級脂肪酸(C8～C22)マグネシウム | Higher fatty acid (C8-C22) magnesium salts | 557-04-0 | Ⓑ | 添加量2.0％以下
51 | 滑剤 | C | 3 | 4 |  | 高級脂肪酸(C8,C18)亜鉛 | Higherfattyacid (C8-C18)zincsalts . | 557-05-1 | Ⓑ | 添加量2.0%以下 塗布用は不ケン化物2％以下｡ステアリン酸に限る。 塗布量600mg/m2以下
52 | 滑剤 | C | 3 | 4-1 |  | ベヘン酸(C22)、亜鉛 | Behenic acid(C22) zinc salts |  | 不ケン化物質2.0％以下
53 | 滑剤 | C | 4 | 2 |  | グリセリン | Glycerin | 56-81-5 | 品質は食品添加物公定書に従う
54 | 滑剤 | C | 7 | 8 |  | アセチル化モノグリセライド | Acetylated monoglycerides | 68990-54-5 | Ⓑ分子中アセチル基を持つ脂肪酸(Ｃ8～Ｃ22)グリセライドであって，酸価６以下，ライヘルトマイスル価75～200のもの 食品添加物公定書に従う | 塗布量600mg/ m2以下 塗布用に限る
55 | 滑剤 | C | 9 | 2 |  | ジメチルポリシロキサン | Dimethyl polysiloxane | 63148-62-9 | 粘度：最低100cSt（20℃） | 塗布量 600mg/㎡以下 塗布用に限る
56 | 滑剤 | C | 9 | 3 |  | ポリメチルフェニルシロキサン | Methyl phenyl polysiloxane | 68083-14-7 | 粘度：最低100cSt（20℃） | 塗布量 600mg/㎡以下 塗布用に限る
57 | 充填剤 | D | 1 | 1 |  | 酸化マグネシウム | Magnesium oxide | 1309-48-4 |  | 複合酸化物系顔料成分として使用可能
58 | 充填剤 | D | 1 | 2 |  | 酸化アルミニウム | Aluminium oxide | 1344-28-1 |  | 塗布量 600mg/㎡以下 複合酸化物系顔料成分として使用可能
59 | 充填剤 | D | 1 | 3 |  | 酸化けい素 | Silicon oxide | 7631-86-9 |  | 塗布量 600mg/㎡以下 無機顔料および複合酸化物系顔料成分として使用可能
60 | 充填剤 | D | 1 | 5 |  | 酸化チタン | Titanium oxide | 13463-67-7 | Pb，Cd0.01％以下 As，Hg0.005％以下 | 無機顔料および複合酸化物系顔料成分として使用可能
61 | 充填剤 | D | 1 | 6 |  | 酸化クロム(Ⅲ) | Chromium oxide (lll) | 1308-38-9 | Pb，Cd0.01％以下 As，Hg0.005％以下 | 無機顔料および複合酸化物系顔料成分として使用可能
62 | 充填剤 | D | 1 | 7 |  | 酸化鉄 | lron oxide | 1309-37-1 | Pb，Cd0.01％以下 As，Hg0.005％以下 | 無機顔料および複合酸化物系顔料成分として使用可能
63 | 充填剤 | D | 1 | 8 |  | 酸化亜鉛 | Zinc oxide | 1314-13-2 | Pb，Cd0.01％以下 As，Hg0.005％以下 金属亜鉛１％以下 | 無機顔料および複合酸化物系顔料成分として使用可能
64 | 充填剤 | D | 1 | 18 |  | 三酸化アンチモン | Antimony trioxide | 1309-64-4 |  | アンチモンの移行量0.02㎎/㎏以下 アンチモンの定量法は告示３７０号アンチモン溶出試験法による
65 | 充填剤 | D | 1 | 19 |  | シリル化処理無水ケイ酸 | Silicon dioxide, silanated | 68909-20-6 |  | 塗布剤として塗布量 600mg/㎡以下
66 | 充填剤 | D | 1 | 20 |  | 酸化マンガン | Manganese oxide |  |  | 複合酸化物系顔料成分として使用できる
67 | 充填剤 | D | 2 | 1 |  | 水酸化マグネシウム | Magnesium hydroxide | 1309-42-8
68 | 充填剤 | D | 2 | 3 |  | 水酸化カルシウム | Calcium hydroxide | 1305-62-0
69 | 充填剤 | D | 3 | 1 |  | 炭酸マグネシウム | Magnesium carbonate | 546-93-0
70 | 充填剤 | D | 3 | 2 |  | 炭酸カルシウム | Calcium carbonate | 471-34-1
71 | 充填剤 | D | 4 | 3 |  | 硫酸バリウム | Barium sulfate | 7727-43-7 | Pb，Cd0.01％以下 As，Hg0.005％以下 | 無機顔料として使用可能
72 | 充填剤 | D | 5 | 7 |  | ケイ酸アルミニウムカルシウム | Aluminium and calcium silicates | 1344-00-9 | ＦＤＡ§182.2122に相当するもの
73 | 充填剤 | D | 5 | 10 |  | マイカ | Mica | 12001-26-2 | Pb，Cd0.01％以下 As，Hg0.005％以下
74 | 充填剤 | D | 6 | 2 |  | ケイソウ土 | Diatomaceus earth | 7631-86-9
75 | 充填剤 | D | 6 | 3 |  | カオリン (陶土) | Kaolin (porcelain clay) | 1332-58-7
76 | 充填剤 | D | 6 | 4 |  | タルク | Talc | 14807-96-6
77 | 充填剤 | D | 6 | 5 |  | ベントナイト | Bentonite | 1302-78-9
78 | 充填剤 | D | 6 | 10 |  | グラファイト | Graphite | 7782-42-5 | Pb，Cd，As，0.01％以下 Hg0.0005%以下 Sb0.005%以下 | 無機顔料として使用可能
79 | 充填剤 | D | 8 | 1 |  | アルミニウム | Aluminium | 7429-90-5 | Pb，Cd0.01％以下 As，Hg0.005％以下 | 無機顔料として使用可能
80 | 充填剤 | D | 9 | 2 |  | 群青 | Ultramarine | 57455-37-5 | Pb，Cd0.01％以下 As，Hg0.005％以下 | 無機顔料として使用可能
81 | 充填剤 | D | 10 | 5 |  | マグネシウム・ナトリウム・フルオライド・シリケート | Magnesium, sodium, fluoride silicate | 37296-97-2 |  | フッ化物溶出量0.3mg/kg-食品以下
82 | 発泡剤 発泡助剤 | E | 2 | 4 |  | くえん酸 | Citric acid | 77-92-9 |  | 塗布量600mg/㎡以下 塗布用に限る 酸および塩基の合計添加量10％以下
83 | ポリマー添加材 | F | 1 | 1 |  | ポリエチレン | Polyethylene | 9002-88-4 | ポリエチレンのポジティブリストに従うもの
84 | ポリマー添加材 | F | 1 | 8 |  | 酸化ポリエチレン | Oxidated polyethylene | 68441-17-8 | ポリエチレンを空気酸化したもので、平均分子量1200以上, 酸素量5%以下, 酸価9～19, 密度0.85～1.0(g/ml)、 ヘキサン可溶分53.0%以下, キシレン可溶分75.0%以下を満たすもの。(試験法はFDA§177.1620による)
85 | ポリマー添加材 | F | 1 | 10 |  | ポリプロピレン | Polypropylene | 9003-07-0 | ポリプロピレンのポジティブリストに従うもの
86 | ポリマー添加材 | F | 1 | 12 |  | ポリブテン－1 | Polybutene-1 | 9003-28-5 | ポリブテン－1のポジティブリストに従うもの | 添加量15％以下
87 | ポリマー添加材 | F | 1 | 16 |  | ポリメチルペンテン | polymethylpentene | 68413-03-6 | ポリメチルペンテンのポジティブリストに従うもの
88 | ポリマー添加材 | F | 2 | 1 |  | ポリスチレン | Polystyrene | 9003-53-6 | ポリスチレンのポジティブリストに従うもの
89 | ポリマー添加材 | F | 3 | 2 |  | ポリメタクリレート | Polymethacrylate | 9011-14-7 | メタクリル樹脂のポジティブリストに従うもの | 塗布用に限る （アクリル酸（メタ）アクリル酸エステル共重合体）塗布量600mg/m2以下
90 | ポリマー添加材 | F | 3 | 5 |  | メタクリル酸メチル・エチレングリコ－ルジメタクリレート共重合物 | Methylmethacrylate-Ethylene glycol methacrylate copolymer
91 | ポリマー添加材 | F | 3 | 6 |  | ポリアクリル酸ナトリウム | Sodium polyacrylate | 9003-04-7 |  | 添加量 ０．５ｗｔ％以下
92 | ポリマー添加材 | F | 5 | 1 |  | ポリイソブチレン | Polyisobutylene | 9003-27-4 | ゴム製食品用器具及び容器包装に関するポジティブリストに従うもの
93 | ポリマー添加材 | F | 5 | 2 |  | ブチルゴム | Butyl rubbers | 9010-85-9 | ゴム製食品用器具及び容器包装に関するポジティブリストに従うもの
94 | ポリマー添加材 | F | 6 | 1-1 |  | ナイロン | Terephthalic acid-Trimethylhexamethylene diamine condensates | 25038-54-4 | ナイロンのポジティブリストに従うもの
95 | ポリマー添加材 | F | 6 | 2-1 |  | ポリエチレンテレフタレート | Polyethylene terephthalate | 25038-59-9 | ポリエチレンテレフタレートのポジティブリストに従うもの
96 | ポリマー添加材 | F | 6 | 2-2 |  | ポリブチレンテレフタレート | Polybutylene terephthalate | 26062-94-2 | ポリブチレンテレフタレートのポジティブリストに従うもの
97 | ポリマー添加材 | F | 6 | 7 |  | ポリカーボネート | Polycarbonate | 25766-59-0 | ポリカーボネートのポジティブリストに従うもの
98 | ポリマー添加材 | F | 6 | 17 |  | ポリフェニレンエーテル | Polyphenylene ether | 25667-40-7 | ポリフェニレンエーテルのポジティブリストに従うもの
99 | ポリマー添加材 | F | 6 | 56 |  | ポリ乳酸 | Polylactide、polylactic acid | 9051-89-2 | ポリ乳酸のポジティブリストに従うもの
100 | その他 | G | 2 | 1 |  | 炭酸ナトリウム | Sodium carbonate | 144-55-8 | .品質は食品添加物公定書に従う | 塗布量600mg/㎡以下 塗布用に限る
101 | その他 | G | 3 | 2 |  | 塩化マグネシウム | Magnesium chloride | 7786-30-3 |  | 塗布剤として使用するものは、食品添加物公定書に従うものであり、塗布量制限として600mg/m2以下となる 塗布用に限る
102 | その他 | G | 4 | 2A |  | 無水硫酸マグネシウム | Magnesium sulfate anhydride | 7487-88-9
103 | その他 | G | 4 | 9 |  | 硫酸アルミニウム | Aluminium sulphate | 10043-01-3
104 | その他 | G | 5 | 4 |  | りん酸カルシウム | Calcium phosphate | 7758-87-4
105 | その他 | G | 6 | 4 |  | 酢酸ナトリウム | Sodium Acetate | 127-09-3 |  | 塗布量 600mg/㎡以下
106 | その他 | G | 6 | 5 |  | 安息香酸 | Benzoic acid | 65-85-0 | 品質は食品添加物公定書に従う
107 | その他 | G | 6 | 6 |  | 安息香酸ナトリウム | Sodium benzoate | 532-32-1 |  | 塗布量600mg/㎡以下 塗布用に限る
108 | その他 | G | 6 | 56 |  | ハイドロタルサイト | Ｈydrotalcite | 11097-59-9
109 | その他 | G | 6 | 57 |  | シクロデキストリン（α、β、γ） | cyclodextrin（α、β、γ） | 10016-20-3 7585-39-9 17465-86-0 | 食品添加物公定書に従う | 塗布量600mg/㎡以下 塗布用に限る
110 | その他 | G | 6 | 70 |  | 窒化ホウ素 | boron nitride | 10043-11-5 |  | 添加量2％以下
111 | ラジカル発生剤 | H | 1 | 5 |  | 2,5-ジメチル-2,5-ジ(t-ブチルパーオキシ)ヘキシン-3 | 2,5-Dimethyl-2,5-di-(t-butyl peoxy)hexene-3 | 1068-27-5 |  | 過酸化物の分解生成物の残存量は合計0.2％以下
112 | FCN認可物質 | YD | 1 | 21-431 |  | 酸化スズ(Ⅳ) | Tin(IV) Oxide | 18282-10-5 |  | 酸化チタン、酸化けい素との併用に限る 色材中で6%以下
113 | FCN認可物質 | YG | 6 | 30-608 |  | 1,2-シクロヘキサンジカルボン酸、カルシウム塩 | 1,2-Cyclohexanedicarboxylic acid, calcium salt (1:1), (1R, 2S)-rel- | 491589-22-1 |  | 添加量0.25%以下
Ⓑ 牛脂由来の油脂類を出発原料として使用する場合は、次の何れかによること
（1）人の食用に適した牛脂を使用したもの。
（2）250℃、250℃相当圧力、３時間等の高温高圧の条件下で加水分解、けん化又はエステル交換したもの。

## 表7 ENB
エチレン・2-ノルボルネン | [9 empty] | （平成29年2月1日現在）
No | 種類 | 業界PL番号 |  |  | 重複 | 物質名（和名） | 物質名（英名） | CAS | 規格（品質） | 制限（使用量・使用条件等）
1 | 基ポリマー | 2-07 | (1) | ① |  | エチレンと2-ノルボルネンを出発原料として得られる重合体。 | Ethylene-norbornene copolymer | 26007-43-2 | 2-ノルボルネンは36～58mol%とする 極限粘度（135℃、デカリン） 0.5dl/g以上 灰分 0.1%以下 重金属の溶出量は本自主基準の溶出試験重金属の項に規定された値の２分の１以下とする | 脂肪性食品には使用できない
2 | 安定剤 | A | 1 | 1 |  | ソルビン酸カリウム | Potassium sorbate | 24634-61-5 |  | 塗布量：600mg/m2以下 塗布用に限る
3 | 安定剤 | A | 4 | 18 |  | 6-[3-(3-t-ブチル-4-ヒドロキシ-5-メチルフェニル)プロポキシ-2,4,8,10-テトラ-t-ブチルジベンゾ[d, f] [1,3,2]ジオキサホスフェピン | 6-[3-(3-t-Butyl-4-hydroxy-5-methylphenyl)propoxy]-2,4,8,10-tetra-t-butyldibenzo[d,f][1,3,2] dioxaphosphepin | 203255-81-6 |  | 厚さ0.04mm以下の添加量 0.2wt%以下 0.04-0.06mm 0.13wt%以下 0.06-0.08mm 0.1wt%以下 0.08-0.1mm 0.081wt%以下 0.1-0.12mm 0.068wt%以下 0.12-0.14mm 0.058wt%以下 0.14-0.16mm 0.051wt%以下 0.16-0.18mm 0.045wt%以下 0.18-0.2mm 0.04wt%以下 エポキシ化合物、燐化合物、硫黄化合物、フェノール系化合物の合計添加量1.0%以下
4 | 安定剤 | A | 6 | 1-1～6-4 |  | フェノール系化合物
5 | 安定剤 | A | 6 | 4-1 |  | 1,3,5-トリメチル-2,4,6-トリス(3,5-ジ-t-ブチル-4-ヒドロキシベンジル)ベンゼン | 1,3,5-Trimethyl-2,4,6-tris(3,5-di-t-butyl-4-hydroxybenzyl) benzene | 1709-70-2
6 | 安定剤 | A | 6 | 4-2 |  | テトラキス[メチレン-3-(3',5-ジ-t-ブチル-4'-ヒドロキシフェニル)プロピオネート]メタン | Tetrakis(methylene-3-[3',5'-di-t-buty-4'-hydroxyphenyl] propionate)methane | 6683-19-8
7 | 安定剤 | A | 7 | 6 |  | 2-(2'-ヒドロキシ-5'-メチルフェニル)ベンゾトリアゾール | 2-(2'-Hydroxy-5'-methylphenyl)benzotriazole | 2440-22-4 | 純度99.5%以上 | 溶出量 30㎎/㎏以下
8 | 安定剤 | A | 7 | 8 |  | 2-(2’-ヒドロキシ-3’-t-ブチル-5’-メチルフェニル)-5-クロロベンゾトリアゾール | 2-(2'-Hydroxy-3'-t-butyl-5'-methyl phenyl)-5-chlorobenzotriazole | 3896-11-5 | 純度：99.5%以上 | 溶出量30㎎/㎏以下
9 | 安定剤 | A | 7 | 10 |  | 2,5-ビス[5'-t-ブチルベンゾキサゾリル-(2)]-チオフェン | 2,5-Bis [5'-t-butyl benzoxazolyl-(2)]thiophene | 7128-64-5
10 | 安定剤 | A | 7 | 26 |  | 2,4-ジ-t-ブチル-6-(5-クロロベンゾトリアゾ－ル-2イル)フェノール | 2,4-di-t-butyl-6-(5-chloro-benzotriazol-2yl)phenol | 3864-99-1 |  | 溶出量30㎎/㎏以下
11 | 安定剤 | A | 8 | 1 |  | カーボンブラック | Carbon black | 1333-86-4 | チャンネル法によるもの、または下記の規格を満たすもの トルエン抽出物0.1％以下、 ベンツ(a)ピレン含有量 0,25 mg/kg以下、 | 添加量2.5%以下 色材として使用可能
12 | 安定剤 | A | 8 | 2a |  | パラオキシ安息香酸メチル | Methyl p-oxybenzoate | 99-76-3 |  | 塗布量：600mg/m2以下 塗布用に限る
13 | 安定剤 | A | 8 | 2b |  | パラオキシ安息香酸プロピル | Propyl p-oxybenzoate | 94-13-3 |  | 塗布量：600mg/m2以下 塗布用に限る
14 | 安定剤 | A | 8 | 4 |  | ソルビン酸 | Sorbic acid | 110-44-1 |  | 塗布量 600mg/㎡以下 塗布用に限る
15 | 界面活性剤 | B | 1 | 1 |  | グリセリン脂肪酸エステル | Glycerin fatty acid esters | 31566-31-1 | 品質は食品添加物公定書に従う。 Ⓑ | 塗布量 600mg/㎡以下 塗布用に限る
16 | 界面活性剤 | B | 1 | 2 |  | ソルビタン脂肪酸(C8～C22)エステル | Sorbitan fatty acid (C8-C22)esters | 1338-43-8 | 品質は食品添加物公定書に従う。 Ⓑ | 塗布量 600mg/㎡以下 塗布用に限る
17 | 界面活性剤 | B | 1 | 3 |  | プロピレングリコール脂肪酸(C8～C22)エステル | Propylene glycol fatty acid (C8-C22)esters | 67784-79-6 | 品質は食品添加物公定書に従う。 Ⓑ | 塗布量 600mg/㎡以下 塗布用に限る
18 | 界面活性剤 | B | 1 | 4 |  | ショ糖脂肪酸(C8～C22)エステル | Sucrosefattyacid (C8-C22)esters | 37318-31-3 | 品質は食品添加物公定書に従う。 Ⓑ | 塗布量：600mg/m2以下 塗布用に限る
19 | 界面活性剤 | B | 1 | 8 |  | ポリグリセリン脂肪酸(C8～C22)エステル | Trimethylol propane fatty acid (C8-C18)esters | 9007-48-1 | Ⓑ 但し，デカグリセリンエステルまで | 塗布量：600mg/m2以下 塗布用に限る
20 | 界面活性剤 | B | 1 | 10 |  | ポリオキシエチレン(20モル)ソルビタン脂肪酸(C12～C18)エステル | Polyoxyethylene (20 moles) sorbitan fatty acid (C12-C18)esters | 9005-67-8 | Ⓑ | 塗布量 600mg/㎡以下 塗布用に限る
21 | 界面活性剤 | B | 1 | 11 |  | ポリエチレングリコール脂肪酸(C8～C22)エステル | Polyethylene glycol fatty acid (C8-C22) esters | 9004-96-0 | Ⓑ | 塗布量600mg/㎡以下 塗布用に限る
22 | 界面活性剤 | B | 1 | 13 |  | ポリオキシエチレン脂肪族アルコール(Ｃ12～Ｃ20)エ－テル | Polyoxyethylene fatty alcohol (C12-C20) ethers | 69013-19-0 | Ⓑ | 塗布量 600mg/㎡以下 塗布用に限る
23 | 界面活性剤 | B | 1 | 13-2 |  | ポリオキシエチレン(4～14モル)脂肪族アルコール(C5～C18)エーテル | Polyoxyethylene (4-14) Alkyl(5-18) Ether | 9002-93-1 | Ⓑ | 塗布量 100mg/㎡以下 塗布用に限る
24 | 界面活性剤 | B | 1 | 14 |  | ポリオキシエチレン(4～50モル)アルキル(C7以上)フェニルエーテル | Polyoxyethylene (4-50 moles) alkyl(≧C7)phenyl ethers | 9002-93-1 | Ⓑ | 塗布量 100mg/㎡以下 塗布用に限る
25 | 界面活性剤 | B | 1 | 15 |  | N,N-ビス(2-ヒドロキシエチル) 脂肪族 (C12-18) アミン | N,N-Bis(2-hydroxyethyl) fatty(C 8-C18)amine |  | Ⓑ | 塗布量600mg/㎡ 以下 塗布用に限る
26 | 界面活性剤 | B | 1 | 16 |  | 脂肪酸 (C12-18) とジエタノールアミンによる縮合生成物 | Condensates of fatty acids (C12-C18)with diethanol amine | 120-40-1 | Ⓑ | 塗布量600mg/㎡以下 塗布用に限る
27 | 界面活性剤 | B | 1 | 17 |  | ポリオキシプロピレンポリオキシエチレンブロックポリマー | Polyoxypropylene polyoxyethylene block copolymer | 9003-11-6 | 分子量1,900以上 | 塗布量 600mg/㎡以下、塗布用に限る
28 | 界面活性剤 | B | 1 | 18 |  | ポリエチレングリコール | Polyethylene glycol | 25322-68-3 |  | 塗布量 600mg/㎡以下 塗布用に限る
29 | 界面活性剤 | B | 1 | 19 |  | ポリプロピレングリコール | Polypropylene glycol | 25322-69-4 |  | 塗布量 600mg/㎡以下 塗布用に限る
30 | 界面活性剤 | B | 1 | 21 |  | ポリエチレンオキサイド | Polyethylene oxide | 25322-68-3 |  | 塗布量600mg/㎡以下 塗布用に限る
31 | 界面活性剤 | B | 1 | 23 |  | イソプロピルアルコール | Isopropyl alcohol | 67-63-0 |  | 塗布量600mg/㎡ 以下 塗布用に限る
32 | 界面活性剤 | B | 1 | 28 |  | N-2-ヒドロキシエチル-N-(2-ヒドロキシアルキル)アミン | Ｎ-2-ｈｙｄｒｏｘｙｅｔｈｙｌ-Ｎ-(2-ｈｙｄｒｏｘｙａｌｋｙｌ) ａｍｉｎｅ | 84836-93-1 | アルキルはC12（2～60%）、C14（40～98%） Ⓑ | 塗布量500mg/㎡以下 塗布用に限る
33 | 界面活性剤 | B | 1 | 29 |  | エチルアルコール | Ethanol | 64-17-5 |  | 塗布量600mg/㎡以下
34 | 界面活性剤 | B | 2 | 1 |  | アルキル(Ｃ10～Ｃ20)スルホン酸塩(Ｎａ,Ｋ,ＮＨ4) | Alkyl (C10-C20) sulfates(Na, K, NH4) | 977180-90-7 | Ⓑ | 塗布量120mg/㎡以下 塗布用に限る
35 | 界面活性剤 | B | 2 | 2 |  | アルキル(Ｃ9～Ｃ20)ベンゼンスルホン酸塩(Ｎa,Ｋ,ＮＨ4) | Alkyl (C9-C 20) benzene sulfonates (Na, K, NH4) | 68411-30-3 | Ⓑ | B2-1, B2-3(未)合計塗布量 600mg/㎡以下 塗布用に限る
36 | 界面活性剤 | B | 2 | 3 |  | アルキルナフタリンスルホン酸塩(Na) | Alkyl (C10-C 20) naphthalene sulfonate Na,Salt | 577-11-7 | Ⓑ | B2-1,2,3との合計塗布量 600mg/㎡以下、 塗布用に限る
37 | 界面活性剤 | B | 2 | 4 |  | ソジウムジアルキル(C4～C16)スルホサクシネート |  |  | Ⓑ | 塗布量 600mg/㎡以下 塗布用に限る
38 | 界面活性剤 | B | 2 | 9 |  | アルキル(C8～C20)サルフェート(Na,K,NH4) | Alkyl (C8-C 20) sulfates (Na, K, NH4) | 151-21-3 | Ⓑ | B2-1､-2との合計塗布量 600mg/㎡以下 塗布用に限る
39 | 界面活性剤 | B | 2 | 10 |  | ポリオキシエチレン脂肪アルコール(C12～C20)エーテルサルフェート(Na,NH4) | Polyoxyethylene fatty alcohol (C12-C20) ether sulfates (Na, NH4) |  | Ⓑ | 塗布量 600mg/㎡以下 塗布用に限る
40 | 界面活性剤 | B | 2 | 11 |  | ポリエチレングリコールエステル類 （ポリオキシエチレン(4～50モル) アルキル(C7以上)フェニルエーテルサルフェート(Na,NH4)） |  | 055348-40-8 |  | 塗布量 600mg/㎡以下、塗布用に限る
41 | 界面活性剤 | B | 2 | 16 |  | 脂肪酸塩 【脂肪酸：C8～C22、塩：Na,K,NH4】 |  |  | Ⓑ, 水添物を含む | 塗布量 600mg/㎡以下
42 | 界面活性剤 | B | 2 | 11 |  | ポリオキシエチレン(4～50モル) アルキル(C7以上)フェニルエーテルサルフェート(Na,NH4) | Polyoxyethylene (4-50 moles) alkyl (≧C7) phenylether sulfates (Na, NH4) | 55348-40-8 | Ⓑ | 塗布量 600mg/㎡以下 塗布用に限る
43 | 界面活性剤 | B | 2 | 16 |  | 脂肪酸(Ｃ8～Ｃ22)塩(Ｎa,Ｋ,ＮＨ4) | Fatty acid (C8-C22) salts (Na, K, NH4) | 143-19-1 | Ⓑ 水添物を含む | 塗布量600mg/㎡以下
44 | 界面活性剤 | B | 5 | 9 |  | ポリビニルアルコール | Polyvinyl alcohol | 9002-89-5 | ４％水溶液20℃の粘度：２センチポイズ以上 | 塗布量 600mg/㎡以下
45 | 界面活性剤 | B | 5 | 12 |  | ポリビニルピロリドン | Polyvinyl pyrrolidone | 9003-39-8 | 5%水溶液の20℃の粘度34cp以上 | 塗布量：600mg/m2以下 塗布剤としての使用に限る
46 | 滑剤 | C | 1 | 10 |  | モンタンワックス | Montan wax | 8002-53-7
47 | 滑剤 | C | 1 | 11 |  | ポリエチレンワックス | Polyethylene wax | 9002-88-4
48 | 滑剤 | C | 3 | 2 |  | 高級脂肪酸(C8～C22,リシノール) カルシウム | Higherfatty acid (C8-C22) calcium salts | 1592-23-0 | Ⓑ | ステアリン酸に限る 、添加量 0.1％以下、 塗布量 600mg/㎡以下 添加剤として、パルミチン酸カルシウム、ステアリン酸カルシウムが、Ⓑで添加量制限なし
49 | 滑剤 | C | 3 | 4 |  | 高級脂肪酸(C8,C18)亜鉛 | Higherfattyacid (C8-C18)zincsalts . | 557-05-1 | Ⓑ | Ⓑ塗布剤は不ケン化物2％以下｡ステアリン酸に限る。 塗布量600mg/m2以下 塗布用に限る
50 | 滑剤 | C | 4 | 1 |  | 直鎖脂肪族1価アルコール(Ｃ8～Ｃ18) | Straight-chain fatty monohydric alcohols (C8-C18) | 56-81-5 | Ⓑ 合成アルコールは (1)全ジオール0.1％以下 (2)Ｃ8～Ｃ14： 直鎖96％以上 アルコール分99％以上 (3)Ｃ16～Ｃ18： 直鎖94％以上 アルコール分98％以上 (4)非アルコール不純物はパラフィンのこと
51 | 滑剤 | C | 4 | 2 |  | グリセリン | Glycerin | 56-81-5 | 品質は食品添加物公定書に従う
52 | 滑剤 | C | 7 | 8 |  | アセチル化モノグリセライド | Acetylated monoglycerides | 68990-54-5 | Ⓑ分子中アセチル基を持つ脂肪酸(Ｃ8～Ｃ22)グリセライドであって，酸価６以下，ライヘルトマイスル価75～200のもの 食品添加物公定書に従う | 塗布量600mg/ m2以下 塗布用に限る
53 | 滑剤 | C | 9 | 2 |  | ジメチルポリシロキサン | Dimethyl polysiloxane | 63148-62-9 | 粘度：最低100cSt（20℃） | 塗布量 600mg/㎡以下 塗布用に限る
54 | 滑剤 | C | 9 | 3 |  | ポリメチルフェニルシロキサン | Methyl phenyl polysiloxane | 68083-14-7 | 粘度：最低100cSt（20℃） | 塗布量 600mg/㎡以下 塗布用に限る
55 | 充填剤 | D | 1 | 1 |  | 酸化マグネシウム | Magnesium oxide | 1309-48-4 |  | 複合酸化物系顔料成分として使用可能
56 | 充填剤 | D | 1 | 2 |  | 酸化アルミニウム | Aluminium oxide | 1344-28-1 |  | 塗布量 600mg/㎡以下 複合酸化物系顔料成分として使用可能
57 | 充填剤 | D | 1 | 3 |  | 酸化けい素 | Silicon oxide | 7631-86-9 |  | 官能基例えばビニル基，メタクリル基，アミノ基またはグリシジル基を有するアルコキシシランで処理する場合は，処理剤の量は合計0.5％以下であること。処理剤合計は、充填剤に対し5％以下。 塗布量 600mg/㎡以下 無機顔料および複合酸化物系顔料成分として使用可能
58 | 充填剤 | D | 1 | 4 |  | 酸化カルシウム | Calcium oxide | 1305-78-8 |  | 複合酸化物系顔料成分として使用可能
59 | 充填剤 | D | 1 | 5 |  | 酸化チタン | Titanium oxide | 13463-67-7 | Pb，Cd0.01％以下 As，Hg0.005％以下 | 無機顔料および複合酸化物系顔料成分として使用可能
60 | 充填剤 | D | 1 | 7 |  | 酸化鉄 | lron oxide | 1309-37-1 | Pb，Cd0.01％以下 As，Hg0.005％以下 | 無機顔料および複合酸化物系顔料成分として使用可能
61 | 充填剤 | D | 1 | 8 |  | 酸化亜鉛 | Zinc oxide | 1314-13-2 | Pb，Cd0.01％以下 As，Hg0.005％以下 金属亜鉛１％以下 | 無機顔料および複合酸化物系顔料成分として使用可能
62 | 充填剤 | D | 1 | 19 |  | シリル化処理無水ケイ酸 | Silicon dioxide, silanated | 68909-20-6 |  | 塗布剤として塗布量 600mg/㎡以下
63 | 充填剤 | D | 1 | 20 |  | 酸化マンガン | Manganese oxide |  |  | 複合酸化物系顔料成分として使用できる
64 | 充填剤 | D | 2 | 1 |  | 水酸化マグネシウム | Magnesium hydroxide | 1309-42-8
65 | 充填剤 | D | 2 | 2 |  | 水酸化アルミニウム | Aluminium hydroxide | 21645-51-2 | Pb，Cd0.01％以下 As，Hg0.005％以下 | 無機顔料として使用可能
66 | 充填剤 | D | 2 | 3 |  | 水酸化カルシウム | Calcium hydroxide | 1305-62-0
67 | 充填剤 | D | 5 | 10 |  | マイカ | Mica | 12001-26-2 | Pb，Cd0.01％以下 As，Hg0.005％以下
68 | 充填剤 | D | 6 | 1 |  | クレー | Clay | 1332-58-7
69 | 充填剤 | D | 6 | 2 |  | ケイソウ土 | Diatomaceus earth | 7631-86-9
70 | 充填剤 | D | 6 | 3 |  | カオリン (陶土) | Kaolin (porcelain clay) | 1332-58-7
71 | 充填剤 | D | 6 | 4 |  | タルク | Talc | 14807-96-6
72 | 充填剤 | D | 6 | 7 |  | ガラス | Glass
73 | 充填剤 | D | 6 | 10 |  | グラファイト | Graphite | 7782-42-5 | Pb，Cd，As：0.01％以下 Hg：0.0005%以下 Sb：0.005%以下 | 無機顔料として使用可能
74 | 発泡剤 発泡助剤 | E | 2 | 1 |  | 炭酸水素ナトリウム | Sodium hydrogen carbonate | 144-55-8 |  | 添加量 10%以下 酸および塩基の合計添加量10％以下
75 | 発泡剤 発泡助剤 | E | 2 | 4 |  | くえん酸 | Citric acid | 77-92-9 |  | 塗布量600mg/㎡以下 塗布用に限る 酸および塩基の合計添加量10％以下
76 | ポリマー添加材 | F | 1 | 1 |  | ポリエチレン | Polyethylene | 9002-88-4 | ポリエチレンのポジティブリストに従うもの
77 | ポリマー添加材 | F | 1 | 8 |  | 酸化ポリエチレン | Oxidated polyethylene | 68441-17-8 | ポリエチレンを空気酸化したもので、平均分子量1200以上, 酸素量5%以下, 酸価9～19, 密度0.85～1.0(g/ml)、 ヘキサン可溶分53.0%以下, キシレン可溶分75.0%以下を満たすもの。(試験法はFDA§177.1620による)
78 | ポリマー添加材 | F | 1 | 10 |  | ポリプロピレン | Polypropylene | 9003-07-0 | ポリプロピレンのポジティブリストに従うもの
79 | ポリマー添加材 | F | 2 | 1 |  | ポリスチレン | Polystyrene | 9003-53-6 | ポリスチレンのポジティブリストに従うもの
80 | ポリマー添加材 | F | 3 | 2 |  | ポリメタクリレート | Polymethacrylate | 9011-14-7 | メタクリル樹脂のポジティブリストに従うもの | （アクリル酸（メタ）アクリル酸エステル共重合体）塗布量600mg/m2以下
81 | ポリマー添加材 | F | 3 | 5 |  | メタクリル酸メチル・エチレングリコ－ルジメタクリレート共重合物 | Methylmethacrylate-Ethylene glycol methacrylate copolymer
82 | ポリマー添加材 | F | 3 | 6 |  | ポリアクリル酸ナトリウム | Sodium polyacrylate | 9003-04-7 |  | 添加量 ０．５ｗｔ％以下
83 | ポリマー添加材 | F | 6 | 57 |  | 水素化石油炭化水素樹脂 | polymers, hydrogenated | 69430-35-9 | （C6-C20) | 添加量25%以下
84 | その他 | G | 4 | 2A |  | 無水硫酸マグネシウム | Magnesium sulfate anhydride | 7487-88-9 | 品質は食品添加物公定書に従う | 塗布量600mg/㎡以下 塗布用に限る
85 | その他 | G | 4 | 9 |  | 硫酸アルミニウム | Aluminium sulphate | 10043-01-3
86 | その他 | G | 6 | 4 |  | 酢酸ナトリウム | Sodium Acetate | 127-09-3 |  | 塗布量 600mg/㎡以下
87 | その他 | G | 6 | 6 |  | 安息香酸ナトリウム | Sodium benzoate | 532-32-1 |  | 塗布量600mg/㎡以下 塗布用に限る
88 | その他 | G | 6 | 57 |  | シクロデキストリン（α、β、γ） | cyclodextrin（α、β、γ） | 10016-20-3 7585-39-9 17465-86-0 | 食品添加物公定書に従う | 塗布量600mg/㎡以下 塗布用に限る
89 | その他 | G | 6 | 70 |  | 窒化ホウ素 |  |  |  | 添加量2％以下
90 | FCN認可物質 | Y(E/NB) | 40 | 405 |  | エチレン・２－ノルボルネン樹脂 | Ethylene-2-norbornene copolymer (CAS Reg. No. 26007-43-2). The CAS nomenclature is bicyclo{2.2.1} hept-2-ene, polymer with ethene. | 26007-43-2 | ノルボルネン20～70mol％ | 油性食品を除く。
91 | FCN認可物質 | Y(E/NB) | 58 | 1104 |  | ビシクロ[2.2.1]ヘプタ-2-エンとエテンのポリマー（エチレン・２－ノルボルネン樹脂） | Bicyclo[2.2.1]hept-2-ene.polymer with ethene | 26007-43-2 | 材質制限：ノルボルネン含有量３～１２モル％ 使用温度：C～G（６６℃以下） 対象食品：タイプⅠ、Ⅱ、Ⅳ-B、Ⅵ-A、Ⅵ-B、ⅥーC （アルコール含有量１５％まで）、Ⅶ-B
Ⓑ 牛脂由来の油脂類を出発原料として使用する場合は、次の何れかによること
（1）人の食用に適した牛脂を使用したもの。
（2）250℃、250℃相当圧力、３時間等の高温高圧の条件下で加水分解、けん化又はエステル交換したもの。

## 表8 PS
ポリスチレン | [9 empty] | （平成29年2月1日現在）
No | 種類 | 業界PL番号 |  |  | 重複 | 物質名（和名） | 物質名（英名） | CAS | 規格（品質） | 制限（使用量・使用条件等）
1 | 基ポリマー | 2-11 | (1) | ① |  | スチレンのホモポリマー | Polystyrene | 9003-53-6 | 灰分 0.1%以下 重金属の溶出量は自主基準の溶出試験の重金属の項に規定された値の２分の１以下とする
2 | 基ポリマー | 2-11 | (1) | ② |  | スチレンと次に示すモノマーの1つまたはそれ以上とのコポリマー |  |  | スチレン及びα―メチルスチレンの合計は50%以上のこと 灰分 0.1%以下 重金属の溶出量は自主基準の溶出試験の重金属の項に規定された値の２分の１以下とする
3 | 基ポリマー | 2-11 | (1) | ②-(1) |  | スチレンのベンゼン環やビニル基をハロゲン化またはアルキル化したもの
4 | 基ポリマー | 2-11 | (1) | ②-(2) |  | ジビニルベンゼン | Divinylbenzene
5 | 基ポリマー | 2-11 | (1) | ②-(3) |  | ブタジエン | Butadiene
6 | 基ポリマー | 2-11 | (1) | ②-(4) |  | エチレン、プロピレン、ブテン、イソブテン
7 | 基ポリマー | 2-11 | (1) | ②-(5) |  | イソプレン | Isoprene | 78-79-5
8 | 基ポリマー | 2-11 | (1) | ②-(6) |  | 一塩基脂肪酸のビニルエステル
9 | 基ポリマー | 2-11 | (1) | ②-(7) |  | アクリル酸，メタクリル酸，マレイン酸，フマル酸，イタコン酸
10 | 基ポリマー | 2-11 | (1) | ②-(8) |  | (7)の酸と飽和脂肪族一価アルコール(Ｃ1～Ｃ8)とのエステル
11 | 基ポリマー | 2-11 | (1) | ②-(9) |  | 無水マレイン酸 |  |  |  | ポリマー中の残存量は0.1％以下
12 | 基ポリマー | 2-11 | (1) | ②-(10) |  | 1.3ブチレングリコールジメタクリレート |  |  |  | 添加量0.15％以下
13 | 基ポリマー | 2-11 | (1) | ②-(11) |  | 2-フェノキシエチルメタクリレート |  |  |  | 添加量：油脂及び脂肪性食品では0.01wt%以下、その他食品では0.1wt%以下、
14 | 基ポリマー | 2-11 | (1) | ③ |  | ①及び②にあげたポリマーの混合物
15 | 基ポリマー | 2-11 | (1) | ④ |  | ①，②及び③にあげたポリマーと次に示すエラストマーの１つまたはそれ以上との混合物。 |  |  | スチレン及びα－メチルスチレンの合計を50％以上含有すること
16 | 基ポリマー | 2-11 | (1) | ④-(1) |  | ポリブタジエン | Polybutadiene | 9003-17-2
17 | 基ポリマー | 2-11 | (1) | ④-(2) |  | ポリイソプレン | Polyisoprene | 9003-31-0
18 | 基ポリマー | 2-11 | (1) | ④-(3) |  | クロロプレンゴム
19 | 基ポリマー | 2-11 | (1) | ④-(4) |  | ブタジエンコポリマーゴム(例えばスチレン，アクリロニトリル，エチレン，イソプレン等とブタジエンのコポリマー)
20 | 基ポリマー | 2-11 | (1) | ④-(5) |  | ブチルゴム
21 | 基ポリマー | 2-11 | (1) | ④-(6) |  | エチレン・プロピレンゴム
22 | 基ポリマー | 2-11 | (1) | ④-(7) |  | エチレン・プロピレン・非共役ジエン・ターポリマーゴム
23 | 基ポリマー | 2-11 | (2) | ① |  | 下記イに定める反応開始剤を用いて重合したポリスチレン
24 | 基ポリマー | 2-11 | (2) | ①ア |  | 総揮発性物質 |  |  | 本自主基準３－２材質試験，２．揮発性物質に定めるガスクロマトグラフによる分析法で，トルエン，エチルベンゼン，ｉｓｏ－プロピルベンゼン，ｎ－プロピルベンゼン，スチレンの合計残存量は5,000µｇ/gを超えないこと
25 | 基ポリマー | 2-11 | (2) | ①イ |  | 反応開始剤 |  |  | 反応開始剤としては，下記のものを使用することができる 但し，分解生成物の残渣は基ポリマーに対して，0.2％以下であること
26 | 基ポリマー | 2-11 | (2) | ①イ① |  | ベンゾイルパーオキサイド
27 | 基ポリマー | 2-11 | (2) | ①イ② |  | ジクミルパーオキサイド
28 | 基ポリマー | 2-11 | (2) | ①イ③ |  | クミルヒドロパーオキサイド
29 | 基ポリマー | 2-11 | (2) | ①イ④ |  | ジ－ｔ－ブチルパーオキサイド
30 | 基ポリマー | 2-11 | (2) | ①イ⑤ |  | 1,1－ジ(ｔ－ブチルパーオキシ)シクロヘキサン
31 | 基ポリマー | 2-11 | (2) | ①イ⑥ |  | ｔ－ブチルパーオキシアセテート
32 | 基ポリマー | 2-11 | (2) | ①イ⑦ |  | ｔ－ブチルパーオキシブチレート
33 | 基ポリマー | 2-11 | (2) | ①イ⑧ |  | ｔ－ブチルパーオキシベンゾエート
34 | 基ポリマー | 2-11 | (2) | ①イ⑨ |  | ｔ－ブチルパーオキシピバレート
35 | 基ポリマー | 2-11 | (2) | ①イ⑩ |  | 1,1－ジ(t－ブチルパーオキシ)－3,3,5－トリメチルシクロヘキサン
36 | 基ポリマー | 2-11 | (2) | ①イ⑪ |  | 1,3－ビス(t－ブチルパーオキシイソプロピル)ベンゼン
37 | 基ポリマー | 2-11 | (2) | ①イ⑫ |  | 脂肪族(Ｃ6～Ｃ16)ジアシルパーオキサイド
38 | 基ポリマー | 2-11 | (2) | ①イ⑬ |  | ジイソプロピルパーオキシジカーボネート
39 | 基ポリマー | 2-11 | (2) | ①イ⑭ |  | パラメンタンヒドロパーオキサイド
40 | 基ポリマー | 2-11 | (2) | ①イ⑮ |  | ｔ－ブチルパーオキシジエチルアセテート
41 | 基ポリマー | 2-11 | (2) | ①イ⑯ |  | ｔ－ブチルパーオキシプロピオネート
42 | 基ポリマー | 2-11 | (2) | ①イ⑰ |  | ｔ－ブチルパーオキシ－2－エチルヘキサノエート
43 | 基ポリマー | 2-11 | (2) | ①イ⑱ |  | ｔ－ブチルヒドロパーオキサイド
44 | 基ポリマー | 2-11 | (2) | ①イ⑲ |  | 2,2－ジ－ｔ－ブチルパーオキシブタン
45 | 基ポリマー | 2-11 | (2) | ①イ⑳ |  | 2,2－ジ－ｔ－ブチルパーオキシヘキサン
46 | 基ポリマー | 2-11 | (2) | ①イ㉑ |  | ｔ－ブチルパーオキシイソプロピルカーボネート
47 | 基ポリマー | 2-11 | (2) | ①イ㉒ |  | ｔ－ブチルパーオキシイソブチレート
48 | 基ポリマー | 2-11 | (2) | ①イ㉓ |  | ｔ－ブチルパーオキシ－3,5,5,－トリメチルヘキサノエート
49 | 基ポリマー | 2-11 | (2) | ①イ㉔ |  | ピネンヒドロパーオキサイド
50 | 基ポリマー | 2-11 | (2) | ①イ㉕ |  | 過硫酸カリウム
51 | 基ポリマー | 2-11 | (2) | ①イ㉖ |  | 過硫酸アンモニウム
52 | 基ポリマー | 2-11 | (2) | ①イ㉗ |  | アルキルリチウム化合物 |  |  |  | 食品への移行量はPLの試験法でリチウムとして1.0µｇ/ml以下のこと
53 | 基ポリマー | 2-11 | (2) | ①イ㉘ |  | アゾビス－イソブチロニトリル
54 | 基ポリマー | 2-11 | (2) | ①イ㉙ |  | アゾビス－イソバレロニトリル
55 | 基ポリマー | 2-11 | (2) | ①イ㉚ |  | アゾビスシクロヘキサンカルボニトリル
56 | 基ポリマー | 2-11 | (2) | ①イ㉛ |  | ｔ－ブチルクミルパーオキサイド
57 | 基ポリマー | 2-11 | (2) | ①イ㉜ |  | 2,2－ビス(4,4－ジ－ｔ－ブチルパーオキシシクロヘキシル)プロパン |  |  |  | 反応生成物の残存量，0.05％以下
58 | 基ポリマー | 2-11 | (2) | ①イ㉝ |  | ｔ－ブチルパーオキシ－2－エチルヘキシルカーボネート |  |  |  | 添加量0.6％以下
59 | 基ポリマー | 2-11 | (2) | ①イ㉞ |  | オキシメタンスルフィニックアシッドのナトリウム塩(ナトリウムホルムアルデヒドスルホキシレート) |  |  |  | 添加量0.7％以下
60 | 基ポリマー | 2-11 | (2) | ①イ㉟ |  | ポリ[オキシ(メチル1,2- エタンジイル)],α- ハイドロ- ω[[[1,1－ジメチルエチル]ジオキシ]カルボニル]オキシ]の2,2－ビス(ヒドロキシメチル)－1,3－プロパンジオールエーテル ホモポリマー限る 添加量0.07％以下,触媒残存量0.2％以下 |  |  | ホモポリマー限る | 添加量0.07％以下,触媒残存量0.2％以下
61 | 基ポリマー | 2-11 | (2) | ①イ㊱ |  | t-アミルパーオキシ－3，5，5－トリメチルヘキサノエート |  |  | ホモポリマーに限る | 添加量0.2%以下
62 | 基ポリマー | 2-11 | (2) | ①ウ |  | 重合禁止剤，連鎖移動剤，高分子量化剤 |  |  | 重合禁止剤，連鎖移動剤，高分子量化剤は下記の物質を使用することができる | ポリマーと結合していない重合禁止剤等の合計残存量は基ポリマーに対し，0.4％以下であること
63 | 基ポリマー | 2-11 | (2) | ①ウ① |  | 4－ｔ－ブチルカテコール |  |  |  | 添加量0.08％以下
64 | 基ポリマー | 2-11 | (2) | ①ウ② |  | α－メチルスチレンダイマー
65 | 基ポリマー | 2-11 | (2) | ①ウ③ |  | アルキルメルカプタン類
66 | 基ポリマー | 2-11 | (2) | ①ウ④ |  | テルピノレン |  |  |  | ポリマーに結合していない連鎖移動剤の合計残存量0.4%以下
67 | 基ポリマー | 2-11 | (2) | ①ウ⑤ |  | ペンタエリスリトール・エチレンオキシド・2､2-ビス（ヒドロキシメチル）プロピオン酸メタクリル酸・酢酸の反応物 |  |  | 重量平均分子量：2000以上 | 添加量0.6％以下
68 | 基ポリマー | 2-11 | (2) | ①ウ⑥ |  | アクリル酸と［(3-エチルオキセタン-3-イル）メタノール・2-メチルオキシラン開環重合物］の反応生成物 |  |  |  | 添加量0.6ｗｔ％以下
69 | 基ポリマー | 2-11 | (2) | ② |  | メタロセン触媒を用いて重合したポリスチレン |  |  | 総揮発性物質 ①アの規格を満足すること 灰分 0.1%以下 重金属の溶出量は自主基準の溶出試験の重金属の項に規定された値の２分の１以下とする
70 | 安定剤 | A | 1 | 1 |  | ソルビン酸カリウム | Potassium sorbate | 24634-61-5 |  | 塗布量：600mg/㎡以下
71 | 安定剤 | A | 1 | 4 |  | 亜硝酸ナトリウム | Sodium nitrite | 7632-00-0 |  | 残存量：5.0µg/g以下
72 | 安定剤 | A | 1 | 8 |  | 2－エチルヘキサン酸亜鉛 | Zinc 2-ethylhexoate | 136-53-8 |  | 添加量：0.1％以下
73 | 安定剤 | A | 1 | 17 |  | ステアリル乳酸カルシウム | Calcium stearyl-2-lactylate | 5793-94-2 | Ⓑ 品質は食品添加物公定書に従うこと | 添加量：0.2％以下
74 | 安定剤 | A | 2 | 1 |  | エポキシ化大豆油 | Epoxydized soybean oil | 8013-07-8 | オキシラン酸素６～７％， ヨウ素価８未満
75 | 安定剤 | A | 2 | 2 |  | エポキシ化アマニ油 | Epoxydized linseed oil | 8016-11-3 | オキシラン酸素:8.3％以上， ヨウ素価5以下
76 | 安定剤 | A | 2 | 4 |  | エポキシ化ステアリン酸オクチル(イソオクチルエステルも含む) | Epoxydized octyl stearate (Including isooctyl ester) | 106-84-3 | Ⓑ オキシラン酸素３％以上，ヨウ素価５以下
77 | 安定剤 | A | 3 | 1 |  | 尿素 | Urea | 57-13-6
78 | 安定剤 | A | 3 | 2 |  | ヘキサメチレンテトラミン | Hexamethylene tetramine | 100-97-0 | ホルムアルデヒドの溶出1.0µg/ml以下(試験法は，衛生試験法のポリアセタールのホルムアルデヒド溶出試験法による)
79 | 安定剤 | A | 3 | 9 |  | ビス(2,2,6,6－テトラメチル－4－ピペリジル)セバケート | Bis(2,2,6,6-tetramethyl-4-pi peridyl) sebacate | 52829-07-9 | Ⓑ | 添加量：0.5％以下
80 | 安定剤 | A | 3 | 11 |  | N,N',N'',N'''－テトラキス－(4,6－ビス－(ブチル－(Ｎ－メチル－2,2,6,6－テトラメチルピペリジジン－4－イル)アミノ)－トリアジン－2－イル)－4,7－ジアザデカン1,10－ジアミン | N,N',N'',N'''-Tetrakis(4,6-bis(butyl-(N-methyl-2,2,6,6-tetramethylpiperidin-4-yl)amino)-triazin-2-yl)-4,7-diazadecan-1,10-diamine | 106990-43-6 |  | 添加量：0.4％以下
81 | 安定剤 | A | 3 | 13 |  | ビス（1－オキシル－2,2,6,6－テトラメチルピペリジン－4－イル）セバケート | Bis(1-oxyl-2,2,6,6-tetramethylpiperidine-4-yl) sebacate | 2516-92-9 | Ⓑ | 添加量：0.04％以下
82 | 安定剤 | A | 3 | 16 |  | １－［2－｛3－（3，5－ジ－ｔ－ブチル－４－ヒドロキシフェニル）プロピオニルオキシ｝エチル］－4－｛3－（3，5－ジ－ｔ－ブチル－４－ヒドロキシフェニル）プロピオニルオキシ｝－2,2,6,6－テトラメチルピペリジン | 1-[2-{3-(3,5-di-t-butyl-4-hydroxyphenyl)propionyloxy}ethyl]-4-{3-(3,5-di-t-butyl-4-hydroxyphenyl)propionyloxy}-2,2,6,6-tetramethylpiperidine | 73754-27-5 |  | 添加量：0.5％以下
83 | 安定剤 | A | 4 | 1 |  | トリス(ノニルフェニル)フォスファイト | Tris(nonylphenyl)phosphate | 26523-78-4 |  | 添加量：0.3％以下， 100℃以下での使用に限る
84 | 安定剤 | A | 4 | 2 |  | トリス(ミックスド,モノおよびジノニルフェニル)フォスファイト | Tris(mixed, mono- and di-) nonylphenylphosphite | 54771-30-1 | トリイソプロパノールアミンの含有量：1.0％以下 | 可塑剤と併用しないこと 添加量：1.2％以下
85 | 安定剤 | A | 4 | 4 |  | ジステアリルペンタエリスリトールジフォスファト又はサイクリックネオペンタンテトライルビス(オクタデシルフォスファイト) | Distearylpenthaerythritol diphosphite or cyclic neopentane tetraylbis (octadecylphosphite) | 3806-34-6 | Ⓑ りん含量：7.8～8.2％， トリイソプロパノールアミンの含有量は1.0％以下 | 添加量：0.25％以下
86 | 安定剤 | A | 4 | 6 |  | トリス(2,4－ジ－t－ブチルフェニル)フォスファイト | Tris(2,4-di-t-butylphenyl)phosphite | 31570-04-4 |  | 添加量：0.2％以下
87 | 安定剤 | A | 4 | 7 |  | 4,4'－ブチリデン－ビス(3－メチル－6－t－ブチルフェニル－ジ－トリデシルフォスファイト) | 4-4'-Butylidene-bis(3-methyl-6-t-butyl phenyl-di-tridecyl phosphite) | 13003-12-8 | Ⓑ | 添加量：0.5％以下
88 | 安定剤 | A | 4 | 9 |  | 4,4'－ビフェニレンジホスフィン酸テトラキス(2,4－ジ－t－ブチルフェニル) | Tetrakis(2,4-di-t-butylphenyl)-4,4'-bi phenylenediphosphinate | 119345-01-6 38613-77-3 |  | 添加量：0.3％以下
89 | 安定剤 | A | 4 | 13 |  | 2－t－ブチル－α－(3－t－ブチル－4－ヒドロキシフェニル)－P－クメニルビス(P－ノニルフェニル)フォスファイト | 2-t-Butyl-α-(3-t-butyl-4-hydroxyphenyl)-p-cumenylbis(p-nonylphenyl) phosphite | 20227-53-6 | りん含有量：3.8～4.0％ | 添加量：1.35％以下 平均厚み0.004インチをこえないシーリングガスケット又はコーティングに限る 室温以下での使用に限る 非アルコール性食品用に限る
90 | 安定剤 | A | 4 | 17 |  | 3,9－ビス｛2,4－ビス(1－メチル－1－フェニルエチル)フェノキシ｝－2,4,8,10－テトラオキサ－3,9－ジホスファスピロ[5,5]ウンデカン | Bis(2,4-bis(1-methyl-1-phenylethyl)phenoxy)-2,4,8,10-teｔraoxa-3,9-diphosphaspiro[5.5]undecane | 154862-43-8 | Ⓑ トリイソプロパノールアミンの含有量：2.0％以下 | 添加量：0.15％以下
91 | 安定剤 | A | 4 | 18 |  | 6－[3－(3－t－ブチル－4－ヒドロキシ－5－メチルフェニル)プロポキシ]－2,4,8,10－テトラ－t－ブチルジベンゾ[d, f] [1,3,2]ジオキサホスフェピン | 6-[3-(3-t-Butyl-4-hydroxy-5-methylphenyl)propoxy]-2,4,8,10-tetra-t-butyldibenzo[d,f][1,3,2] dioxaphosphepin | 203255-81-6 |  | 添加量：0.5％以下
92 | 安定剤 | A | 4 | 19 |  | 9,10-ジヒドロ-9-オキサ-10-ホスファフェナントレン-10-オキサイド | 9,10-dihydro-9-oxa-10-phosphaphenanthrene-10-oxide | 35948-25-5 |  | 添加量：0.5％以下
93 | 安定剤 | A | 4 | 20 |  | （三塩化リンとビフェニール）のフリーデルクラフト付加物と４,６－ｼﾞ-t-ブチル－ｍ－クレゾ－ルとの縮合により製造されるビフェニールを有する４,６－ジ－ｔ－ブチル－ｍ－クレジﾙホスホナイト縮合物 | 4,6-di-tert-butyl-m-cresol, reaction products with biphenyl –phosphorus trichloride reaction products ; predominant product: bis [bis (2,4-di-tert-butyl-5-methylphenoxy) phosphino] biphenyl | 178358-58-2 |  | 添加量：0.3％以下
94 | 安定剤 | A | 4 | 21 |  | 3，9－ビス（2，6－ジ－ｔ－ブチル－４-メチルフェノキシ）－2，4，8，10－テトラオキサ－3，9－ジホスファスピロ［5，5］ウンデカン | Bis(2,6-dｉ-tert-butyl-4-methylphenyl)pentaerythritol diphosphite | 80693-00-1 | Ⓑ トリイソプロパノールアミンの含有1.0％以下 | 添加量：0.25％以下
95 | 安定剤 | A | 4 | 22 |  | 2,4,8,10－テトラキス（1,1－ジメチルエチル）－6－（2－エチルヘキシロキシ）－12Ｈ－ジベンゾ［ｄ,ｇ］［1,3,2］ジオキサホスホシン | 2,2'-methylenebis(4,6-ｄｉ-tert-butylphenyl）-2-ethylhexyl phosphite | 126050-54-2 |  | 添加量：1.0％以下（脂肪性食品を除く） 脂肪性食品は0.25％以下
96 | 安定剤 | A | 5 | 2 |  | 3,3'－チオジプロピオン酸ジラウリル | Dilauryl-3,3-Thiodipropionate | 123-28-4 | Ⓑ | 添加量：0.5％以下
97 | 安定剤 | A | 5 | 3 |  | 3,3'－チオジプロピオン酸ジミリスチル | Dimyristyl-3,3'-thiopropionate | 16545-54-3 | Ⓑ | 添加量：0.5％以下
98 | 安定剤 | A | 5 | 4 |  | 3,3'－チオジプロピオン酸ジステアリル | Distearyl-3,3'-thiopropionate | 693-36-7 | Ⓑ | 添加量：0.5％以下
99 | 安定剤 | A | 6 | 1-1 |  | ブチル化ヒドロキシトルエン | Butylated hydroxytoluene | 128-37-0 |  | 添加量：1.0％以下
100 | 安定剤 | A | 6 | 1-2 |  | 4－ヒドロキシメチル－2,6－ジ－t－ブチルフェノール | 4-Hydroxymethyl-2,6-di-t-butylphenol | 16545-54-3 | 凝固点140～141℃添加量 | 添加量：7.75㎎/d㎡(食品接触面積)以下
101 | 安定剤 | A | 6 | 1-5 |  | n－オクタデシル－β－(4'－ヒドロキシ－3',5'－ジ－t－ブチルフェニル)プロピオネート | n-Octadecyl-P-(4'-hydroxy-3',5'-di-t-butylphenyl)propionate | 29874-14-4 | Ⓑ | 添加量：0.5％以下
102 | 安定剤 | A | 6 | 1-10 |  | トコフェロール | Tocopherol | 59-02-9
103 | 安定剤 | A | 6 | 1-11 |  | 2,4,ビス(オクチルチオメチル)-6-t-メチルフェノール | 2,4-Bis(Octylthiomethyl)-6-methylphenol | 110553-27-0 |  | 添加量：0.2%以下
104 | 安定剤 | A | 6 | 1-12 |  | 2，4-ビス［（ドデシルチオ）メチル］-6-メチルフェノール | 2,4-bis[(dodecylthio)methyl]-6-methylphenol | 110675-26-8 |  | 添加量：0.2％以下
105 | 安定剤 | A | 6 | 2-1 |  | 2,2'－メチレンビス(4－メチル－6－t－ブチルフェノール) | 2,2-Methylenebis(4-methyl-6-t-butyl phenol) | 119-47-1 |  | 添加量：0.4％以下
106 | 安定剤 | A | 6 | 2-2 |  | 2,2'－メチレンビス(4－エチル－6－t－ブチルフェノール) | 2,2'-Methylenebis(4-ethyl-6-t-butylphenol) | 88-24-4 |  | 添加量：0.6％以下
107 | 安定剤 | A | 6 | 2-4 |  | 4,4'－ブチリデンビス(6－t－ブチル－m－クレゾール)又は1,1－ビス(2'－メチル－4'－ヒドロキシ－5'－t－ブチル－フェニル)ブタン | 4,4'-Butylidenebis(6-t-butyl-m-cresol)or1,1-bis(2'-methyl-4'-hydroxy-5'-t-butylphenyl)butane | 85-60-9 |  | 添加量：0.6％以下
108 | 安定剤 | A | 6 | 2-5 |  | 4,4'－チオビス(6-t－ブチル－m－クレゾール)又は4,4'－チオビス(3－メチル－6－t－ブチルフェノール) | 4,4'-Thiobis(6-t-butyl-m-cresol) or 4,4'-thiobis(3-methyl-6-t-butylphenol) | 96-69-5 |  | 添加量：0.6％以下
109 | 安定剤 | A | 6 | 2-7 |  | N,N'ヘキサメチレンビス(3,5－ジ－t－ブチル－4－ヒドロキシヒドロシンナミド) | N,N'-Hexamethylenebis(3,5-di-t-butyl-4-hydroxyhydrocinnamide) | 23128-74-7 |  | 添加量：1.0％以下
110 | 安定剤 | A | 6 | 2-10 |  | トリエチレングリコールビス－3－(3－t－ブチル－4－ヒドロキシ－5－メチルフェニル)プロピオネート | Triethyleneglycolbis-3-(3-t-butyl-4-hydroxy-5-methyl phenyl) propionate | 36443-68-2 |  | 添加量：0.25％以下
111 | 安定剤 | A | 6 | 2-11 |  | 2,2'－オキサミドビス〔エチル3－ (3,5－ジ－t－ブチル－4－ヒドロキシフェニル)プロピオネート〕 | 2,2'-Oxamidebis[ethyl-3-(3,5-di-t-butyl-4-hydroxy phenyl) propionate] | 70331-94-1 |  | 添加量：0.5％以下
112 | 安定剤 | A | 6 | 2-12 |  | 2,2'－5エチリデンビス(4,6－ジ－t－ブチルフェノール) | 2,2'-Ethylidenebis(4,6-di-t-butyl phenol) | 35958-30-6 |  | 添加量：0.1％以下 ハイインパクトポリスチレンには添加量：0.2％以下
113 | 安定剤 | A | 6 | 2-14 |  | 2,4-ジメチル－6－(１－メチルペンタデシル)フェノール | ２,４-ｄｉｍｅｔｋｙｌ-６-(１-ｍｅｔｈｙｌｐｅｎｔａｄｅｃｙｌ) ｐｈｅｎｏｌ | 134701-20-5 | Ⓑ | 添加量：0.5％以下
114 | 安定剤 | A | 6 | 3-1 |  | 1,1,3－トリス(2－メチル－4－ヒドロキシ－5－t－ブチルフェニル)ブタン） | 1,1,3-Tris(2-methyl4hydroxy-5-t-butyl phenyl) butane | 1843-03-4 |  | 添加量：0.2％以下
115 | 安定剤 | A | 6 | 3-2 |  | ２－ｔ－ブチル－６-（３－ｔ－ブチル－２－ヒドロキシ－５－メチルベンジル）－４－メチルフェニルアクリレート | 2-Ｐｒｏｐｅｎｏｉｃ ａｃｉｄ,2-1(1,１-ｄｉｍｅｔｈｙｌｅｔｈｙｌ）-6-3［［3-（1,1-ｄｉｍｅｔｈｙｌｅｔｈｙｌ)-2-ｈｙｄｒｏｘｙ-5-methylphenyl］ｍｅｔｈｙｌ］-4- ｍｅｔｈｙｌｐｈｅｎｙｌｅｓｕｔｅｒ | 61167-58-6 |  | 添加量：0.5％以下
116 | 安定剤 | A | 6 | 5-4 |  | １，３，５－トリス（２－プロペニル）１，３，５－トリアジン－２，４，６（１Ｈ，３Ｈ、５Ｈ）－トリオン | 1,3,5-Tri-2-propenyl-1,3,5-triazine-2,4,6(1H,3H,5H)-trione; | 1025-15-6 |  | 添加量：0.5％以下
117 | 安定剤 | A | 6 | 4-2 |  | テトラキス〔メチレン－3－(3',5)ジ－t－ブチル－4'－ヒドロキシフェニル〕プロピオネート〕メタン | Tetrakis(methylene-3-[3',5'-di-t-buty-4'-hydroxyphenyl] propionate)methane | 6683-19-8 |  | 添加量：0.5％以下
118 | 安定剤 | A | 6 | 4-7 |  | N,N,－ビス{3－(3,5－ジ－t－ブチル－4－ヒドロキシフェニル)プロピオニル}ヒドラジン | N,N-Bis[3-(3,5-di-t-butyl-4-hydroxyphenyl)propionyl] hydrazine | 32687-78-8 |  | 添加量：0.1％以下
119 | 安定剤 | A | 6 | 5-2 |  | 1,3,5－トリス(4－t－ブチル－3－ヒドロキシ－2,6－ジメチルベンジル)－1,3,5－トリアジン－2,4,6－(1H,3H,5H)－トリオン | 1,3,5-Tris(4-t-butyl-3-hydroxy-2,6-dimethylbenzyl)-1,3,5-triazine-2,4,6-(1H,3H,5H)trione | 40601-76-1 |  | 添加量：0.1％以下 ,室温およびそれ以下で使用
120 | 安定剤 | A | 6 | 5-3 |  | ２，６－ジ－ｔ－ブチル－４－｛４，６－ビス（オクチルチオ）－１，３，５－トリアジン－２－イルアミノ｝フェノール | 4-((4,6-bis(octylthio)-s-triazin-2-yl)amino)-2,6-di-tert-butylphenol | 991-84-4 |  | 添加量：0.5％以下
121 | 安定剤 | A | 6 | 6-2 |  | 4－メチルフェノールとイソブチレンとジシクロペンタジエンの反応生成物 | 2,6-BIS((2-HYDROXY-5-METHYL-3-NONYLPHENYL)METHYL)-4-METHYLPHENOL | 17201-15-9 |  | 添加量：1.0％以下
122 | 安定剤 | A | 6 | 6-4 |  | ２－［１－（２－ヒドロキシ－３，５－ジ－ｔ－ペンチルフェニル）エチル］－４，６－ジ－ｔ－ペンチルフェニルアクリレート | 2,4-di-tert-penntyl-6-(1-(3,5-di-tert-penntyl-2-hydroxyphenyl)ethyl)phenyl acrylate | 123968-25-2 |  | 添加量：1.0%以下
123 | 安定剤 | A | 7 | 4 |  | p－t－ブチルフェニルサリシレート | p-t-Butylphenylsalicylate | 87-18-3
124 | 安定剤 | A | 7 | 6 |  | 2－(2'－ヒドロキシ－5'－メチルフェニル)ベンゾトリアゾール | 2-(2'-Hydroxy-5'-methylphenyl)benzotriazole | 2440-22-4 | 純度99.5％以上 | 添加量：0.5％以下
125 | 安定剤 | A | 7 | 8 |  | 2－(2'－ヒドロキシ－3'－t－ブチル－5'－メチルフェニル)－5－クロロベンゾトリアゾール | 2-(2'-Hydroxy-3'-t-butyl-5'-methyl phenyl)-5-chlorobenzotriazole | 3896-11-5 | 純度99.5％以上 | 添加量：0.5％以下
126 | 安定剤 | A | 7 | 10 |  | 2,5－ビス〔5'－t－ブチルベンゾキサゾリル(2)〕－チオフェン | 2,5-Bis [5'-t-butyl benzoxazolyl-(2)]thiophene | 7128-64-5 |  | 添加量：0.02％以下
127 | 安定剤 | A | 7 | 22 |  | 4－ベンゾキサゾイル－(2)－4'〔5－メチル－ベンゾキサゾイル－(2) 〕－スチルベン | 4-benzoxazoyl-(2)-4' - [5-methyl -benzoxazoyl-(2)] -stilbene | 5242-49-9 |  | 添加量：0.03％以下
128 | 安定剤 | A | 8 | 1 |  | カーボンブラック | Carbon black | 1333-86-4 | チャンネル法によるもの、または下記の規格を満たすもの トルエン抽出物0.1％以下、 ベンツ(a)ピレン含有量：0,25 mg/kg以下、 | 添加量：2.5%以下 色材として使用可能
129 | 安定剤 | A | 8 | 2a |  | パラオキシ安息香酸メチル | Methyl p-oxybenzoate | 99-76-3 |  | 添加量：0.1％以下、 塗布量：600mg/㎡以下
130 | 安定剤 | A | 8 | 2b |  | パラオキシ安息香酸プロピル | Propyl p-oxybenzoate | 94-13-3 |  | 添加量：0.1％以下、 塗布量：600mg/㎡以下
131 | 安定剤 | A | 8 | 4 |  | ソルビン酸 | Sorbic acid | 110-44-1 |  | 塗布量：600mg/㎡以下
132 | 安定剤 | A | 8 | 6 |  | ベンゾフェノン | Benzophenone | 119-61-9 |  | 溶出量：10㎎/6d㎡以下
133 | 安定剤 | A | 8 | 8 |  | 3－ヒドロキシ－5,7－ジ－t－ブチルベンゾフラン－2オンとO－キシレンとの反応生成物 | Reaction products of 3-Hydroxy-5,7-di-tert.butylbenzo-furan-2-on with o-Xylene | 181314-48-7 |  | 添加量：0.05％以下
134 | 界面活性剤 | B | 1 | 1 |  | グリセリン脂肪酸エステル | Glycerin fatty acid esters | 31566-31-1 | Ⓑ 品質は食品添加物公定書に従う | 塗布量：600mg/㎡ 以下、
135 | 界面活性剤 | B | 1 | 2 |  | ソルビタン脂肪酸(C8～C22)エステル | Sorbitan fatty acid (C8-C22)esters | 1338-43-8 | Ⓑ 品質は食品添加物公定書に従う | 塗布量：600mg/㎡以下
136 | 界面活性剤 | B | 1 | 3 |  | プロピレングリコール脂肪酸(C8～C22)エステル | Propylene glycol fatty acid (C8-C22)esters | 067784-83-2 67784-79-6 026403-62-3 | Ⓑ 品質は食品添加物公定書に従うもの | 塗布量：600mg/㎡以下
137 | 界面活性剤 | B | 1 | 4 |  | ショ糖脂肪酸(C8～C22)エステル | Sucrosefattyacid (C8-C22)esters | 37318-31-3 | Ⓑ 品質は食品添加物公定書に従う
138 | 界面活性剤 | B | 1 | 5 |  | クエン酸モノ(ジおよびトリ)ステアリルエステル | Citric acid mono- (di-or tri-) stearyl ester |  | Ⓑ
139 | 界面活性剤 | B | 1 | 6 |  | ペンタエリスリトール脂肪酸(C8～C18)エステル | Pentaerythritol fafty acid (C8-C18)esters | 205243-77-2 | Ⓑ
140 | 界面活性剤 | B | 1 | 7 |  | トリメチロールプロパン脂肪酸(C8～C18)エステル | Trimethylol propane fatty acid (C8-C18)esters | 25723-16-4 | Ⓑ
141 | 界面活性剤 | B | 1 | 8 |  | ポリグリセリン脂肪酸(C8～C22)エステル | Polyglycerin fatty acid (C8-C22) esters | 9007-48-1 | Ⓑ 但し，デカグリセリンエステルまで
142 | 界面活性剤 | B | 1 | 9 |  | ポリオキシエチレン(20モル)グリセリン脂肪酸(C12～C18)エステル | Polyoxyethylene (20 moles) glycerinfatty acid (C12-C18)esters | 68201-46-7 | Ⓑ
143 | 界面活性剤 | B | 1 | 10 |  | ポリオキシエチレン(20モル)ソルビタン脂肪酸(C12～C18)エステル | Polyoxyethylene (20 moles) sorbitan fatty acid (C12-C18)esters | 9005-67-8 | Ⓑ | 添加量：3.0％以下、 塗布量：600mg/㎡以下
144 | 界面活性剤 | B | 1 | 11 |  | ポリエチレングリコール脂肪酸(C8～C22)エステル | Polyethylene glycol fatty acid (C8-C22) esters | 9004-99-3 9004-96-0 | Ⓑ 最終製品からモノおよびジエチレングリコールが移行しないこと | 残存量：0.2％以下、 塗布量：600mg/㎡以下
145 | 界面活性剤 | B | 1 | 12 |  | ポリプロピレングリコール脂肪酸(C8～C18)エステル | Polypropylene glycol fatty acid(C8-C18)esters |  | Ⓑ
146 | 界面活性剤 | B | 1 | 13 |  | ポリオキシエチレン脂肪族アルコール(C12～C20)エーテル | Polyoxyethylene fatty alcohol (C12-C20) ethers | 69013-19-0 | Ⓑ | 添加量：0.2％以下、 塗布量：600mg/㎡ 以下
147 | 界面活性剤 | B | 1 | 13-2 |  | ポリオキシエチレン(4～14モル)脂肪族アルコール(C5～C18)エーテル | Polyoxyethylene (4-14) Alkyl(5-18) Ether | 9002-93-1 | Ⓑ | 塗布量：100mg/㎡以下、 塗布用に限る
148 | 界面活性剤 | B | 1 | 14 |  | ポリオキシエチレン(4～50モル)アルキル(C7以上)フェニルエーテル | Polyoxyethylene (4-50 moles) alkyl(≧C7)phenyl ethers | 9002-93-1 | Ⓑ | 塗布量：100mg/㎡以下
149 | 界面活性剤 | B | 1 | 15 |  | N,Nビス(2－ヒドロキシエチル)脂肪(C8～C18)アミン | N,N-Bis(2-hydroxyethyl) fatty(C 8-C18)amine | 10213-78-2 | Ⓑ | 添加量：2.0％以下、 但し，包装材残存量：0.1％以下、 塗布量：24ｍｇ／㎡ 以下
150 | 界面活性剤 | B | 1 | 16 |  | 脂肪酸(C12～C18)とジエタノールアミンによる縮合生成物 | Condensates of fatty acids (C12-C18)with diethanol amine | 120-40-1 | Ⓑ | 添加量：1.5％以下、 塗布量：600mg/㎡以下
151 | 界面活性剤 | B | 1 | 17 |  | ポリオキシプロピレンポリオキシエチレンブロックポリマー | Polyoxypropylene polyoxyethylene block copolymer | 9003-11-6 | 分子量：1,900以上★ 添加量：0.5％以下、塗布量：600mg/㎡以下
152 | 界面活性剤 | B | 1 | 18 |  | ポリエチレングリコール | Polyethylene glycol | 25322-68-3 | 分子量：200～9,500 エチレングリコールとジエチレングリコールの残存量：0.2％以下 | 添加量：0.3％以下、 塗布量：600mg/㎡以下
153 | 界面活性剤 | B | 1 | 19 |  | ポリプロピレングリコール | Polypropylene glycol | 25322-69-4 | 分子量：400～4,000 | 添加量：5.0％以下、 塗布量：600mg/㎡以下
154 | 界面活性剤 | B | 1 | 21 |  | ポリエチレンオキサイド | Polyethylene oxide | 25322-68-3 |  | 塗布量：600mg/㎡以下
155 | 界面活性剤 | B | 1 | 22 |  | ひまし油のエチレンオキサイド付加物 | Castor oil ethylene oxide addition compound . | 103479-06-7
156 | 界面活性剤 | B | 1 | 23 |  | イソプロピルアルコール | Isopropyl alcohol | 67-63-0 |  | 塗布量：600mg/㎡ 以下
157 | 界面活性剤 | B | 1 | 26 |  | Ｎ，Ｎ－ジメチルアミノエチルメタクリレート・２－ヒドロキシエチルメタクリレート・メチルメタクリレート共重合物のモノクロル酢酸ナトリウムによる変性物 | Reaction product of N,N-dimethylaminoethyl methacrylate-2-hydroxyethyl methacrylate-methyl methacrylate copolymer with sodium monochloroacetate | 72765-59-4 | 数平均分子量：：40,000～70,000 モノクロル酸ナトリウムによる変性率：20～40％ | 表面塗布200㎎/㎡以下
158 | 界面活性剤 | B | 1 | 28 |  | Ｎ－２－ヒドロキシエチル－Ｎ－（２－ヒドロキシアルキル）アミン | Ｎ-2-ｈｙｄｒｏｘｙｅｔｈｙｌ-Ｎ-(2-ｈｙｄｒｏｘｙａｌｋｙｌ) ａｍｉｎｅ | 84836-93-1 2615-84-1 56975-13-4 | Ⓑ アルキルはＣ12（２～60％），Ｃ14（40～98％） | 添加量：2.0％以下 100℃以下での使用に限る 塗布量：500mg/㎡以下
159 | 界面活性剤 | B | 1 | 29 |  | エチルアルコール | Ethanol | 0 |  | 塗布量：600mg/㎡以下
160 | 界面活性剤 | B | 2 | 1 |  | アルキル(Ｃ10～Ｃ20)スルホン酸塩(Ｎa,Ｋ,ＮＨ4) | Alkyl (C10-C20) sulfates(Na, K, NH4) | 977180-90-7,（Na） 27176-87-0 | Ⓑ | 添加量：0.3％以下, 但しNa塩は3.0％以下 B2-1～3(未)合計塗布量：120mg/㎡以下
161 | 界面活性剤 | B | 2 | 2 |  | アルキル(C9～C20)ベンゼンスルホン酸塩(Na,K,NH4) | Alkyl (C9-C 20) benzene sulfonates (Na, K, NH4) | 68411-30-3 | Ⓑ | 残存量：0.2％以下、 B2-1, B2-3との合計塗布量：600mg/㎡以下
162 | 界面活性剤 | B | 2 | 2-2 |  | アルキルドデシルベンゼンスルホン酸塩(Mg、Zn) | 0 |  |  | 移行量：30mg/kg以下
163 | 界面活性剤 | B | 2 | 3 |  | アルキルナフタリンスルホン酸塩(Na) | Alkyl (C10-C 20) naphthalene sulfonate Na,Salt | 577-11-7 | Ⓑ | 添加量：3.0％以下 B2-1～3合計塗布量：600mg/㎡以下
164 | 界面活性剤 | B | 2 | 4 |  | ソジウムジアルキル(C4～C16)スルホサクシネート | Sodium dialkyl(C4-C 16) sulfosuccinate |  | Ⓑ | 添加量：3.0％以下、 塗布量：600mg/㎡以下
165 | 界面活性剤 | B | 2 | 6 |  | アルキル(C8～C18)フェノキシベンゼンスルホン酸ソーダ | Sodium alkyl (C8-C IJ phenoxybenzene sulfonate |  | Ⓑ Ｃ8～Ｃ13のモノアルキル体含量は70％以上
166 | 界面活性剤 | B | 2 | 8 |  | ナフタリンスルホン酸ホルムアルデヒド縮合物のナトリウム塩 | Sodium salts of sulfonated naphthalene-formaldehyde condensates |  |  | 残存量：0.2％以下
167 | 界面活性剤 | B | 2 | 9 |  | アルキル(C8～C20)サルフェート(Na,K,NH4) | Alkyl (C8-C 20) sulfates (Na, K, NH4) | 151-21-3 | Ⓑ | 残存量：0.3％以下、 B2-1､-2との合計塗布量：600mg/㎡以下
168 | 界面活性剤 | B | 2 | 10 |  | ポリオキシエチレン脂肪アルコール(C12～C20)エーテルサルフェート(Na,NH4) | Polyoxyethylene fatty alcohol (C12-C20) ether sulfates (Na, NH4) |  | Ⓑ | 残存量：0.2％以下、 塗布量：600mg/㎡以下
169 | 界面活性剤 | B | 2 | 11 |  | ポリオキシエチレン(4～50モル) アルキル(C7以上)フェニルエーテルサルフェート(Na,NH4) | Polyoxyethylene (4-50 moles) alkyl (≧C7) phenylether sulfates (Na, NH4) | 55348-40-8 | Ⓑ | 残存量：2.5 ％以下、 塗布量：600mg/㎡以下
170 | 界面活性剤 | B | 2 | 12 |  | ポリオキシエチレン(4～10モル) アルキル(C12～C13)ホスフェート | Polyoxyethylene (4-10moles) alkyl (C 12-C13)phosphates | 13201-41-7 | Ⓑ
171 | 界面活性剤 | B | 2 | 16 |  | 脂肪酸(C8～C22)塩 (Na,K,NH4) | Fatty acid (C8-C22) salts (Na, K, NH4) | 143-19-1 | Ⓑ 水添物を含む | 塗布量：600mg/㎡以下、
172 | 界面活性剤 | B | 2 | 17 |  | ロジン(不均化又は水添)石鹸 (Na,K) | Rosin soaps (disproponated or hydrogenated) (Na,K) | 85026-55-7 |  | 残存量：2.5％以下
173 | 界面活性剤 | B | 2 | 19 |  | α(p－ノニルフェニル)－ω－ヒドロキシポリ(オキシエチレン)燐酸二水素エステル,燐酸一水素エステルの混合物 | Mixture of a (p-nonylphenyl)- ωhydroxypoly(oxyethylene)phosphate 2-hydrogene ester and 1-hydrogen ester |  | ｐＨ5.2以下 平均ポリ(オキシエチレン)含有９～10モル
174 | 界面活性剤 | B | 2 | 20 |  | α-オレフィン(Ｃ14)スルフォン酸ナトリウム | α-Olefin(C14) Sulfonate, Sodium Salt | 11066-21-0 | Ⓑ | 残存量：50ppm以下, 重合時に使用
175 | 界面活性剤 | B | 3 | 2 |  | アルキルジメチルベンジルアンモニウムクロライド | Dimethyl Benzyl Ammonium Chloride | 68424-85-1 | Ⓑ アルキルはＣ12 55～65％，Ｃ14 30～40％，Ｃ16 ５～10％ 重合時の液中濃度0.01％以下 | 最終製品からの溶出が不検出のこと
176 | 界面活性剤 | B | 3 | 3 |  | ステアリン酸モノグリセライドとホウ酸の反応物 | Reaction product of boric acid with glycerol monoglyceride | 72905-86-3 | Ⓑ | 添加量：2.0％以下 100℃以下に限る
177 | 界面活性剤 | B | 4 | 1 |  | ジメチルジアルキル(Ｃ8～Ｃ18)アンモニウムクロライド | Dimethyl dialkyl (Ｃ8～Ｃ18) ammonium chloride | 61789-77-3、 61789-80-8 | Ⓑ | 最大移行量：３㎎/㎏食品以下
178 | 界面活性剤 | B | 4 | 2 |  | C8～C18の飽和脂肪酸を主体とする天然直鎖脂肪酸のコリンエステル塩化物 | Choline ester chloride of natural straight-chain fatty acid of mainly saturated C8-C18 |  | Ⓑ | 添加量：0.15％以下
179 | 界面活性剤 | B | 5 | 1 |  | カルボキシメチルセルロース及びそのナトリウム塩 | Carboxymethyl cellulose and its sodium salt | 9000-11-7 |  | 塗布量：600mg/㎡以下
180 | 界面活性剤 | B | 5 | 2 |  | メチルセルロース | Methyl Cellulose | 9004-67-5 |  | 添加量：2.5％以下 塗布量：600mg/㎡以下
181 | 界面活性剤 | B | 5 | 5 |  | メチルヒドロキシプロピルセルロース | Methylhydroxypropyl cellulose | 9004-65-3 | 塗布剤として使用するものは、品質は食品添加物公定書に従う | 塗布量：600mg/以下
182 | 界面活性剤 | B | 5 | 9 |  | ポリビニルアルコール | Polyvinyl alcohol | 9002-89-5 | ４％水溶液の粘度が20℃で2cp以上 | 添加量：2.5％以下、 塗布量：600mg/㎡以下
183 | 界面活性剤 | B | 5 | 10 |  | ポリアクリル酸及びそのナトリウム塩 | Polyacrylic acid and its sodium salt | 9003-01-4 9003-04-7 |  | 残存量：0.2％以下
184 | 界面活性剤 | B | 5 | 12 |  | ポリビニルピロリドン | Polyvinyl pyrrolidone | 9003-39-8 | ４％水溶液の粘度が20℃で34cp以上 | 添加量：2.5％以下、 塗布量：600mg/㎡以下
185 | 界面活性剤 | B | 5 | 15 |  | スチレンと無水マレイン酸とのコポリマー及びそのアルカリ塩 | Copolymer of styrene with maleic anhydride and its alkalisalts | 9011-13-6 | 分子量：70,000以上 スチレンモノマー0.3％以下
186 | 界面活性剤 | B | 5 | 16 |  | アルキル(C11～C14)ビス(ヒドロキシエチル)スルホニウムの グリコールサルフェート(60%)、 アルキル(C11～C14)ビス(ヒドロキシエチル)スルホニウムのサルフェート(17.9%)、 アルキル(C11～C14)ビス(ヒドロキシエチル)スルホニウムのビサルフェート(2.6%)とアルキル(CH～C14)ヒドロキシエチルスルフィド(19.5%)の混合物 | Carboxymethyl cellulose and its sodium salt |  | Ⓑ | 添加量：0.004％以下
187 | 界面活性剤 | B | 5 | 17 |  | シクロヘキシルメタクリレート・Ｎ，Ｎ－ジメチルアミノエチルメタクリレート・エチルメタクリレート・オクタデシルメタクリレート・Ｎ－ビニルピロリドン共重合物のモノクロル酢酸ナトリウムによる変性物 | Copolymer of N-Methacryloyloxyethyl-N,N-dimethylammonium-[alpha]-N-methyl carboxylate chloride sodium salt, octadecyl methacrylate, ethyl methacrylate, cyclohexyl methacrylate,N-vinyl-2-pyrrolidone | 66822-60-4 | Ⓑ 数平均分子量：：40,000～70,000 モノクロル酸ナトリウムによる変性率：20～40％ | 表面塗布量：50㎎/㎡以下
188 | 界面活性剤 | B | 5 | 20 |  | ２－［Ｎ－メチル－Ｎ－｛ペルフルオロアルキル（Ｃ４～C８）スルホニル｝アミノ］エチル＝アクリラート・２，３－エポキシプロピルメタクリラート・［２－（メタクリロイルオキシ）エチル］トリメチルアンモニウムクロライド共重合物 | Poly(Choline Chloride Methacrylate-Co-2-Ethoxyethyl Acrylate-Co-Glycidyl Methacrylate-Co-N-Methylperfluorooctanesulfonamidoethyl Acrylate) | 92265-81-1 |  | 添加量：0.035％以下 ,100℃以下に限る
189 | 界面活性剤 | B | 5 | 22 |  | ポリビニルポリピロリドン | Polyvinylpolypyrrolidone | 25249-54-1 | 水、5％酢酸及び50％エタノール溶媒による３時間還流条件下での総溶出量：50µg/ml以下 | 添加量：30．0％以下
190 | 界面活性剤 | B | 5 | 25 |  | シェラック | Shellac | 9000-59-3 | 塗布量：600mg/㎡以下
191 | 界面活性剤 | B | 5 | 26 |  | Ｌ－アルギニン | L-Arginine | 74-79-3 |  | 塗布量：96mg/㎡以下
192 | 滑剤 | C | 1 | 1 |  | 流動パラフィン | Liquid paraffin | 8002-74-2 | 品質は食品添加物公定書に従う
193 | 滑剤 | C | 1 | 2 |  | 合成パラフィン | Synthetic paraffin | 8002-74-2 | (1)凝固点 93～99℃ (2)油含量： 0.5％以下 (3)吸光度 88℃ジヒドロナフタリン中で290nmでの吸収が0.01を超えないこと
194 | 滑剤 | C | 1 | 4 |  | 合成イソパラフィン石油炭化水素 | Synthetic isoparaffin petroleum hydrocarbons | 68551-17-7 | (1)沸点(63～260℃) (2)紫外線吸光度(光路長１㎝当たりの最高吸光度) 260～319mμ 1.5 320～329mμ 0.08 330～350mμ 0.05 (3)不揮発残渣 0.002g/100ml以下
195 | 滑剤 | C | 1 | 6 |  | 白色鉱油 | White mineral oil | 8042-47-5 | (1)セイボルト色調20以上 (2)紫外線吸光度(光路長1㎝当たりの最高吸光度)280～289nm 4.0 290～299nm 3.3 300～329nm 2.3 330～350nm 0.8
196 | 滑剤 | C | 1 | 8 |  | 石油系ワックス | Petroleumwax | 8002-74-2, 63231-60-7 | 紫外線吸光度(光路1㎝当たりの最高吸光度) 280～289nm 0.15 290～299nm 0.12300～359nm 0.08 360～400nm 0.02
197 | 滑剤 | C | 1 | 10 |  | モンタンワックス | Montan wax | 8002-53-7 |  | フィルム厚み２００μm以下で添加量０．２ ｗｔ％以下、 フィルム厚み１００μm以下で添加量０．４ ｗｔ％以下、 フィルム厚み ５０μm以下で添加量０．８ ｗｔ％以下、
198 | 滑剤 | C | 1 | 11 |  | ポリエチレンワックス | Polyethylene wax | 9002-88-4
199 | 滑剤 | C | 1 | 13 |  | 水素添加ポリブテン | Hydrogenated polybutene | 68937-10-0 | (1)99℃の粘度が39セイボルト以上、 (2)臭素価3以下 | 脂肪性食品には添加量：5.0％以下， 調理中の充填保存容器には使用できない
200 | 滑剤 | C | 1 | 14 |  | 水添ジペンテンスチレン共重合樹脂 | Poly(Limonene-Co-Styrene), Hydrogenated | 106168-36-9 | 軟化点110～120℃（測定法はＪＩＳ K2207) 酸価1以下、(測定法ＪＩＳＫ5902) 色相70以下(ＡＰＨＡ)による 比重0.997以上 | 添加量：10％以下 ,非脂肪性食品用に限る
201 | 滑剤 | C | 2 | 1 |  | 高級脂肪酸(C8～C22) | Higher fatty acids (C8-C22) and behenic acid | 0 | Ⓑ 動物または植物油脂から得られた脂肪酸およびそれらの脂肪酸を水素添加したもの | 添加量：1.0％以下 、 但し，ベヘニン酸の添加量：0.2％以下
202 | 滑剤 | C | 3 | 1 |  | 高級脂肪酸(C8～C22)アルミニウム | Higher fatty acid (C8-C22) aluminum salts | 637-12-7 | Ⓑ | 添加量：3.0％以下
203 | 滑剤 | C | 3 | 2 |  | 高級脂肪酸(C8～C22,リシノール) カルシウム | Higherfatty acid (C8-C22) calcium salts | 1592-23-0 | Ⓑ | 添加量：5.0％以下、 塗布量：600mg/㎡以下 (ステアリン酸カルシウムに限る)
204 | 滑剤 | C | 3 | 3 |  | 高級脂肪酸(C8～C22)マグネシウム | Higher fatty acid (C8-C22) magnesium salts | 557-04-0 | Ⓑ | 添加量：1.0％以下
205 | 滑剤 | C | 3 | 4 |  | 高級脂肪酸(C8,C18)亜鉛 | Higherfattyacid (C8-C18)zincsalts . | 557-05-1 | Ⓑ 塗布剤は不ケン化物2％以下 ステアリン酸に限る | 添加量：1.0％以下 塗布量：600mg/m2以下
206 | 滑剤 | C | 3 | 4-1 |  | ベヘン酸（Ｃ22）亜鉛 | Behenic acid(C22) zinc salts |  | 不ケン化物質2.0％以下
207 | 滑剤 | C | 3 | 6 |  | 高級脂肪酸(C8～C22)リチウム | Higher fatty acid (C8-C22) Iithium salts | 4485-12-5 | Ⓑ
208 | 滑剤 | C | 4 | 1 |  | 直鎖脂肪族1価アルコール(C8～C18) | Straight-chain fatty monohydric alcohols (C8-C18) | 56-81-5 | Ⓑ 合成アルコールは (1)全ジオール:0.1%以下 (2)C8～C14:直鎖96%以上、アルコール分99%以上 (3)C16～C18:直鎖94%以上、アルコール分98%以上 (4)非アルコール不純物はパラフィンのこと
209 | 滑剤 | C | 4 | 1-3 |  | 分岐脂肪族1価アルコールC8～C18) | Branched-chain fatty monohydric alcohols (C8-C18) | 5333-44-8
210 | 滑剤 | C | 4 | 2 |  | グリセリン | Glycerin | 56-81-5 | Ⓑ 品質は食品添加物公定書に従う
211 | 滑剤 | C | 4 | 3 |  | ソルビトール | Sorbitol | 50-70-4
212 | 滑剤 | C | 4 | 4 |  | プロピレングリコール | Propylene glycol | 57-55-6 | 品質は食品添加物公定書に従う
213 | 滑剤 | C | 4 | 7 |  | モンタン酸とエタンジオール、1,3-ブタンジオール又はエチレングリコールとのエステル | Montanic acids and/or their esters with ethyleneglycol and/or with 1,3-butanediol and/or with glycerol
214 | 滑剤 | C | 5 | 3 |  | 高級脂肪酸(C4～C22)と直鎖脂肪族1価アルコール(C2～C18)のエステル | Higher fatty acid (C4-C22) esters of straight-chain fafty alcohols (C2-C18) |  | Ⓑ | 添加量：5.0％以下 パルミチン酸ステアリルは制限なし
215 | 滑剤 | C | 5 | 11 |  | アジピン酸ジイソブチル | Diisobutyl adipate | 141-04-8
216 | 滑剤 | C | 5 | 13 |  | アジピン酸ジ-2－エチルヘキシル | Di-2-ethylhexyl adipate | 103-23-1
217 | 滑剤 | C | 5 | 14 |  | セバシン酸ジブチル | Dibutyl sebacate | 109-43-3 | Ⓑ
218 | 滑剤 | C | 5 | 15 |  | セバシン酸ジオクチル | Dioctyl sebacate | 122-62-3 | Ⓑ
219 | 滑剤 | C | 5 | 18 |  | ポリ(1,3－ブタンジオ－ル－アジピン酸)エステル | Poly(1,3-butanediol adipate) | 24937-93-7
220 | 滑剤 | C | 4 | 7 |  | モンタン酸とエタンジオール,1,3ブタンジオールのエステル | Montanic acids and/or their esters with ethyleneglycol and/or with 1,3-butanediol and/or with glycerol
221 | 滑剤 | C | 5 | 25 |  | アジピン酸,ステアリン酸とペンタエリスリートルとのポリエステル | Polyester of adipic acid and stearic acid with pentaerythritol | 68130-34-7 | Ⓑ
222 | 滑剤 | C | 5 | 27 |  | ポリ(1,3－ブチレングリコー ル,1,4－ブチレングリコール,アジピン酸オクチルアルコール)エステル | Polyester of adipic acid with octanol-1,3-butylene glycol and 1,4-butylene glycol
223 | 滑剤 | C | 5 | 28 |  | ぬかろう | Rice bran wax | 3016-60-2 |  | 添加量：1.0％以下
224 | 滑剤 | C | 5 | 36 |  | 1,2－プロパンジオールおよび(又は)1,3および(又は)1,4－ブタンジオールおよび(又は)ポリプロピレングリコールとアジピン酸からなるポリエステルで酢酸又は脂肪酸(C12-18)又はn－オクタノールおよび(又は)n－デエカノールで末端封鎖されたものも含む | Polyesters of 1,2-propanediol and/or 1,3- and/or 1,4-butanediol and/or polypropyleneglycol with adipic acid, which may be end-capped with acetic acid or fatty acids C12 -C18 or n-octanol and/or n-decanol |  |  | 溶出量：30mg/kg以下
225 | 滑剤 | C | 7 | 1 |  | 水添食用油脂 | Hydrogenated edible oil and fat |  | Ⓑ
226 | 滑剤 | C | 7 | 2 |  | 水添ひまし油 | Hydrogenated castor oil | 8001-78-3
227 | 滑剤 | C | 7 | 3 |  | ひまし油 | Castor oil | 8001-79-4
228 | 滑剤 | C | 7 | 6 |  | カルナウバ ワックス | Carnauba wax | 8015-86-9
229 | 滑剤 | C | 7 | 8 |  | アセチル化モノグリセライド | Acetylated monoglycerides | 68990-54-5 | Ⓑ 分子中アセチル基を持つ脂肪酸(Ｃ8～Ｃ22)グリセライドであって，酸価６以下 ライヘルトマイスル価75～200のもの 食品添加物公定書に従う | 塗布量：600mg/ m2以下
230 | 滑剤 | C | 7 | 9 |  | 水素化抹香鯨油 | Hydrogenated sperm oil
231 | 滑剤 | C | 8 | 1 |  | エチレンビス脂肪酸(C16,C18)アマイド | Ethylene bis-fatty acid (C 16,C 18) amide N,N'-Ethane-1,2-diylbispalmitamide | 110-31-6 5518-18-3 | Ⓑ 飽和脂肪酸に限る 但し、オレイン酸は使用できる | 添加量：0.4％以下
232 | 滑剤 | C | 8 | 2 |  | 高級脂肪酸(C8～C22)アマイド | Higherfattyacid (C8-C22) amide |  | Ⓑ | 1)添加量：0.1％以下， 2)オレイン酸アマイドは添加量：0.02％以下， 3)器具には2.0％以下
233 | 滑剤 | C | 8 | 3 |  | ステアリルエルカアマイド | Stearyl erucamide | 10094-45-8 | Ⓑ
234 | 滑剤 | C | 8 | 4 |  | オレイルパルミトアマイド | Oleyl parmmitamide | 16260-09-6 | Ⓑ
235 | 滑剤 | C | 8 | 6 |  | エチレンジアミン・ステアリン酸・セバシン酸重縮合物 | Condensates of Ethyldiamine、Stearic acid and Sebacic acid | 68409-61-0 68130-54-1 | Ⓑ 軟化点250±５℃（測定法JISK2207）， 酸価15以下（測定法JISK0076）， アミン価５以下 | 添加量：3.0％以下， 70℃以下での使用のこと
236 | 滑剤 | C | 8 | 10 |  | Ｎ，Ｎ－メチレンビス－オクタデカンアマイド | Ｎ,Ｎ-ｍｅｔｈｙｌｅｎｂｉｓ-ｏｃｔａｄｅｃａｎａｍｉｄｅ | 109-23-9 | Ⓑ | 添加量：0.05％以下
237 | 滑剤 | C | 9 | 1 |  | メチルヒドロジエンポリシロキサン | Methyl hydrogene polysiloxane | 63148-57-2 9004-73-3 | 20℃の粘度最低100cSt
238 | 滑剤 | C | 9 | 2 |  | ジメチルポリシロキサン | Dimethyl polysiloxane | 63148-62-9 | 粘度：最低100cSt（20℃） | 塗布量 600mg/㎡以下
239 | 滑剤 | C | 9 | 3 |  | メチルフェニルポリシロキサン | Methyl phenyl polysiloxane | 68083-14-7 | 20℃の粘度最低100cSt | 塗布量：600mg/㎡以下
240 | 滑剤 | C | 9 | 5 |  | ポリオキシアルキレン(C2～C4)ジメチルポリシロキサン | Polyoxyalkylene dimethylpolysiloxane | 68937-54-2 |  | 添加量0.3％以下
241 | 滑剤 | C | 10 | 1 |  | ロジンおよびロジン誘導体 | Rosin and its derivatives |  | Ⓑ 品質はＦＤＡ§178.3870，§175.300(b)－(3)－(v)に従う
242 | 滑剤 | C | 10 | 2 |  | ロジンのマグネシウム塩 | Ｒｏｓｉｎ ｍａｇｎｅｓｉｕｍ ｓａｌｔ | 68476-03-9 | 品質はＦＤＡ§178.3870に従うもの
243 | 滑剤 | C | 11 | 3 |  | モンタン酸ナトリウム | Montanwaxacidsodium salt |  |  | 添加量：0.4％以下
244 | 滑剤 | C | 11 | 4 |  | モンタン酸カルシウム | Montan wax acid calcium salt | 68308-22-5
245 | 滑剤 | C | 11 | 5 |  | ベンゼン－１、２－ジメチル－４、５－ビス（１－フェニルエチル） （２５～４５％）、 ベンゼン－４－（１、３ジフェニルブチル）－１、２ジメチル （２０～４０％）、 ベンゼン［１－（３、４－ジメチルフェニル）エチル］（１－フェニルエチル）（２５～４５％）の混合物 | Mixture of ｂenzene,1,2-dimethyl-4,5-bis(1-phenylethyl)（25～45％）、Benzene-4-（1、3 ｄｉphenylｂｕthyl）1、2dimethyl（20～40％）、 ｂenzene［1-（3.4-dimethylphenyl）ethyl)］（1-phenylethyl）（25～45％） | 51580-93-9 56525-86-1 57213-94-2 |  | 添加量：1.0％以下 100℃以下での使用に限る 脂肪性食品用には厚さ0.2㎜以下
246 | 充填剤 | D | 1 | 1 |  | 酸化マグネシウム | Magnesium oxide | 1309-48-4 |  | 複合酸化物系顔料成分として使用可能
247 | 充填剤 | D | 1 | 2 |  | 酸化アルミニウム | Aluminium oxide | 1344-28-1 |  | 塗布量：600mg/㎡以下 複合酸化物系顔料成分として使用可能
248 | 充填剤 | D | 1 | 3 |  | 酸化けい素 | Silicon oxide | 7631-86-9 | 官能基例えばビニル基，メタクリル基，アミノ基またはグリシジル基を有するアルコキシシランで処理する場合は，処理剤の量：は合計0.5％以下であること。 処理剤合計は、充填剤に対し5％以下 | 塗布量：600mg/㎡以下 無機顔料および複合酸化物系顔料成分として使用可能
249 | 充填剤 | D | 1 | 3-1 |  | 3-アミノプロピルトリエトキシシラン処理酸化けい素 | 3-aminopropyltriethoxysilane,Slicone oxide | 919-30-2 7631-86-9 | 3-アミノプロピルトリエトキシシランの酸化けい素への処理量：１０ｗｔ％以下、 3-アミノプロピルトリエトキシシラン処理された酸化けい素から抽出されうる3-アミノプロピルトリエトキシシランの残留量：が３mg/kgフィラー 以下であること | 処理された酸化けい素の添加量：２．０ｗｔ％以下、 フィルム（３００μ以下）としての使用に限る
250 | 充填剤 | D | 1 | 4 |  | 酸化カルシウム | Calcium oxide | 1305-78-8 |  | 複合酸化物系顔料成分として使用可能
251 | 充填剤 | D | 1 | 5 |  | 酸化チタン | Titanium oxide | 13463-67-7 | Pb，Cd 0.01％以下、As，Hg 0.005％以下 | 複合酸化物系顔料成分として使用可能
252 | 充填剤 | D | 1 | 6 |  | 酸化クロム(Ⅲ) | Chromium oxide (lll) | 1308-38-9 | Pb，Cd 0.01％以下、As，Hg 0.005％以下 | 複合酸化物系顔料成分として使用可能
253 | 充填剤 | D | 1 | 7 |  | 酸化鉄 | lron oxide | 1309-37-1 | Pb，Cd 0.01％以下、As，Hg 0.005％以下 | 複合酸化物系顔料成分として使用可能
254 | 充填剤 | D | 1 | 8 |  | 酸化亜鉛 | Zinc oxide | 1314-13-2 | Pb，Cd 0.01％以下、As，Hg 0.005％以下 金属亜鉛１％以下 | 複合酸化物系顔料成分として使用可能
255 | 充填剤 | D | 1 | 9 |  | 酸化セリウム | Cerium dioxide | 1306-38-3 |  | 添加量：0.78％以下
256 | 充填剤 | D | 1 | 10 |  | 酸化コバルト | Cobalt oxide | 1308-06-1 |  | 複合酸化物系顔料成分としての使用に限る
257 | 充填剤 | D | 1 | 11 |  | 酸化ニオブ | Niobium oxide | 1313-96-8 |  | 複合酸化物系顔料成分としての使用に限る
258 | 充填剤 | D | 1 | 12 |  | 酸化ニッケル | Nickel oxide | 12035-36-8 |  | 複合酸化物系顔料成分としての使用に限る
259 | 充填剤 | D | 1 | 13 |  | 酸化アンチモン | Antimony oxide | 1327-33-9 1309-64-4 1314-60-9 |  | 複合酸化物系顔料成分としての使用に限る
260 | 充填剤 | D | 1 | 14 |  | 酸化タングステン | Tungsten oxide | 1314-35-8 |  | 複合酸化物系顔料成分としての使用に限る
261 | 充填剤 | D | 1 | 15 |  | アンチモンドープ酸化スズ | Tin oxide with Antimony doped | 68187-54-2 12673-86-8 |  | 添加量：2.7wt%以下 複合顔料成分として使用、マイカとの併用に限る
262 | 充填剤 | D | 1 | 16 |  | チタンイエロー | Titan yellow | 8007-18-9 | Pb，Cd 0.01％以下、As，Hg 0.005％以下 | 無機顔料として使用可能
263 | 充填剤 | D | 1 | 17 |  | コバルトブルー | Cobalt blue | 1345-16-0 | Pb，Cd 0.01％以下、As，Hg 0.005％以下 | 無機顔料として使用可能
264 | 充填剤 | D | 1 | 18 |  | 三酸化アンチモン | Antimony trioxide | 1309-64-4 |  | アンチモンの移行量：0.02㎎/㎏以下 アンチモンの定量法は告示３７０号アンチモン溶出試験法による
265 | 充填剤 | D | 1 | 19 |  | シリル化処理無水ケイ酸 | Silicon dioxide, silanated | 68909-20-6 |  | 塗布剤として塗布量：600mg/㎡以下
266 | 充填剤 | D | 1 | 20 |  | 酸化マンガン | Manganese oxide |  |  | 複合酸化物系顔料成分として使用できる
267 | 充填剤 | D | 2 | 1 |  | 水酸化マグネシウム | Magnesium hydroxide | 1309-42-8
268 | 充填剤 | D | 2 | 2 |  | 水酸化アルミニウム | Aluminium hydroxide | 21645-51-2 | Pb，Cd 0.01％以下、As，Hg 0.005％以下 | 無機顔料および複合酸化物系顔料成分として使用可能
269 | 充填剤 | D | 2 | 3 |  | 水酸化カルシウム | Calcium hydroxide | 1305-62-0
270 | 充填剤 | D | 2 | 4 |  | 水酸化ジルコニル | Zircconyl hydroxide | 12161-08-9 |  | 添加量：制限5ｗｔ%以下 使用制限７０℃以下の使用に限る、 酸、アルコールを除く食品への使用に限る
271 | 充填剤 | D | 3 | 1 |  | 炭酸マグネシウム | Magnesium carbonate | 546-93-0
272 | 充填剤 | D | 3 | 2 |  | 炭酸カルシウム | Calcium carbonate | 471-34-1
273 | 充填剤 | D | 3 | 3 |  | 炭酸亜鉛 | Zinc carbonate | 12122-17-7
274 | 充填剤 | D | 3 | 4 |  | 炭酸リチウム | Lithium carbonate | 554-13-2 |  | 溶出量：0.6mg/㎏(食品)以下
275 | 充填剤 | D | 4 | 1 |  | 硫酸カルシウム | Calcium sulfate | 7778-18-9
276 | 充填剤 | D | 4 | 3 |  | 硫酸バリウム | Barium sulfate | 7727-43-7 | Pb，Cd 0.01％以下、As，Hg 0.005％以下 | 無機顔料として使用可能
277 | 充填剤 | D | 5 | 2 |  | けい酸マグネシウム | Magnesium silicate | 1343-88-0
278 | 充填剤 | D | 5 | 3 |  | けい酸アルミニウム | Aluminium silicate | 12068-56-3
279 | 充填剤 | D | 5 | 5 |  | けい酸カルシウム | Calcium silicate | 1344-95-2
280 | 充填剤 | D | 5 | 6 |  | アルミノ珪酸塩(Na,Ca) | Aluminosilicate (Na, Ca) (Zeolite), | 68989-22-0 1344-00-9 | ゼオライト系のみ
281 | 充填剤 | D | 5 | 7 |  | けい酸アルミニウムカルシウム | Aluminium and calcium silicates | 1344-00-9 | ＦＤＡ§182.2122に相当するもの
282 | 充填剤 | D | 5 | 8 |  | けい酸リチウム | Lithium Silicate | 10102-24-6 |  | 溶出量：リチウムとして合計0.6㎎/㎏以下
283 | 充填剤 | D | 5 | 9 |  | ナトリウム、カリウム、カルシウム、マグネシウム、アルミニウム、鉄のケイ酸塩又は、それらの混合物 | Silicates or mixed silicates of sodium, potassium, calcium, magnesium, aluminium and iron |  | 石綿は除去されたもの充填剤の結合剤として、アルコキシシラン、官能基例えばビニル基、メタクリル基、アミノ基またはグリシジル基を有するもので処理する場合は、処理剤の量：は合計0.5%以下であること。 結合剤合計は、充填剤に対して5％以下
284 | 充填剤 | D | 5 | 9-1 |  | 3-アミノプロピルトリエトキシシラン処理ケイ酸塩（ナトリウム、カリウム、カルシウム、マグネシウム、アルミニウム、もしくは鉄の塩、又はそれらの混合物） | Silicic acid salt, 3-aminopropyltrietoxysilane | 919-30-2 1344-01-0 | 3-アミノプロピルトリエトキシシランのケイ酸塩への処理量：３ｗｔ％以下 | 対象樹脂へのシラン処理ケイ酸塩の添加量：５ｗｔ％以下、 製品厚み１ｍｍ以下
285 | 充填剤 | D | 5 | 10 |  | マイカ | Mica | 12001-26-2 | Pb，Cd 0.01％以下、As，Hg 0.005％以下 | 無機顔料として使用可能
286 | 充填剤 | D | 6 | 1 |  | クレー | Clay | 1332-58-7
287 | 充填剤 | D | 6 | 2 |  | けいそう土 | Diatomaceus earth | 7631-86-9
288 | 充填剤 | D | 6 | 3 |  | カオリン(陶土) | Kaolin (porcelain clay) | 1332-58-7
289 | 充填剤 | D | 6 | 4 |  | タルク | Talc | 14807-96-6
290 | 充填剤 | D | 6 | 6 |  | パーライト | Perlite | 977116-39-4 | 品質は食品添加物公定書による
291 | 充填剤 | D | 6 | 7 |  | ガラス | Glass
292 | 充填剤 | D | 6 | 8 |  | 木粉 | Wood powder | 9004-34-6
293 | 充填剤 | D | 6 | 9 |  | セルロース | Cellulose | 7782-42-5
294 | 充填剤 | D | 6 | 10 |  | グラファイト | Graphite | 7782-42-5 | Pb，Cd 0.01％以下、As，Hg 0.005％以下 | 無機顔料として使用可能
295 | 充填剤 | D | 6 | 11 |  | シェナー | Sienna | 1309-37-1 977139-25-5 | Pb，Cd 0.01％以下、As，Hg 0.005％以下 | 無機顔料として使用可能
296 | 充填剤 | D | 6 | 12 |  | 生シェナー | Raw sienna | 1309-37-1 12000-57-6 | Pb，Cd 0.01％以下、As，Hg 0.005％以下 | 無機顔料として使用可能
297 | 充填剤 | D | 6 | 13 |  | 焼アンバー | Calcined amber |  | Pb，Cd 0.01％以下、As，Hg 0.005％以下 | 無機顔料として使用可能
298 | 充填剤 | D | 7 | 8 |  | 複合酸化物系顔料 | Complex oxide pigments |  |  | 無機顔料として使用
299 | 充填剤 | D | 8 | 1 |  | アルミニウム | Aluminium | 7429-90-5 | Pb，Cd 0.01％以下、As，Hg 0.005％以下 | 無機顔料として使用可能
300 | 充填剤 | D | 8 | 4 |  | 銀 | Silver | 7440-22-4
301 | 充填剤 | D | 8 | 5 |  | 銅 | Copper | 7440-50-8 | Pb，Cd 0.01％以下、As，Hg 0.005％以下 | 最大移行量：銅として10㎎/㎏食品以下
302 | 充填剤 | D | 8 | 7 |  | 真ちゅう又は黄銅 | Brass | 12597-71-6 | Pb，Cd 0.01％以下、As，Hg 0.005％以下 | 最大移行量：銅として10㎎/㎏食品以下
303 | 充填剤 | D | 9 | 1 |  | 硫化亜鉛 | Zinc sulfide | 1314-98-3 | 蛍光を発しないこと | 添加量：10％以下
304 | 充填剤 | D | 9 | 2 |  | 群青 | Ultramarine | 57455-37-5 | Pb，Cd 0.01％以下、As，Hg 0.005％以下 | 無機顔料として使用可能
305 | 充填剤 | D | 10 | 1 |  | 炭素繊維 | Carbon fiber | 7440-44-0 | 結合剤として，アルコキシシラン官能基たとえばビニル基，メタクリル基，アミノ基，又はグリシジル基をもつものを使用できる。 | 充填剤に対し0.5％以下， または充填剤入りプラスチックに対し0.3％以下
306 | 充填剤 | D | 10 | 4 |  | ホウ酸アルミニウム | Aluminum borate | 11121-16-7 12005-61-7 |  | 添加量3.0％以下 100℃以下で使用
307 | 充填剤 | D | 10 | 5 |  | マグネシウム・ナトリウム・フルオライド・シリケート |  | 37296-97-2 |  | フッ化物溶出量0.3mg/kg-食品以下
308 | 発泡剤 発泡助剤 | E | 1 | 1 |  | アゾジカーボンアミド | Azodicarbonamide | 123-77-3 |  | 添加量：2.0％以下
309 | 発泡剤 発泡助剤 | E | 1 | 2 |  | 4,4‘－オキシビス(ベンゼンスルホニルヒドラジッド) | 4,4'-Oxybis(benzenesulfonylhydrazide) |  |  | 添加量：0.5％以下， シーリングガスケット用に限る
310 | 発泡剤 発泡助剤 | E | 2 | 1 |  | 炭酸水素ナトリウム | Sodium hydrogen carbonate | 144-55-8
311 | 発泡剤 発泡助剤 | E | 2 | 4 |  | くえん酸 | Citric acid | 77-92-9 |  | 塗布量：600mg/㎡以下
312 | 発泡剤 発泡助剤 | E | 2 | 9 |  | りんご酸
313 | 発泡剤 発泡助剤 | E | 3 | 1 |  | C7以下の脂肪族炭化水素 | Aliphatic (≦C7) hydrocarbons |  |  | Ｅ３－２との合計残存量：10％以下
314 | 発泡剤 発泡助剤 | E | 3 | 2 |  | シクロアルカン | Cycloalkanes . |  | 沸点０～100℃ | Ｅ３－１との合計残存量：10％以下
315 | ポリマー添加材 | F | 1 | 1 |  | ポリエチレン | Polyethylene | 9002-88-4 | ポリエチレンのポジティブリストに従うもの
316 | ポリマー添加材 | F | 1 | 8 |  | 酸化ポリエチレン | Oxidated polyethylene | 68441-17-8 | ポリエチレンを空気酸化したもので， 平均分子量：1200以上， 酸素量：５％以下， 酸価９～19， 密度0.85～1.0(ｇ/ml)，ヘキサン可溶分53.0％以下 キシレン可溶分75.0％以下 を満たすもの （試験法はＦＤＡ§177.1620による)
317 | ポリマー添加材 | F | 1 | 9 |  | 塩素化ポリエチレン | Chlorinated polyethylene | 64754-90-1 | ヘキサン可溶分7.0％以下 キシレン可溶分11.3％以下 全塩素量：60％以下(試験法はＦＤＡ§177.1610による)のもの | 非脂肪性食品用に限る。
318 | ポリマー添加材 | F | 1 | 10 |  | ポリプロピレン | Polypropylene | 9003-07-0 | ポリプロピレンのポジティブリストに従うもの
319 | ポリマー添加材 | F | 1 | 11 |  | 無水マレイン酸変性ポリプロピレン | Maleic anhydride modified polypropylene | 977099-05-0 | 原料のポリプロピレンはポリプロピレンのポジティブリストに従うもの 結合した無水マレイン酸は７％以下で固有粘度(0.1％デカヒドロナフタレン溶液，135℃)0.25以上のもの
320 | ポリマー添加材 | F | 1 | 12 |  | ポリブテン－1 | Polybutene-1 | 9003-28-5 | ポリブテン－1のポジティブリストに従うもの
321 | ポリマー添加材 | F | 1 | 14 |  | ポリブテン | Polybutene | 9003-29-6 | 品質は食品添加物公定書に従う | 添加量：１．０ｗｔ%以下
322 | ポリマー添加材 | F | 1 | 15 |  | ブタジエン樹脂 | Butadiene resins | 9003-17-2 | ブタジエン樹脂のポジティブリストに従うもの
323 | ポリマー添加材 | F | 2 | 1 |  | ポリスチレン | Polystyrene | 9003-53-6 | ポリスチレンのポジティブリストに従うもの
324 | ポリマー添加材 | F | 2 | 2 |  | ポリスチレンコポリマー | Polystyrene copolymers | 0 | ポリスチレンのポジティブリストに従うもの、 但し，ブタジエンないしイソプレンとのコポリマーの場合，スチレン含有量は限定しない。
325 | ポリマー添加材 | F | 2 | 3 |  | ABS樹脂 | ABS resin | 9003-56-9 | ＡＢＳ樹脂のポジティブリストに従うもの
326 | ポリマー添加材 | F | 2 | 4 |  | AS樹脂 | SAN resin | 9003-54-7 | ＡＳ樹脂のポジティブリストに従うもの
327 | ポリマー添加材 | F | 2 | 6 |  | ブタジエン・スチレンブロック共重合体水素添加物① | Hydrogenated butadiene-styrene block copolymers① including partial hydroganated polymer | 66070-58-4 | 部分水素添加物も含む 品質はＦＤＡ§177.1810に従うこと ① 数平均分子量：75,000以上でスチレン含量：50%以上のもの、 シンジオタクチックPS用に限る この場合、100℃を超えて使用できる ② 数平均分子量：100,000以上、 スチレン含量：30%以上50%未満のもの | 脂肪性食品には添加量：15％以下
328 | ポリマー添加材 | F | 2 | 6-2 |  | ブタジエン・スチレンブロック共重合体水素添加物② | Hydrogenated butadiene-styrene block copolymers | 66070-58-4
329 | ポリマー添加材 | F | 2 | 8 |  | ブタジエン・スチレン共重合体水素添加物 | Hydrogenated butadiene-styrene copolymers | 66070-58-4 | スチレン含量：５％以上30％未満 数平均分子量：50,000以上 | 非脂肪性食品用に限る
330 | ポリマー添加材 | F | 2 | 10-1 |  | イソプレン・スチレンブロック共重合体水素添加物① | Hydrogenated isoprene-styrene block copolymers① | 68648-89-5 | スチレン含量：13％以上，65％未満 数平均分子量：30,000以上， | 添加量：45％以下 脂肪性食品には使用できない
331 | ポリマー添加材 | F | 2 | 10-2 |  | イソプレン・スチレンブロック共重合体水素添加物② | Hydrogenated isoprene-styrene block copolymer② | 68648-89-5 | スチレン含量：65％以上 数平均分子量：55,000以上 | 添加量：45％以下 脂肪性食品用100℃以下の添加量：1.0％以下、70℃以下の時，添加量：3.0％以下， ＳＰＳには100℃以上も使用できる。 添加量：15％以下
332 | ポリマー添加材 | F | 2 | 12 |  | イソプレン・ブタジエン・スチレンブロック共重合体水素添加物 | Hydrogenated isoprene-butadiene-styrene block copolymers | 132778-07-5 | スチレン含量： 30％以上 数平均分子量： 150,000以上， | 添加量：45％以下、脂肪性食品には使用できない
333 | ポリマー添加材 | F | 2 | 12 |  | イソプレン・ブタジエン・スチレンブロック共重合体水素添加物 | Hydrogenated isoprene-butadiene-styrene block copolymers | 132778-07-5 | 平均分子量：50,000以上(GPC法)スチレン含有量：10%以上 | 添加量：45％以下 非脂肪性食品に限る。 100℃以下に限る。
334 | ポリマー添加材 | F | 2 | 13 |  | イソプレン・ブタジエン・スチレン・アルキル化スチレンブロック共重合体水素添加物 | Benzene 1-ethenyl-4-methy-, polymer with 1,3-butadiene,ethenylbenzene and 2-methy-1,3-butadiene hydrogenated | 685518-46-1 | スチレンとアルキル化スチレン含有量：10ｗ%以下、 分子量：150.000以上(GPC) | 添加量：45.0%以下、 非脂肪性食品用、 100℃以下に限る
335 | ポリマー添加材 | F | 3 | 2 |  | ポリメタクリレート | Polymethacrylate | 9011-14-7 | メタクリル樹脂のポジティブリストに従うもの （アクリル酸（メタ）アクリル酸エステル共重合体） | 塗布量：600mg/㎡以下
336 | ポリマー添加材 | F | 3 | 3 |  | アクリレート及びメタクリレートのコポリマー | Copolymers of acrylates and methacrylate | 55989-5-4 | アクリル酸やメタクリル酸と飽和１価第一アルコール(Ｃ1～Ｃ18)とのエステルと次のモノマーの一つ又はそれ以上とのコポリマー： アクリル酸及びメタクリル酸 アクリルアマイド及びメタクリルアマイド アクリロニトリル ブタジエン スチレン及びα－メチルスチレン 塩化ビニリデン | 塗布量制限:６００mg/m2以下 但し、その際の 材質制限：アクリル酸やメタクリル酸と飽和一価第一アルコール(Ｃ1～Ｃ18)とのエステルと次のモノマーの一つ又はそれ以上とのコポリマー アクリル酸及びメタクリル酸、 アクリルアマイド及びメタクリルアマイド、 スチレン及びα－メチルスチレン ・アクリル酸やメタクリル酸と飽和１価第一アルコール（Ｃ１～Ｃ１８）とのエステルと次のモノマーの中に、 メタクリル酸ヒドロキシエチル但し、全ポリマーに対し５%以下 及び メタクリル酸ヒドロキシプロピル但し、全ポリマーに対し５%以下 を追加。
337 | ポリマー添加材 | F | 3 | 5 |  | メタクリル酸メチル・エチレングリコ－ルジメタクリレート共重合物 | Methylmethacrylate-Ethylene glycol methacrylate copolymer
338 | ポリマー添加材 | F | 3 | 6 |  | ポリアクリル酸ナトリウム | Sodium polyacrylate | 9003-04-7 |  | 添加量：０．５ｗｔ％以下
339 | ポリマー添加材 | F | 4 | 1 |  | 塩化ビニルホモポリマー | Vinyl chloride homopolymer | 68648-82-8 | 塩ビ食品衛生協議会のポジティブリストに従うもの
340 | ポリマー添加材 | F | 4 | 2 |  | 塩化ビニルコポリマー | Vinyl chloride copolymers | 9002-89-5 26221-27-2 025213-24-5 | 塩ビ食品衛生協議会のポジティブリストに従うもの
341 | ポリマー添加材 | F | 4 | 3 |  | 塩素化ポリ塩化ビニル | Chlorinated polyvinyl chloride | 68648-82-8 | 塩ビ食品衛生協議会のポジティブリストに従うもの
342 | ポリマー添加材 | F | 4 | 6 |  | ポリビニルアルコール | Polyvinyl alcohol | 9002-89-5 | ポリビニルアルコールのポジティブリストに従うもの
343 | ポリマー添加材 | F | 5 | 1 |  | ポリイソブチレン | Polyisobutylene | 9003-27-4 | ゴム製食品用器具及び容器包装に関するポジティブリストに従うもの
344 | ポリマー添加材 | F | 5 | 2 |  | ブチルゴム | Butyl rubbers | 9010-85-9 | ゴム製食品用器具及び容器包装に関するポジティブリストに従うもの
345 | ポリマー添加材 | F | 5 | 3 |  | 塩素化ブチルゴム | Chlorinated butyl rubbers | 9006-03-5 | ゴム製食品用器具及び容器包装に関するポジティブリストに従うもの
346 | ポリマー添加材 | F | 5 | 4 |  | ポリブタジエン | Polybutadiene | 9003-17-2 | ゴム製食品用器具及び容器包装に関するポジティブリストに従うもの
347 | ポリマー添加材 | F | 5 | 5 |  | スチレンブタジエンゴム | Styrene-butadiene rubbers | 9003-55-8 | ゴム製食品用器具及び容器包装に関するポジティブリストに従うもの
348 | ポリマー添加材 | F | 5 | 6 |  | アクリロニトルブタジエンゴム | Acrylonitrile-butadiene rubbers | 009003-18-3 | ゴム製食品用器具及び容器包装に関するポジティブリストに従うもの
349 | ポリマー添加材 | F | 5 | 7 |  | ポリイソプレン | Polyisoprene | 009003-31-0 | ゴム製食品用器具及び容器包装に関するポジティブリストに従うもの
350 | ポリマー添加材 | F | 5 | 8 |  | クロロプレンゴム | Chloroprene rubbers | 009010-98-4 | ゴム製食品用器具及び容器包装に関するポジティブリストに従うもの
351 | ポリマー添加材 | F | 5 | 9 |  | シリコンエラストマー | Silicone elastomers | 68400-69-9 | ゴム製食品用器具及び容器包装に関するポジティブリストに従うもの
352 | ポリマー添加材 | F | 5 | 14 |  | 無水マレイン酸・ブタジエン共重合物 | Maleic anhydride-butadiene copolymer
353 | ポリマー添加材 | F | 5 | 15 |  | スチレン・イソブチレン共重合体 | Styrene-Isobutylene Copolymer | 9011-12-5 |  | 添加量：40%以下 非脂肪性食品用に限る
354 | ポリマー添加材 | F | 5 | 18 |  | シランジオールの1,1-ジメチル体からなるポリマーとエチレンとを構成成分とするトリブロックポリマー | Silanediol,1,1-dimethyl-,polymer with ethene,triblock | 837387-70-9 |  | 添加量：制限：３０ｗｔ％以下 使用制限：・温度制限Ａ～Ｈ ・食品分類全食品 ・乳幼児用（粉ミルク及び母乳）への 使用不可
355 | ポリマー添加材 | F | 6 | 2-1 |  | ポリエチレンテレフタレート | Polyethylene terephthalate | 25038-59-9 | ポリエチレンテレフタレートのポジティブリストに従うもの
356 | ポリマー添加材 | F | 6 | 2-2 |  | ポリブチレンテレフタレート | Polybutylene terephthalate | 26062-94-2 | ポリブチレンテレフタレートのポジティブリストに従うもの
357 | ポリマー添加材 | F | 6 | 3 |  | ポリ塩化ビニリデン | polyvinylidene chloride . | 9002-85-1 | 塩化ビニリデン衛生協議会のポジティブリストに従うもの
358 | ポリマー添加材 | F | 6 | 4 |  | ふっ素樹脂 | Fluorine resins | 9002-84-0 | ふっ素樹脂のポジティブリストに従うもの
359 | ポリマー添加材 | F | 6 | 8 |  | ポリアセタール | Polyacetal | 24969-26-4 | ポリアセタールのポジティブリストに従うもの
360 | ポリマー添加材 | F | 6 | 9 |  | ポリアリルサルホン | Polyaryl sulfone | 25135-51-7 | ポリアリルサルホンのポジティブリストに従うもの
361 | ポリマー添加材 | F | 6 | 13 |  | 石油炭化水素樹脂 | Petroleum hydrocarbon resins |  | シクロペンタジエン型に限る
362 | ポリマー添加材 | F | 6 | 17 |  | ポリフェニレンエーテル | Polyphenylene ether | 25667-40-7 | ポリフェニレンエーテルのポジティブリストに従うもの
363 | ポリマー添加材 | F | 6 | 26 |  | ポリメタクリルスチレン | Polymethacryl styrene |  | ポリメタクリルスチレンのポジティブリストに従うもの
364 | ポリマー添加材 | F | 6 | 29 |  | ポリメチルシルセスキオキサン | Polymethyl silsesquioxanes |  | 品質は独ＢｇＶＶ Ａ－ＸＶ－Ⅱの規定に従うもの
365 | ポリマー添加材 | F | 6 | 41 |  | 無水マレイン酸変性ポリフェニレンエーテル | Polyphenylene Ether、modified with Maleic Anhydride |  | 原料のＰＰＥは、ＰＰＥのポジティブリストに従うもの、 結合した無水マレイン酸は３．５ｗｔ%以下、 メルトマスフローレート(ＭＦＲ)が９．５g/10min以下(JISK7210,温度300℃,荷重1.2kg） | 添加量：3wt%以下
366 | ポリマー添加材 | F | 6 | 56 |  | ポリ乳酸 | Polylactide、polylactic acid | 9051-89-2 | ポリ乳酸のポジティブリストに従うもの
367 | その他 | G | 1 | 1 |  | 水酸化ナトリウム | Sodium hydroxide | 1310-73-2 | 反応系のpH調整剤として使用。 ポリマー中で中和されていること | 添加量：0.1％以下
368 | その他 | G | 1 | 2 |  | 水酸化カリウム | Potassium hydroxide | 1310-58-3 | ポリマー中で中和されていること
369 | その他 | G | 2 | 1 |  | 炭酸ナトリウム | Sodium carbonate | 144-55-8 | ポリマー中で中和されていること
370 | その他 | G | 2 | 2 |  | 炭酸カリウム | Potassium carbonate | 584-08-7
371 | その他 | G | 3 | 2 |  | 塩化マグネシウム | Magnesium chloride | 7786-30-3 | 塗布剤として使用するものは、食品添加物公定書に従うもの | 塗布量制限として600mg/m2以下となる
372 | その他 | G | 3 | 5 |  | 塩化カルシウム | Calcium chloride | 100043-52-4
373 | その他 | G | 4 | 1 |  | 硫酸ナトリウム | Sodium sulfate | 7757-82-6 | Ｇ３－５，Ｇ４－１との合計残存量：0.2％以下
374 | その他 | G | 4 | 2 |  | 硫酸マグネシウム | Magnesium sulfate | 7487-88-9 | 品質は食品添加物公定書に従うもの
375 | その他 | G | 4 | 2A |  | 無水硫酸マグネシウム | Magnesium sulfate anhydride | 7487-88-9
376 | その他 | G | 4 | 6 |  | 硫酸第一鉄 | Ferrous sulfate | 7720-78-7
377 | その他 | G | 4 | 8 |  | 焼ミョウバン | Burntalum | 7664-93-9
378 | その他 | G | 4 | 9 |  | 硫酸アルミニウム | Aluminium sulphate | 10043-01-3
379 | その他 | G | 5 | 1 |  | りん酸ナトリウム | Sodium phosphate | 7558-80-7
380 | その他 | G | 5 | 4 |  | りん酸カルシウム | Calcium phosphate | 7758-87-4
381 | その他 | G | 5 | 6 |  | ピロりん酸ナトリウム | Sodium pyrophosphate | 7758-16-9
382 | その他 | G | 5 | 8 |  | トリポリりん酸アルミニウム | Aluminium tripolyphosphate | 8017-16-1
383 | その他 | G | 5 | 9 |  | オルトりん酸亜鉛 | Zinc orthophsphate | 7779-90-0 | 最終食品中の存在量は亜鉛として50µg/ml以下
384 | その他 | G | 5 | 10 |  | りん酸アルミニウム | Aluminium phosphate | 7784-30-7
385 | その他 | G | 5 | 14 |  | リン酸2,2'－メチレンビス（4,6－ジ－ｔ－ブチルフェニル）ナトリウム | Sodium 2,2'-Methylenebis(4,6-Di-t-Butylphenyl)Phosphate | 85209-91-2 | 添加量：2.0％以下
386 | その他 | G | 5 | 15 |  | ビス〔２，４，８，１０－テトラ－ｔ－ブチル－６－ヒドロキシ－１２Ｈ－ジベンゾ［ｄ，ｇ］［１，３，２］－ジオキサホスホシン－６－オキシド〕－水酸化アルミニウム塩 | Bis(2,4,8,10-tetra-tert-butyl-6-hydroxy-12H-dibenzo[d,g][1,3,2]dioxaphosphocin-6-oxide) aluminium hydroxide | 151841-65-5 |  | 添加量：1.2％以下，ＳＰＳへの使用に限る
387 | その他 | G | 5 | 16 |  | ピロ燐酸マグネシウム | Magnesium pyrophosphate | 13446-24-7 | 重合時の液中に使用残存量：1.0％以下
388 | その他 | G | 6 | 4 |  | 酢酸ナトリウム | Sodium Acetate | 127-09-3 | 塗布量：600mg/㎡以下
389 | その他 | G | 6 | 5 |  | 安息香酸 | Benzoic acid | 65-85-0
390 | その他 | G | 6 | 6 |  | 安息香酸ナトリウム | Sodium benzoate | 532-32-1 |  | 添加量：0.1％以下 塗布量：600mg/㎡以下
391 | その他 | G | 6 | 10 |  | エチレンジアミンテトラ酢酸ナトリウム | Sodium ethylenediaminetetraacetate | 139-33-3 | 添加量：0.05％以下
392 | その他 | G | 6 | 29 |  | くえん酸ナトリウム(クエン酸三ナトリウム） | Sodium citrate | 6132-04-3
393 | その他 | G | 6 | 34 |  | ホウ酸 | Boric acid | 10043-35-3 |  | 添加量：0.1％以下
394 | その他 | G | 6 | 40 |  | 茶乾留物 | Tea | 0
395 | その他 | G | 6 | 42 |  | 乳酸 | Ｌａｃｔｉｃ ａｃｉｄ | 598-82-3 10326-41-7 79-33-4 | 品質は食品添加物公定書に従うもの | 添加量：0.5％以下 塗布量：600mg/㎡以下
396 | その他 | G | 6 | 42 |  | 酒石酸ナトリウム | Ｌａｃｔｉｃ ａｃｉｄ | 598-82-3 10326-41-7 79-33-4
397 | その他 | G | 6 | 53 |  | ポリ（3,3,4,4,5,5,6,6,7,7,8,8,9,9,10,10,10－ヘプタフルオロデシルアクリレート－stat－メチルメタクリレート）－block－ポリ（メチルメタクリレート－stat－2－ヒドロキシエチルメタクリレート | Poly(3,3,4,4,5,5,6,6,7,7,8,8,9,9,10,10,10-Heptafluorodecylacrylate－stat－Methylmethacrylate)-block-Poly(Methylmethacrylate－stat－2-HydroxyethylMethacrylate | - | Ⓑ 重量平均分子量：50,000以上， 残存モノマー2.0％以下、 | 添加量：0.05％以下
398 | その他 | G | 6 | 54 |  | ポリ（3,3,4,4,5,5,6,6,7,7,8,8,9,9,10,10,10－ヘプタフルオロデシルアクリレート－stat－オクタデシルアクリレート）－block－ポリオクタデシルメタクリレート | Poly(3,3,4,4,5,5,6,6,7,7,8,8,9,9,10,10,10-Heptafluorodecylacrylate－stat－Octadecylacrylate)-block-Polyoctadecylmethacrylate | - | Ⓑ 重量平均分子量：20,000以上 | 固形分として添加量：0.033％以下 100℃以下での使用に限る
399 | その他 | G | 6 | 56 |  | ハイドロタルサイト | Ｈydrotalcite | 11097-59-9
400 | その他 | G | 6 | 57 |  | シクロデキストリン | cyclodextrin（α、β、γ） | 10016-20-3 7585-39-9 17465-86-0 | 食品添加物公定書に従う | 添加量：3.0％以下、 塗布量：600mg/ m2以下（α、β、γ）
401 | その他 | G | 6 | 64 |  | 亜硫酸水素ナトリウム | sodium hydrogen sulfite | 7631-90-5 |  | 添加量：10mg/kg以下
402 | その他 | G | 6 | 65 |  | ピロ亜硫酸ナトリウム | sodium metabisulfite | 7681-57-4 |  | 添加量：0.2％以下
403 | その他 | G | 6 | 70 |  | 窒化ホウ素 | boron nitride | 10043-11-5 |  | 添加量：2％以下
404 | ラジカル発生剤 | H | 1 | 1 |  | ジ－t－ブチルパ－オキサイド | Di-t-butyl peroxide | 110-05-4
405 | ラジカル発生剤 | H | 1 | 2 |  | ジクミルパーオキサイド | Dicumyl peroxide | 80-43-3
406 | ラジカル発生剤 | H | 1 | 3 |  | 1,3－ビス(t－ブチルパーオキシイソプロピル)ベンゼン | 1,3-Bis(t-butyl peroxyiso pro pyl)benzene | 2212-81-9
407 | ラジカル発生剤 | H | 1 | 6 |  | t－ブチルクミルパ－オキサイド | t-Butylcumylperoxide | 3457-61-2
408 | ラジカル発生剤 | H | 2 | 4 |  | ベンゾイルパ－オキサイド | Benzoyl peroxide | 94-36-0
409 | ラジカル発生剤 | H | 3 | 1 |  | t－ブチルパーオキシアセテート | t-Butyl peroxyacetate | 107-71-1 |  | 分解生成物の残渣0.03％以下
410 | ラジカル発生剤 | H | 3 | 2 |  | t－ブチルパーオキシプロピオネート | t-Butylperoxypropionate | 4206-5-4
411 | ラジカル発生剤 | H | 3 | 3 |  | t－ブチルパーオキシブチレート | t-Butylperoxybutyrate | 18072-84-9
412 | ラジカル発生剤 | H | 3 | 4 |  | t－ブチルパーオキシイソブチレート | t-butylperoxyisobutyrate | 109-13-7
413 | ラジカル発生剤 | H | 4 | 5 |  | t－ブチルパ－オキシジエチルアセテ－ト | Bis(4-t-butylcyclohexyl) peroxycarbonate | 15520-11-3
414 | ラジカル発生剤 | H | 3 | 6 |  | t－ブチルパーオキシピバレート | t-Butylperoxypivarate | 927-07-1
415 | ラジカル発生剤 | H | 3 | 7 |  | t－ブチルパ－オキシ2－エチルヘキサノエート | t-Butyl peroxy-2-ethyl hexanoate | 13467-82-8
416 | ラジカル発生剤 | H | 3 | 8 |  | t－ブチルパ－オキシ－3,5,5－トリメチルヘキサノエ－ト | t-Butyl peroxy-3,5,5-trimethylhexanoate | 13122-18-4
417 | ラジカル発生剤 | H | 3 | 9 |  | t－ブチルパ－オキシベンゾエ－ト | t-Butylperoxybenzoate | 614-45-9
418 | ラジカル発生剤 | H | 4 | 1 |  | ジイソプロピルパーオキシジカーボネート | Diisopropylperoxydicarbonate | 105-64-6
419 | ラジカル発生剤 | H | 5 | 1 |  | t－ブチルヒドロパーオキサイド | t-Butylhydroperoxide | 75-91-2
420 | ラジカル発生剤 | H | 5 | 2 |  | クメンヒドロパーオキサイド | Cumenehydroperoxide | 80-15-9
421 | ラジカル発生剤 | H | 5 | 3 |  | p－メンタンヒドロパーオキサイド | p-Menthanehydroperoxide | 26762-92-5
422 | ラジカル発生剤 | H | 5 | 4 |  | ピネンヒドロパーオキサイド | Pinenehydroperoxide | 28324-52-9
423 | ラジカル発生剤 | H | 6 | 1 |  | 1,1－ジ(t－ブチルパーオキシ) シクロヘキサン | 1,1-Di (t-butyloperoxy)cyclohexane | 3006-86-8
424 | ラジカル発生剤 | H | 6 | 1 |  | 1,1－ジ(t－ブチルパーオキシ) シクロヘキサン | 1,1-Di (t-butyloperoxy)cyclohexane | 3006-86-8
425 | ラジカル発生剤 | H | 6 | 3 |  | 2,2－ジ(t－ブチルパーオキシ)ブタン | 2,2-Di(t-Butylperoxy)butane | 2167-23-9
426 | ラジカル発生剤 | H | 6 | 4 |  | 2,2－ジ(t－ブチルパーオキシ)ヘキサン | 2,2-Di(t-Butylperoxy)hexane | 7735-98-0
427 | 色材 | J | 1 |  |  | 有機顔料 |  |  | Pb，Cd :0.01%以下 As，Hg :0.005%以下 （含有量)、 遊離アミン:0.05%以下 （含有量)、 Se，Ba :0.01%以下 Cr :0.1%以下 Sb :0.025%以下 (溶出量)
428 | 色材 | J | 1 | 1-1 |  | N-(5-クロロ-2,4-ジメトキシフェニル)-4-[[5-[(ジメチルアミノ)スルホニル]-2-メトキシフェニル]アゾ]-3-ヒドロキシ-2-ナフタレンカルボキシアミド（C.I.Pigment Red 5） | N-(5-Chloro-2,4-dimethoxyphenyl)-4-[[5-[(diethylamino)sulfonyl]-2- methoxyphenyl]azo]-3-hydroxy-2-naphthalenecarboxamide | 6410-41-9 |  | 添加量：制限：１ｗｔ％以下
429 | 色材 | J | 1 | 1-2 |  | 3-ヒドロキシ-4-[(1-スルホナフタレン-2-イル)アゾ]-2-ナフタレンカルボン酸カルシウム（C.I.Pigment Red 63:1） | calcium 3-hydroxy-4-[(1-sulfonate-2-naphthyl)azo]-2-naphthoate | 6417-83-0 |  | 添加量： 1wt％以下 油脂及び脂肪性食品にのみ適用可
430 | 色材 | J | 1 | 1-3 |  | 1-(3-フェニルアミノカルボニル-6-メトキシフェニルアゾ)-2-ヒドロキシナフタレン-3-カルボンアミド （C.I.Pigment Red 150） | 4-[[5-(Anilino)carbonyl-2-methoxyphenyl]azo]-3-hydroxynaphthalene-2-carboxamide | 56396-10-2 |  | 添加量： 1wt％以下
431 | 色材 | J | 1 | 1-5 |  | N-[4-(アセチルアミノ)フェニル]-4-[[5-(アミノカルボニル)-2-クロロフェニル]アゾ]-3-ヒドロキシ-2-ナフタレンカルボアミド （C.I.Pigment Orange 38） | N-[4-(acetylamino)phenyl]-4-[[5-(aminocarbonyl)-2-chlorophenyl]azo]-3-hydroxynaphthalene-2-carboxamide | 12236-64-5 |  | 添加量： 1wt％以下
432 | 色材 | J | 1 | 1-6 |  | 4-[[4-(アミノカルボニル)フェニル]アゾ]-N-(2-エトキシフェニル)-3-ヒドロキシ-2-ナフタレンカルボアミド (C.I.Pigment Red 170) | 4-[[4-(aminocarbonyl)phenyl]azo]-N-(2-ethoxyphenyl)-3-hydroxynaphthalene-2-carboxamide | 2786-76-7 |  | 添加量： 1wt％以下
433 | 色材 | J | 1 | 1-7 |  | 4-[(2,5-ジクロロフェニル）アゾ]-N-(2,3-ジヒドロ-2-オキソ-1H-ベンゾイミダゾール-5-イル）-3-ヒドロキシナフタレン-2-カルボアミド （C.I. Pigment Brown 25） | 4-[(2,5-dichlorophenyl)azo]-N-(2,3-dihydro2-oxo-1H-benzimidazol-5-yl)-3-hydroxynaphthalene-2-carboxamide | 6992-11-6 |  | 添加量： 1wt％以下
434 | 色材 | J | 1 | 1-8 |  | N-(2,3-ジヒドロ-2-オキソ-1H-ベンゾイミダゾール-5-イル)-3-ヒドロキシ-4-[[2-メトキシ-5-［（フェニルアミノ)カルボニル]フェニル]アゾ］ナフタレン－２－カルボアミド (C.I. Pigment Red 176) | N-(2,3-dihydro-2-oxo-1H-benzimidazol-5-yl)-3-hydroxy-4-[[2-methoxy-5-[((phenylamino) carbonyl]phenyl]azo]naphthalene-2-carboxamide | 12225-06-8 |  | 添加量： 1wt％以下
435 | 色材 | J | 1 | 1-9 |  | N-(2,3-ジヒドロ-2-オキソ-1H-ベンゾイミダゾール-5-イル)-3-ヒドロキシ-4-[[2-メトキシ-5-メチル-4-[(メチルアミノ）スルホニル］フェニル］アゾ］ナフタレン-2-カルボアミド (C.I. Pigment Red 185) | N-(2,3-dihydro-2-oxo-1H-benzimidazol-5-yl)-3-hydroxy-4-[[2-methoxy-5-methyl-4-[(methylamino)sulphonyl]phenyl] azo]naphthalene-2-carboxamide | 51920-12-8 |  | 添加量： 1wt％以下
436 | 色材 | J | 1 | 1-10 |  | ビス[4-[[1-[[(4-メトキシフェニル)アミノ]カルボニル]-2-オキソプロピル]アゾ]-3-ニトロベンゼンスルホン酸]カルシウム (C.I.Pigment Yellow 169) | Calcium bis[4-[([4-methoxyphenyl)amino]carbonyl]-2-oxopropyl]azo]-3-nitrobenzensulphonate] | 73385-03-2 |  | 添加量：１ｗｔ％以下 ＰＳ，ＡＳ，ＡＢＳは油脂及び脂肪性食品にのみ使用
437 | 色材 | J | 1 | 1-11 |  | カルシウム＝6-クロロ-4-[5-ヒドロキシ-3-メチル-1-(3-スルホナトフェニル）-4-ピラゾリルアゾ]-3-トルエンスルホナート (C.I.Pigment Yellow 191) | 4-chloro-2-[[5-hydroxy-3-methyl-1-(3-sulfophenyl)-1H-pyrazol-4-yl]azo]-5-methyl-benzenesulfonic acid, calcium salt(1:1) | 129423-54-7 |  | 添加量 １ｗｔ％以下、 使用温度 Ｂ～Ｈ
438 | 色材 | J | 1 | 1-12 |  | 4-[[5-[[[4-(アミノカルボニル）フェニル］アミノ］カルボニル］-2-メトキシフェニル］アゾ］-N-(5-クロロ-2,4ジメトキシフェニル)-3-ヒドロキシ-2-ナフタレン-カルボキシアミド(C.I.Pigment Red 187) | 4-[[5-[[[4-(Aminocarbonyl)phenyl]amino]carbonyl]-2-methoxyphenyl]azo]-N-(5-chloro-2,4-dimethoxyphenyl)-3-hydroxy-2-naphthalene-carboxamide | 59487-23-9 |  | 添加量 １ｗｔ％以下、 使用温度 Ｂ～Ｈ
439 | 色材 | J | 1 | 1-13 |  | 4'-カルバモイル-4-[1-(2-オキソ-2,3-ジヒドロ-5-ベンズイミダゾリルカルバモイル)アセトニルアゾ],ベンズアニリド(C.I.Pigment Yellow 181) | N-[4-(Aminovarbonyl)phenyl]-4-[[1-[[(2,3-dihydro-2-oxo-1H-benzimidazol-5-yl)amino]carbonyl]-2-oxopropyl]azo]benzamidehydroxynaphthalene-2-carboxamide | 74441-05-7 |  | 添加量 １ｗｔ％以下、 使用温度 Ｂ～Ｈ
440 | 色材 | J | 1 | 1-14 |  | 5-(6-メチル-2-オキソ-2,3-ジヒドロ-5-ベンズイミダゾリルアゾ)ペルヒドロピリミジン-2,4,6-トリオン (C.I.Pigment Orange 64) | 5-[(2,3-Dihydro-6-methyl-2-oxo-1H-benzimidazol-5-yl)azo]-2,4,6(1H,3H,5H)-pyrimidinetrione | 72102-84-2 |  | 添加量 １ｗｔ％以下、 使用温度 Ｂ～Ｈ
441 | 色材 | J | 1 | 2-1 |  | 3,3'-ジオキソ-N,N'-ビス(2-オキソ-2,3-ジヒドロ-1H-ベンゾイミダゾール-5-イル)-2,2'-[エチレンビス(オキシ-o-フェニレンアゾ)]ジブチルアミド (C.I.Pigment Yellow 180) | 2,2'-[1,2-Ethanediylbis(oxy-2,1-phenyleneazo)bis[N-(2,3-dihydro-2-oxo-1H-benzimidazol-5-yl)]-3-oxo-butanamide | 77804-81-0 |  | 添加量 １ｗｔ％以下 使用温度：Ｂ～Ｇ
442 | 色材 | J | 1 | 3-1 |  | 3,3'-[(2,5-ジメチル-p-フェニレン)ビス[イミノ(1-アセチル-2-オキソエチレン)アゾ]]ビス[4-クロロ-N-(5-クロロ-o-トリル)ベンズアミド] （C.I.Pigment Yellow 95） | 3,3'-[(2,5-dimethyl-p-phenylene)bis[imino(1-acetyl-2-oxoethylene)azo]]bis[4-chloro-N-(5-chloro-o-tolyl)benzaamide] | 5280-80-8 |  | 添加量 1wt％以下
443 | 色材 | J | 1 | 3-2 |  | N,N'-(2-クロロ-1,4-フェニレン)ビス[3-ヒドロキシ-4-(2,5-ジクロロフェニルアゾ)-2-ナフタレンカルボアミド] (C.I.Pigment Red 144) | N,N'-(2-chloro-1,4-phenylene)bis[3-hydroxy-4-(2,5-dichlorophenylazo)-2-naphthalenecarboxamide] | 5280-78-4 |  | 添加量 1wt％以下
444 | 色材 | J | 1 | 3-3 |  | 3,3'-[5-クロロ-2-メチル-4,1-フェニレンビス[イミノ(2-アセチル-1-オキソエチレン)アゾ]]ビス[N-(3-クロロ-2-メチルフェニル)-4-クロロベンズアミド] (C.I. Pigment Yellow 93) | 3,3'-[5-chloro-2-methyl-4,1-phenylenebis[imino(2-acetyl-1-oxoethylene)azo]]bis[N-(3-chloro-2-methylphenyl)-4-chlorobenzamide] | 5580-57-4 |  | 添加量 1wt％以下
445 | 色材 | J | 1 | 3-4 |  | 1,4-ビス[1-[(2,5-ジクロロフェニル）アゾ]-2-ヒドロキシナフタレン-3-イルカルボニルアミノ］ベンゼン (C.I.Pigment Red 166) | 1,4-bis[1-[(2,5-dichlorophenyl)azo]-2-hydroxynaphthalen-3-ylcarbonylamino]benzene | 3905-19-9 |  | 添加量 1wt％以下
446 | 色材 | J | 1 | 3-5 |  | N,N'-(2-クロロ-1,4-フェニレン)ビス[4-[(4-クロロ-2-ニトロフェニル)アゾ]-3-ヒドロキシ-2-ナフタレンカルボアミド] (C.I.Pigment Brown 23) | (2-Naphthalenecarboxamide,N,N'-(2-chloro-1,4-phenylene) bis[4-[2-(4-chloro-2-nitrophenyl)diazenyl]-3-hydroxy- ) | 35869-64-8 |  | 添加量 1 ｗｔ％以下
447 | 色材 | J | 1 | 3-6 |  | 3,3'-[(2,5-ジメチル-1,4-フェニレン）ビス［イミノ－カルボニル(2-ヒドロキシ-3,1-ナフタレンジイル）アゾ]],ビス（4-メチル安息香酸2-クロロエチル） (C.I.Pigment Red 220) | 3,3'-[(2,5-dimethyl-1,4-phenylene)bis[imino-carbonyl(2-hydroxy-3,1-naphthalenediyl)azo]]bis(4-methylbenzoicacid),bis(2-chloroethyl)ester | 68259-05-2 |  | 添加量 １ｗｔ％以下 使用温度 Ｂ～Ｈ
448 | 色材 | j | 1 | 5-1 |  | フタロシアニンブルー（銅） (C.I.Pigment Blue 15:2) | Copper phthalocyanine (C.I. Pigment Blue 15:2) | 147-14-8 |  | 添加量： 1wt％以下
449 | 色材 | j | 1 | 5-2 |  | フタロシアニンブルー（銅） (C.I.Pigment Blue 15) | Copper phthalocyanine (C.I. Pigment Blue 15) | 147-14-8 |  | 添加量： 1wt％以下
450 | 色材 | j | 1 | 5-3 |  | フタロシアニンブルー（銅） (C.I.Pigment Blue 15:1) | Copper phthalocyanine (C.I. Pigment Blue 15:1) | 147-14-8 |  | 添加量： 1wt％以下
451 | 色材 | j | 1 | 5-4 |  | フタロシアニンブルー（銅） (C.I.Pigment Blue 15:3) | Copper phthalocyanine (C.I. Pigment Blue 15:3) | 147-14-8 |  | 添加量： 1wt％以下
452 | 色材 | j | 1 | 5-5 |  | フタロシアニンブルー（銅） (C.I.Pigment Blue 15:4) | Copper phthalocyanine (C.I. Pigment Blue 15:4) | 147-14-8 |  | 添加量： 1wt％以下
453 | 色材 | j | 1 | 5-6 |  | フタロシアニングリーン (C.I.Pigment Green 7) | Phthalocyanine Green (C.I. Pigment Green 7) | 1328-53-7 |  | 添加量： 1wt％以下
454 | 色材 | j | 1 | 6-1 |  | 3,3'-(1,4-フェニレンジアミノ)ビス[4,5,6,7-テトラクロロ-1H-イソインドール-1-オン （C.I.Pigment Yellow 110） | 3,3'-(1,4-Phenylenediimino)bis [4,5,6,7-tetrachloro-1H-isoindol-1-one | 5590-18-1 |  | 添加量：制限：１ｗｔ％以下
455 | 色材 | j | 1 | 7-1 |  | 2,9-ジメチルキナクリドン （C.I.Pigment Red 122） | 5,12-dihidro-2,9-dimethylquino [2,3-b]acridine-7,14-dione | 980-26-7 |  | 添加量：制限：１ｗｔ％以下
456 | 色材 | j | 1 | 7-2 |  | 5,12-ジヒドロキノ[2,3-b]アクリジン-7,14-ジオン(C.I. Pigment Violet 19) | 5,12-dihydroquinone[2,3-b]acridine-7,14-dione | 1047-16-1 |  | 添加量：制限：１ｗｔ％以下
457 | 色材 | j | 1 | 7-3 |  | 2,9-ジクロロ-5,12-ジヒドロキノ[2,3-b]アクリジン-7,14-ジオン(C.I. Pigment Red 202) | 2,9-dichloro-5,12-dihydroquinone[2,3-b]acridine-7,14-dione | 3089-17-6 |  | 添加量：制限：１ｗｔ％以下
458 | 色材 | J | 1 | 8-1 |  | 8,18-ジクロロ-5,15-ジエチル-5,15-ジヒドロジインドロ[3,2-b:3',2'-m]トリフェノジオキサジン(C.I. Pigment Violet 23) | 8,18-dichloro-5,15-diethyl-5-15-dihydro-diindoro[3,2-b:3',2'-m]triphenodioxazine | 6358-30-1 (215247-95-3) |  | 添加量：１ｗｔ％以下
459 | 色材 | J | 1 | 8-2 |  | N,N'-[6,13-ビス（アセチルアミノ)-2,9-ジエトキシトリフェノジオキサジン-3,10-ジイル］ビス（ベンズアミド) (C.I. Pigment Violet 37) | N,N'-[6,13-bis(acetylamino)-2,9-diethoxytriphenodioxazine-3,10-diyl]bis(benzamide) | 17741-63-8 |  | 添加量 1 ｗｔ％以下
460 | 色材 | J | 1 | 9-1 |  | 2,9-ビス[4-(フェニルアゾ）フェニル］アントラ[2,1,9-def.6,5,10-d'e'f']ジイソキノリン-1,3,8,10-テトラオン (C.I. Pigment Red 178) | 2,9-bis[4-(phenylazo)phenyl]anthra[2,1,9-def:6,5,10-d'e'f']diisoquinoline-1,3,8,10(2H,9H)-tetraone | 3049-71-6 |  | 添加量 1 ｗｔ％以下
461 | 色材 | J | 1 | 9-2 |  | 3,4,9,10-ペリレンテトラカルボン酸ジメチルイミド (C.I.Pigment Red 179) | 2,9-dimethylanthra(2,1,9-def:6,5,10-d'e'f')diisoquinoline-1,3,8,10(2H,9H)-tetraone | 5521-31-3 |  | 添加量 1 ｗｔ％以下
462 | 色材 | J | 1 | 11-1 |  | ビスベンゾイミダゾ[2,1-b:2',1'-i]ベンゾ[lmn][3,8] フェナントロリン-8,17-ジオン(C.I. Pigment Orange 43) | bisbenzimidazo[2,1-b:2',1'-i]benzo[lmn]3,8.]phenanthroline-8,17-dione | 4424-06-0 |  | 添加量：１ｗｔ％以下
463 | 色材 | J | 1 | 13-1 |  | 1,3-ビス(2,4,6-トリオキソヘキサヒドロピリミジン-5-イリデン)イソインドリン (C.I.Pigment Yellow 139) | 1,3-bis(2,4,6-trioxohexahydropyrimidin-5-ylidene)isoindoline | 36888-99-0 |  | 添加量 1 ｗｔ％以下
464 | 色材 | J | 1 | 13-2 |  | 3,6-ビス(4-クロロフェニル)ピロロ[3,4-c]ピロール-1,4-ジオン (C.I.Pigment Red 254) | 3,6-Bis(4-chlorophenyl)-2,5-dihydro-pyrrolo[3,4-c]pyrrole-1,4-dione | 84632-65-5 |  | 添加量 1 ｗｔ％以下
465 | 色材 | J | 1 | 13-3 |  | 4,4'-ジアミノ-1,1'-ジアントラキノニル(C.I.Pigmwnt Red 177) | 4,4-Diamino-[1,1'-biantracene]-9,9',10,10'-tetraone | 4051-63-2 |  | 添加量 1 ｗｔ％以下
466 | 色材 | J | 2 |  |  | 染料 |  |  | Pb，Cd :0.01%以下、As，Hg :0.005%以下 （含有量)、 遊離アミン:0.05%以下 （含有量)、 Se，Ba :0.01%以下、Cr :0.1%以下 Sb :0.025%以下 (溶出量)
467 | 色材 | J | 2 | 2-1 |  | 1-(2,5-ジメチル-4-(2,5-ジメチルフェニルアゾ）フェニルアゾ）－２－ナフトール (Solvent Red 27) | 1-(2,5-Dimethyl-4-(2,5-dimethylphenylazo)phenylazo)-2-naphthol | 1320-06-5 |  | 添加量：制限：０．２ｗｔ％以下 油脂及び脂肪性食品には使用不可
468 | 色材 | J | 2 | 3-1 |  | 1-アミノ-2-フェノキシ-4-ヒドロキシアントラキノン (Disperse Red 60) | 1-Amino-2-phenoxy-4-hydroxyanthraquinone | 17418-58-5 |  | 添加量：制限：０．２ｗｔ％以下 油脂及び脂肪性食品には使用不可、
469 | 色材 | J | 2 | 3-2 |  | 1,4-ビス[(2,6-ジエチル-4-メチルフェニル)アミノ]アントラキノン (Solvent Blue 97) | 1,4-bis[(2,6-diethyl-4-methylphenyl)amino] anthraquinone | 61969-44-6 32724-62-2 |  | 添加量：制限：０．２ｗｔ％以下
470 | 色材 | J | 2 | 3-3 |  | 1-アミノ-2-ブロモ-4-ヒドロキシアントラキノン (Solvent Red 155) | 1-amino-2-bromo-4-hydroxyanthrequinone | 110616-99-4 116-82-5 |  | 添加量：制限：０．２ｗｔ％以下 油脂及び脂肪性食品には使用不可、
471 | 色材 | J | 2 | 3-4 |  | 1,4-ビス(p-トルイジノ)アントラキノン(C.I.Solvent Green 3) | 1,4-Bis(p-toluidino)anthraquinone | 128-80-3 |  | 添加量 ０．２ｗｔ％以下 水性食品、酸性食品及びアルコール性食品に限る
472 | 色材 | J | 2 | 5-1 |  | ペリレンジカルボン酸ビス(2-メチルプロピル）エステル (Solvent green 5) | Perylenedicarboxylic acid bis(2-methylpropyl)ester | 79869-59-3 |  | 添加量：制限：０．２ｗｔ％以下 油脂及び脂肪性食品には使用不可
473 | 色材 | J | 2 | 6-1 |  | 8,9,10,11-テトラクロロ-12-フタロペリノン (Solvent Red 135) | 8,9,10,11-tetrachloro-12-phthaloperinone | 71902-17-5 |  | 添加量：制限：０．２ｗｔ％以下 使用制限：油脂及び脂肪性食品には使用不可
474 | 色材 | J | 2 | 9-1 |  | 2-(3-ヒドロキシ-2-キノリニル)-1H-インデン-1,3(2H)ジオン (Disperse Yelllow 54) | 2-(3-hydroxy-2-quinolinyl)-1H-indene-1,3(2H)-dione | 75216-45-4 |  | 添加量制限：０．２ｗｔ％以下 使用制限：油脂及び脂肪性食品には使用不可
475 | 色材 | J | 2 | 9-2 |  | 2-(2-キノリニル)-1H-インデン-1,3(2H)-ジオン と 2-(6-メチル-2-キノリニル)-1H-インデン-1,3(2H)-ジオンの混合物 (Solvent Yellow 33) | Mixture of 2-(2-quinolinyl)-1H-indene-1,3(2H)-dinone and 2-(6-methyl-2-quinolinyl)-1H-indene-1,3(2H)-dione | 8003-22-3 |  | 添加量：制限：０．２ｗｔ％以下 使用制限：油脂及び脂肪性食品には使用不可
476 | 色材 | J | 2 | 10-1 |  | 4-[(1,5-ジヒドロ-3-メチル-5-オキソ-1-フェニル-4H-ピラゾール-4-イリデン)メチル]-2,4-ジヒドロ-5-メチル-2-フェニル-3H-ピラゾール-3-オン (Solvent Yellow 93) | 4-[(1,5-Dihydro-3-methyl-5-oxo-1-phenyl-4H-pyrazol-4-ylideene)methyl]-2,4-dihydro-5-methyl-2-phenyl-3H-pyrazol-3-one | 4702-90-3 61969-52-6 |  | 添加量：０．２ｗｔ％以下 使用制限：油脂及び脂肪性食品には使用不可、
477 | 色材 | J | 6 |  |  | 無機顔料 |  |  | Pb，Cd :0.01%以下 As，Hg :0.005%以下 （含有量)、 Se，Ba :0.01%以下 Cr :0.1%以下 Sb :0.025%以下 (溶出量)
478 | 色材 | J | 6 | 1-1 |  | アルミニウム(C.I. Pigment Metal 1) | Alminium(C.I. Pigment Metal 1) | 7429-90-5 | 材質としては充填剤Ｄ８－１であること | 添加量： ３ｗｔ％以下
479 | 色材 | J | 6 | 2-1 |  | 酸化チタン(C.I.Pigment White 6) | Titanium(IV) oxide | 13463-67-7 | 材質としては充填剤Ｄ１－５であること | 添加量： ３ｗｔ％以下
480 | 色材 | J | 6 | 2-2 |  | 酸化クロム(Ⅲ) ( C.I.Pigment Green 17) | chromium oxide(III) (Cr2O3) | 1308-38-9 | 材質としては充填剤Ｄ１－６であること | 添加量： ３ｗｔ％以下
481 | 色材 | J | 6 | 2-3 |  | 酸化第二鉄(別名：弁柄) ( C.I.Pigment Red 101) | Ferric oxide | 1309-37-1 | 材質としては充填剤Ｄ１－７であること | 添加量： ３ｗｔ％以下
482 | 色材 | J | 6 | 2-4 |  | 黄色酸化鉄(別名：α-オキシ水酸化鉄） ( C.I.Pigment Yellow 42) | Hydrated ferric oxide | 51274-00-1 | 材質としては充填剤Ｄ１－７であること | 添加量： ３ｗｔ％以下
483 | 色材 | J | 6 | 2-5 |  | 酸化第二鉄-酸化第一鉄複合物 ( C.I.Pigment Brown 6) | Ferric oxide and Ferroso-ferric oxide | 52357-70-7 | 材質としては充填剤Ｄ１－７であること | 添加量： ３ｗｔ％以下
484 | 色材 | J | 6 | 2-6 |  | 黒色酸化鉄(別名：四酸化三鉄） ( C.I.Pigment Black 11) | Ferroso-ferric oxide | 12227-89-3 | 材質としては充填剤Ｄ１－７であること | 添加量： ３ｗｔ％以下
485 | 色材 | J | 6 | 2-7 |  | 酸化ケイ素(C.I. Pigment White 27) | silica SiO2 | 7631-86-9 | 材質としては充填剤Ｄ１－３であること | 添加量： ３ｗｔ％以下
486 | 色材 | J | 6 | 2-8 |  | 酸化亜鉛(C.I. Pigment White 4) | Zinc Oxide ZnO | 1314-13-2 | 材質としては充填剤Ｄ１－８であること | 添加量： ３ｗｔ％以下
487 | 色材 | J | 6 | 3-1 |  | チタン―アンチモン―ニッケル 複合酸化物（チタンイエロー C.I.Pigment Yellow 53) | （Ti，Sb，Ni）O2 | 8007-18-9 | 材質としてはチタン-アンチモン-ニッケルの複合酸化物である充填剤Ｄ１－１６であること | 添加量： ３ｗｔ％以下
488 | 色材 | J | 6 | 3-2 |  | 鉄-亜鉛 複合酸化物(C.I.Pigment Yellow 119) | Zinc Ferrite Brown Spinel (Zn,Fe)O | 68187-51-9 | 材質としては充填剤Ｄ１－７／Ｄ１－８であること | 添加量： ３ｗｔ％以下
489 | 色材 | J | 6 | 3-3 |  | チタン-ニッケル-ニオブ 複合酸化物 (C.I.Pigment Yellow 161) | Nickel Niobium Titanium Yellow Rutile (Ti,Ni,Nb)O | 68611-43-8 | 材質としては充填剤Ｄ１－５／Ｄ１－１２／Ｄ１－１１であること | 添加量： ３ｗｔ％以下
490 | 色材 | J | 6 | 3-4 |  | チタン-ニッケル-タングステン 複合酸化物 (C.I.Pigment Yellow 189) | Nickel Tungusten Titanium Yellow Rutile (Ti,Ni,W)O | 69011-05-8 | 材質としては充填剤Ｄ１－５／Ｄ１－１２／Ｄ１－１４であること | 添加量： ３ｗｔ％以下
491 | 色材 | J | 6 | 3-5 |  | コバルトブルー ( C.I.Pigment Blue 28) | C.I.Pigment Blue 28 （Co，Al）O2 | 1345-16-0 | 材質としてはコバルト－アルミニウムの複合酸化物である充填剤Ｄ１－１７であること | 添加量： ３ｗｔ％以下
492 | 色材 | J | 6 | 3-6 |  | アルミ-コバルト-クロム 複合酸化物 ( C.I.Pigment Blue 36) | Alminum Chromium Cobalt blue spinel (Al, Cr, Co)O | 68187-11-1 | 材質としては充填剤Ｄ１－10／Ｄ１－２／Ｄ１－6であること | 添加量： ３ｗｔ％以下
493 | 色材 | J | 6 | 3-7 |  | コバルト-ケイ素 複合酸化物 ( C.I.Pigment Blue 73) | Cobalt Silicate blue olivine (Co, Si) O | 68187-40-6 | 材質としては充填剤Ｄ１－10／Ｄ１－3であること | 添加量： ３ｗｔ％以下
494 | 色材 | J | 6 | 3-8 |  | 鉄―マグネシウム複合酸化物 ( C.I.Pigment Brown 11) | Magnesium ferrite (Fe,Mg)O | 64294-89-9 | 材質としては充填剤Ｄ１－１／Ｄ１－７であること | 添加量： ３ｗｔ％以下
495 | 色材 | J | 6 | 3-9 |  | 鉄-クロム複合酸化物( C.I.Pigment Brown 29) | Chrome Iron Brown (Fe,Cr)O | 109414-04-2 | 材質としては充填剤Ｄ１－６／Ｄ１－７であること | 添加量： ３ｗｔ％以下
496 | 色材 | J | 6 | 3-10 |  | チタン-ニッケル-亜鉛-コバルト 複合酸化物 ( C.I.Pigment Green 50) | Titan Nickel Zinc green spinel (Ti, Ni, Zn, Co) O | 68186-85-6 | 材質としては充填剤Ｄ１－５／Ｄ１－１２／Ｄ１－１１であること | 添加量： ３ｗｔ％以下
497 | 色材 | J | 6 | 3-11 |  | 鉄-亜鉛-クロム 複合酸化物 ( C.I.Pigment Brown 33) | Zinc Iron Chromite Brown spinel (Zn, Fe, Cr)O | 68186-88-9 | 材質としては充填剤Ｄ１－６／Ｄ１－７／Ｄ１－８であること | 添加量： ３ｗｔ％以下
498 | 色材 | J | 6 | 3-12 |  | チタン-アンチモン-クロム複合酸化物 ( C.I.Pigment Brown 24) | Chrome Antimony Titanium buff rutile (Cr, Sb, Ti) O | 68186-90-3 | 材質としては充填剤Ｄ１－５／Ｄ１－６／Ｄ１－１３であること | 添加量： ３ｗｔ％以下
499 | 色材 | J | 6 | 3-13 |  | 鉄-コバルト-クロム複合酸化物(C.I. Pigment Black 27) | Iron Cobalt Chromite Black Spinel | 68189-97-0 | 材質としては充填剤Ｄ１－７／Ｄ１－１０／Ｄ１－６であること | 添加量： ３ｗｔ％以下
500 | 色材 | J | 6 | 3-14 |  | 鉄-チタン複合酸化物(三酸化チタン鉄) (C.I. Pigment Black 12) | FeTiO3 | 68187-02-0 | 材質としては充填剤Ｄ１－７／Ｄ１－５であること | 添加量： ３ｗｔ％以下
501 | 色材 | J | 6 | 3-15 |  | 鉄-チタン複合酸化物(五酸化チタン二鉄） (C.I. Pigment Brown 48) | Fe2TiO5 | 1310-39-0 | 材質としては充填剤Ｄ１－７／Ｄ１－５であること | 添加量： ３ｗｔ％以下
502 | 色材 | J | 6 | 3-16 |  | 鉄-マンガン複合酸化物 (C.I. Pigment Brown 43) | Iron Manganese Trioxide | 12062-81-6 | 材質としては充填剤Ｄ１－７／Ｄ１－２０であること 酸化鉄86％以上、酸化マンガン4％以上であること | 添加量： ３ｗｔ％以下
503 | 色材 | J | 6 | 3-17 |  | 鉄-マンガン複合酸化物 (C.I. Pigment Brown 33) | (Fe,Mn)2O3 | 75864-23-2 | 材質としては充填剤Ｄ１－７／Ｄ１－２０であること 酸化鉄58％以上、酸化マンガン16％以上 | 添加量： ３ｗｔ％以下
504 | 色材 | J | 6 | 3-18 |  | カルシウムーチタンーマンガン複合酸化物 (C.I.Pigment Black 36) | (Ca,Ti,Mn)O | 1013662-76-4 | 材質としては充填剤Ｄ１－４／Ｄ１－５／Ｄ１－ ２０であること | 添加量： ３ｗｔ％以下
505 | 色材 | J | 6 | 4-2 |  | 群青( C.I.Pigment Blue 29) | C.I.Pigment Blue 29 Ultramarine | 57455-37-5 | 材質としては充填剤Ｄ９－２であること | 添加量： ３ｗｔ％以下
506 | 色材 | J | 6 | 4-3 |  | 硫酸バリウム(C.I. Pigment White 21) | Barium Sulfate BASO4 | 7727-43-7 | 材質としては充填剤 Ｄ４－３であること | 添加量： ３ｗｔ％以下
507 | 色材 | J | 6 | 4-4 |  | グラファイト(C.I. Pigment Black 10) | graphite | 7782-42-5 | 材質としては充填剤Ｄ６－１０であること | 添加量： ３ｗｔ％以下
508 | 色材 | J | 7 | 1 |  | カーボンブラック(C.I.Pigment Black 7) (別名 C.I.Pigment Black 6） | Carbon black | 1333-86-4 | 品質：トルエン抽出物０．１％以下、 ベンツ(a)ピレン含有量：０．２５mg/kg以下 色材試験法に適合 Ａ８－１として収載されている物質であること | 添加量：２．５ｗｔ％以下、
509 | FCN認可物質 | YA | 7 | 7-277 |  | アクリル酸-2-シアノ-3,3-ジフェニル-2,2-ビス{[(2-シアノ-1-オキソ-3,3-ジフェニル-2-プロペニル)オキシ]メチル}-1,3-プロパンジイル | 2-Propenoic acid, 2-cyano-3,3-diphenyl-,2,2-bis{[(2-cyano-1-oxo-3, 3-diphenyl-2-propenyl)oxy]methyl}-1,3-propanediyl ester. | 178671-58-4 |  | 添加量0.5%以下 室温又は室温以下での充填・貯蔵用に限る 15%を超えるアルコ-ル性食品を除く。
510 | FCN認可物質 | YF | 2 | 5-28 |  | スチレン・ブタジエンブロツク共重合体水素添加物の無水マレイン酸変性物 | Hydrogenated styrene-butadiene block copolymers modified with maleic anhydride such that the basic polymers are composed of : 18 to 40 percent by weight of units derived from styrene, 58 to 80 percent by weight of units derived from hydrogenated 1,3-butadiene and 0.1 to 2 percent by weight of units derived from maleic anhydride. |  | FDAFCNNo 28に記載の制限に従う
511 | FCN認可物質 | YD | 1 | 21-431 |  | 酸化スズ(Ⅳ) | Tin(IV) Oxide | 18282-10-5 |  | 酸化チタン、酸化けい素との併用に限る 色材中で6%以下
512 | FCN認可物質 | YA | 6 | 25-341 |  | 2,4-ビス[(ドデシルチオ)メチル]-6-メチルフェノール | 2,4-bis[(dodecylthio)methyl]-6-methylphenol | 110675-26-8 | ＣＦＲ177.1810中のスチレンブロックコポリマーに限る | 添加量：0.２％以下 使用制限はFCN341に従うこと
513 | FCN認可物質 | YA | 7 | 28-647 |  | N､N'-ビスホルミル-N､N'-ビス-（2､2､6､6-テトラメチル-４-ピペリジニル）-ヘキサメチレンジアミン | Formamide, N,N-1,6-hexanediylbis[N-(2,2,6,6-tetramethyl-4-piperidinyl)]- | 124172-53-8 |  | 添加量：0.5％以下、 49℃以下で使用
514 | FCN認可物質 | YA | 6 | 35-341/639 |  | 2,4－ビス[(ドデシルチオ)メチル]－6－メチルフェノール | 2,4-bis[(dodecylthio)methyl]-6-methylphenol110675- 26-8 | 110675- 26-8 |  | PSコポリマーには添加量：0.3%以下で使用
515 | FCN認可物質 | YC | 7 | 39-750 |  | オクタデカン酸，1-(12-アセチルオキシ)-,2,3-ビス(アセチルオキシ)プロピルエステル;1-(12-アセトキシステアロイル)-2,3-ジアセチルグリセロール | Octadecanoic acid, 1-(12-acetyloxy)-, 2,3-bis(acetyloxy) propyl ester; 1-(12-acetoxystearoyl)- 2,3-diacetyl glycerol | 736150-63-3 |  | 可塑剤として添加量:3.0％以下 着色分散剤として添加量0.5％以下
516 | FCN認可物質 | YF | 6 | 46-166 |  | 水素化石油炭化水素樹脂 | Aromatic petroleum hydrocarbon resin, hydrogenated, produced by the catalytic polymerization of aromatic substituted olefins from low boiling distillates of cracked petroleum stocks with a boiling point no greater than 220°C (428°F), and the subsequent catalytic reduction of the resulting aromatic petroleum hydrocarbon resin. | 88526-47-0 |  | 添加量:25%以下 油脂および脂肪性食品には使用できない
517 | FCN認可物質 | YA | 5 | 59-1270 |  | ペンタエリスリトールテトラキス-(3-ドデシルチオプロピオネート） | pentaerythritol tetrakis-(3-dodecilthiopropionate | 29598-76-3 |  | 対象樹脂：スチレンブロックポリマーにのみ適用 添加量：制限：0.3ｗｔ％以下 使用温度:Ｂ～Ｈ（１００℃以下） 対象食品：全食品
518 | FCN認可物質 | YJ | 1 | 19-293 |  | 約６５．３％のピリミド(5,4-g)プテリジン-2,4,6,8-テトラミン、約７．５％の2,6,8-トリアミノ-ピリミド(5,4-g)プテリジン-4(1H)-オン、約１６．７％の2,8-ジアミノ-ピリミド(5,4-g）プテリジン-4,6(1H,7H)-ジオン、約０．３％の8-アミノ-ピリミド(5,4-g)プテリジン-2,4,6(1H,3H,7H)-トリオンの混合物であるピリミド(5,4-g)プテリジン-2,4,6,8-テトラミンと4-メチルベンゼンスルホン酸の塩基性加水分解生成物 | Pyrimido(5,4-g)pteridine-2,4,6,8-tetramine,4-methylbenzenesulfonate, base-hydrolyzed (Pigment Yellow 382E), which is a mixture consisting of approximately 65.3 percent Pyrimido(5,4-g)pteridine-2,4,6,9-tetramine , approximately 7.5 percent 2,6,8-triamino-pyrimido(5,4-g)pteridine-4(1H)-one, approximately 16.7 percent 2,8-diamino-pyrimido(5,4-g)pteridine-4,6(1H, 7H)-dione , and approximately 0.3 percent 8-amino-pyrimido(5,4-g)pteridine-2,4,6(1H,3H,7H)-trione | 346709-25-9 |  | 添加量０．５ｗｔ％以下 使用制限：温度領域Ａ～Ｈ， 対象食品：全食品
519 | FCN認可物質 | YA | 8 | 70-1216 |  | リン酸銅 | Copper(Ⅱ)hydroxide phosphate | 12158-74-6 |  | 添加量 ２．６ｗｔ％以下 使用温度：Ｃ～Ｇ
Ⓑ 牛脂由来の油脂類を出発原料として使用する場合は、次の何れかによること
（1）人の食用に適した牛脂を使用したもの。
（2）250℃、250℃相当圧力、３時間等の高温高圧の条件下で加水分解、けん化又はエステル交換したもの。

## 表9 AS
ＡＳ樹脂 | [9 empty] | （平成29年2月1日現在）
No | 種類 | 業界PL番号 |  |  | 重複 | 物質名（和名） | 物質名（英名） | CAS | 規格（品質） | 制限（使用量・使用条件等）
1 | 基ポリマー | 2-12 | (1) | ①,② |  | 下記Ａ成分モノマーとＢ成分モノマーのうち，２つ以上を含むコポリマー ①Ａ成分モノマー (1) スチレン (2) α－メチルスチレン (3) アルキル置換スチレン (4) ハロゲン化スチレン (5) ジビニルベンゼン ②Ｂ成分モノマー (1) アクリロニトリル (2) アクリル酸および一価の飽和脂肪族ア ルコール(Ｃ1，Ｃ2，Ｃ4，Ｃ8)とのエステル (3) メタクリル酸および一価の飽和脂肪族ア ルコール(Ｃ1，Ｃ2，Ｃ4)とのエステル (4) マレイン酸および一価の飽和脂肪族ア ルコール(Ｃl～Ｃ8)とのエステル (5) 無水マレイン酸 | SAN resin | 9003-54-7 | 50％以上はＡ成分モノマーからなり，Ｂ成分の中のアクリロニトリルを含むこと
2 | 基ポリマー | 2-12 | (2) | ① |  | 総揮発性物質 |  |  | 本自主基準３－２材質試験，２．揮発性物質に定めるガスクロマトグラフによる分析法で，トルエン，エチルベンゼン，ｉｓｏ－プロピルベンゼン，ｎ－プロピルベンゼン，スチレンの合計残存量は5,000µｇ/gを超えないこと
3 | 基ポリマー | 2-12 | (2) | ② |  | 特定成分 |  |  | 本自主基準３－２材質試験，３．アクリロニトリルの項に定めるガスクロマトグラフによる分析法で，残存するアクリロニトリルの量は判定基準以下であること
4 | 基ポリマー | 2-12 | (3) |  |  | 反応開始剤 |  |  | 反応開始剤としては下記の物質を使用することができる 但し，その残存量は基ポリマーに対して0.2％以下であること
5 | 基ポリマー | 2-12 | (3) | ① |  | ベンゾイルパーオキサイド
6 | 基ポリマー | 2-12 | (3) | ② |  | ジクミルパーオキサイド
7 | 基ポリマー | 2-12 | (3) | ③ |  | クミルヒドロパーオキサイド
8 | 基ポリマー | 2-12 | (3) | ④ |  | ジ－ｔ－ブチルパーオキサイド
9 | 基ポリマー | 2-12 | (3) | ⑤ |  | ｔ－ブチルパーオキシアセテート
10 | 基ポリマー | 2-12 | (3) | ⑥ |  | ｔ－ブチルパーオキシベンゾエート
11 | 基ポリマー | 2-12 | (3) | ⑦ |  | ｔ－ブチルパーオキシジエチルアセテート
12 | 基ポリマー | 2-12 | (3) | ⑧ |  | ｔ－ブチルヒドロパーオキサイド
13 | 基ポリマー | 2-12 | (3) | ⑨ |  | 2,2－ジ－(ｔ－ブチルパーオキシ)ブタン
14 | 基ポリマー | 2-12 | (3) | ⑩ |  | 2,2－ジ－(ｔ－ブチルパーオキシ)ヘキサン
15 | 基ポリマー | 2-12 | (3) | ⑪ |  | 過硫酸カリウム
16 | 基ポリマー | 2-12 | (3) | ⑫ |  | パラメンタンヒドロパーオキサイド
17 | 基ポリマー | 2-12 | (3) | ⑬ |  | ｔ－ブチルパーオキシプロピオネート
18 | 基ポリマー | 2-12 | (3) | ⑭ |  | ｔ－ブチルパーオキシイソプロピルカーボネート
19 | 基ポリマー | 2-12 | (3) | ⑮ |  | 過硫酸アンモニウム
20 | 基ポリマー | 2-12 | (3) | ⑯ |  | 1,3－ビス(ｔ－ブチルパーオキシイソプロピル)ベンゼン
21 | 基ポリマー | 2-12 | (3) | ⑰ |  | ジ－イソプロピルパーオキシジカーボネート
22 | 基ポリマー | 2-12 | (3) | ⑱ |  | ｐ－(α－ヒドロパーオキシイソプロピル)クメン
23 | 基ポリマー | 2-12 | (3) | ⑲ |  | 1,1－ジ－ｔ－ブチルパーオキシシクロヘキサン
24 | 基ポリマー | 2-12 | (3) | ⑳ |  | 1,1－ジ－ｔ－ブチルパーオキシ－3,3,5－トリメチルシクロヘキサン
25 | 基ポリマー | 2-12 | (3) | ㉑ |  | ｔ－ブチルパーオキシブチレート
26 | 基ポリマー | 2-12 | (3) | ㉒ |  | ｔ－ブチルパーオキシ－2－エチルヘキサノエート
27 | 基ポリマー | 2-12 | (3) | ㉓ |  | ｔ－ブチルパーオキシ－3,5,5－トリメチルヘキサノエートｔ－ブチルパーオキシ－3,5,5,－トリメチルヘキサノエート
28 | 基ポリマー | 2-12 | (3) | ㉔ |  | 1,4－ビス(α－ヒドロパーオキシイソプロピル)ベンゼンネンヒドロパーオキサイド
29 | 基ポリマー | 2-12 | (3) | ㉕ |  | ビス(4－ｔ－ブチルシクロヘキシル)パーオキシジカーボネート
30 | 基ポリマー | 2-12 | (3) | ㉖ |  | ビス(3,5,5－トリメチルヘキサノイル)パーオキサイド
31 | 基ポリマー | 2-12 | (3) | ㉗ |  | ジプロピオニルパーオキサイド
32 | 基ポリマー | 2-12 | (3) | ㉘ |  | 2,2'－アゾビスイソブチロニトリル
33 | 基ポリマー | 2-12 | (3) | ㉙ |  | アゾジイソバレロニトリル
34 | 基ポリマー | 2-12 | (3) | ㉚ |  | アゾビスシクロヘキサンカルボニトリル
35 | 基ポリマー | 2-12 | (3) | ㉛ |  | ジアセチルパーオキサイド
36 | 基ポリマー | 2-12 | (3) | ㉜ |  | ジアシルパーオキサイド
37 | 基ポリマー | 2-12 | (3) | ㉝ |  | ｔ－ブチルパーオキシピバレート
38 | 基ポリマー | 2-12 | (3) | ㉞ |  | 1,1,3,3－テトラメチルブチルペロキシ－2－エチルヘキサノエート
39 | 基ポリマー | 2-12 | (3) | ㉟ |  | ｔ－ブチルパーオキシ－2－エチルヘキシルカーボネート |  |  |  | 添加量0.6％以下 過酸化物分解物の合計残存量は0.2％以下
40 | 基ポリマー | 2-12 | (3) | ㊱ |  | 1，1－ビス（t－ヘキシルパーオキシ）シクロヘキサン |  |  |  | 添加量0.3％以下
41 | 基ポリマー | 2-12 | (4) |  |  | 重合禁止剤，連鎖移動剤 |  |  | 重合禁止剤，連鎖移動剤として下記の物質を使用することができる | ポリマーと結合していない重合禁止剤等の合計残存量は基ポリマーに対し，0.4％以下であること
42 | 基ポリマー | 2-12 | (4) | -1 |  | 4－ｔ－ブチルカテコール |  |  |  | 添加量0.08％以下
43 | 基ポリマー | 2-12 | (4) | -2 |  | α－メチルスチレンダイマー
44 | 基ポリマー | 2-12 | (4) | -3 |  | アルキルメルカプタン類
45 | 基ポリマー | 2-12 | (4) | -4 |  | テルピノレン
46 | 安定剤 | A | 1 | 1 |  | ソルビン酸カリウム | Potassium sorbate | 24634-61-5 |  | 塗布量：600mg/㎡以下、 塗布用に限る
47 | 安定剤 | A | 2 | 1 |  | エポキシ化大豆油 | Epoxydized soybean oil | 8013-07-8 | オキシラン酸素６～７％， ヨウ素価８未満
48 | 安定剤 | A | 2 | 2 |  | エポキシ化アマニ油 | Epoxydized linseed oil | 8016-11-3 | オキシラン酸素:8.3％以上， ヨウ素価5以下
49 | 安定剤 | A | 3 | 5 |  | N,N,N',N'－テトラキス(2－ヒドロキシプロピル)エチレンジアミン | N,N,N',N'-Tetrakis(2-hydroxypropyl)ethylene diamine | 102-60-3 |  | 添加量：0.15％以下
50 | 安定剤 | A | 3 | 9 |  | ビス(2,2,6,6－テトラメチル－4－ピペリジル)セバケート | Bis(2,2,6,6-tetramethyl-4-pi peridyl) sebacate | 52829-07-9 | Ⓑ | 添加量：0.5％以下
51 | 安定剤 | A | 3 | 11 |  | N,N',N'',N'''－テトラキス－(4,6－ビス－(ブチル－(Ｎ－メチル－2,2,6,6－テトラメチルピペリジジン－4－イル)アミノ)－トリアジン－2－イル)－4,7－ジアザデカン1,10－ジアミン | N,N',N'',N'''-Tetrakis(4,6-bis(butyl-(N-methyl-2,2,6,6-tetramethylpiperidin-4-yl)amino)-triazin-2-yl)-4,7-diazadecan-1,10-diamine | 106990-43-6 |  | 添加量：0.4％以下
52 | 安定剤 | A | 3 | 13 |  | ビス（1－オキシル－2,2,6,6－テトラメチルピペリジン－4－イル）セバケート | Bis(1-oxyl-2,2,6,6-tetramethylpiperidine-4-yl) sebacate | 2516-92-9 | Ⓑ | 添加量：0.04％以下
53 | 安定剤 | A | 3 | 16 |  | １－［2－｛3－（3，5－ジ－ｔ－ブチル－４－ヒドロキシフェニル）プロピオニルオキシ｝エチル］－4－｛3－（3，5－ジ－ｔ－ブチル－４－ヒドロキシフェニル）プロピオニルオキシ｝－2,2,6,6－テトラメチルピペリジン | 1-[2-{3-(3,5-di-t-butyl-4-hydroxyphenyl)propionyloxy}ethyl]-4-{3-(3,5-di-t-butyl-4-hydroxyphenyl)propionyloxy}-2,2,6,6-tetramethylpiperidine | 73754-27-5 |  | 添加量：0.5％以下
54 | 安定剤 | A | 4 | 2 |  | トリス(ミックスド,モノおよびジノニルフェニル)フォスファイト | Tris(mixed, mono- and di-) nonylphenylphosphite | 54771-30-1 | トリイソプロパノールアミンの含有量：0.1％以下 | Ａ４－１との合計添加量：0.1％以下， 可塑剤と併用しないこと
55 | 安定剤 | A | 4 | 4 |  | ジステアリルペンタエリスリトールジフォスファト又はサイクリックネオペンタンテトライルビス(オクタデシルフォスファイト) | Distearylpenthaerythritol diphosphite or cyclic neopentane tetraylbis (octadecylphosphite) | 3806-34-6 | Ⓑ りん含量：7.8～8.2％， トリイソプロパノールアミンの含有量は1.0％以下 | 添加量：0.25％以下
56 | 安定剤 | A | 4 | 5 |  | 4,4'－イソプロピリデンジフェノールアルキル(C12～C15)フォスファイト | 4,4'-Isopropylidenediphenol alkyl(C 12-C 15)Phosphite | 92908-32-2 | Ⓑ りん含量：5.2～5.6％ | 添加量：0.5％以下
57 | 安定剤 | A | 4 | 6 |  | トリス(2,4－ジ－t－ブチルフェニル)フォスファイト | Tris(2,4-di-t-butylphenyl)phosphite | 31570-04-4 |  | 添加量：0.2％以下
58 | 安定剤 | A | 4 | 13 |  | 2－t－ブチル－α－(3－t－ブチル－4－ヒドロキシフェニル)－P－クメニルビス(P－ノニルフェニル)フォスファイト | 2-t-Butyl-α-(3-t-butyl-4-hydroxyphenyl)-p-cumenylbis(p-nonylphenyl) phosphite | 20227-53-6 | りん含有量：3.8～4.0％ | 添加量：1.35％以下 平均厚み0.004インチをこえないシーリングガスケット又はコーティングに限る 室温以下での使用に限る 非アルコール性食品用に限る
59 | 安定剤 | A | 4 | 17 |  | 3,9－ビス｛2,4－ビス(1－メチル－1－フェニルエチル)フェノキシ｝－2,4,8,10－テトラオキサ－3,9－ジホスファスピロ[5,5]ウンデカン | Bis(2,4-bis(1-methyl-1-phenylethyl)phenoxy)-2,4,8,10-teｔraoxa-3,9-diphosphaspiro[5.5]undecane | 154862-43-8 | Ⓑ トリイソプロパノールアミンの含有量：2.0％以下 | 添加量：0.15％以下
60 | 安定剤 | A | 4 | 19 |  | 9,10-ジヒドロ-9-オキサ-10-ホスファフェナントレン-10-オキサイド | 9,10-dihydro-9-oxa-10-phosphaphenanthrene-10-oxide | 35948-25-5 |  | 添加量：0.5％以下
61 | 安定剤 | A | 5 | 2 |  | 3,3'－チオジプロピオン酸ジラウリル | Dilauryl-3,3-Thiodipropionate | 123-28-4 | Ⓑ | 添加量：0.5％以下
62 | 安定剤 | A | 5 | 3 |  | 3,3'－チオジプロピオン酸ジミリスチル | Dimyristyl-3,3'-thiopropionate | 16545-54-3 | Ⓑ | 添加量：0.5％以下
63 | 安定剤 | A | 5 | 4 |  | 3,3'－チオジプロピオン酸ジステアリル | Distearyl-3,3'-thiopropionate | 693-36-7 | Ⓑ | 添加量：0.5％以下
64 | 安定剤 | A | 6 | 1-1 |  | ブチル化ヒドロキシトルエン | Butylated hydroxytoluene | 128-37-0 |  | 添加量：1.0％以下
65 | 安定剤 | A | 6 | 1-5 |  | n－オクタデシル－β－(4'－ヒドロキシ－3',5'－ジ－t－ブチルフェニル)プロピオネート | n-Octadecyl-P-(4'-hydroxy-3',5'-di-t-butylphenyl)propionate | 29874-14-4 | Ⓑ | 添加量：0.5％以下
66 | 安定剤 | A | 6 | 1-10 |  | トコフェロール | Tocopherol | 59-02-9
67 | 安定剤 | A | 6 | 1-11 |  | 2,4,ビス(オクチルチオメチル)-6-t-メチルフェノール | 2,4-Bis(Octylthiomethyl)-6-methylphenol | 110553-27-0 |  | 添加量：0.2%以下
68 | 安定剤 | A | 6 | 1-12 |  | 2，4-ビス［（ドデシルチオ）メチル］-6-メチルフェノール | 2,4-bis[(dodecylthio)methyl]-6-methylphenol | 110675-26-8 |  | 添加量：0.2％以下
69 | 安定剤 | A | 6 | 2-1 |  | 2,2'－メチレンビス(4－メチル－6－t－ブチルフェノール) | 2,2-Methylenebis(4-methyl-6-t-butyl phenol) | 119-47-1 |  | 添加量：0.6％以下
70 | 安定剤 | A | 6 | 2-2 |  | 2,2'－メチレンビス(4－エチル－6－t－ブチルフェノール) | 2,2'-Methylenebis(4-ethyl-6-t-butylphenol) | 88-24-4 |  | 添加量：0.6％以下
71 | 安定剤 | A | 6 | 2-4 |  | 4,4'－ブチリデンビス(6－t－ブチル－m－クレゾール)又は1,1－ビス(2'－メチル－4'－ヒドロキシ－5'－t－ブチル－フェニル)ブタン | 4,4'-Butylidenebis(6-t-butyl-m-cresol)or1,1-bis(2'-methyl-4'-hydroxy-5'-t-butylphenyl)butane | 85-60-9 |  | 添加量：0.6％以下
72 | 安定剤 | A | 6 | 2-5 |  | 4,4'－チオビス(6-t－ブチル－m－クレゾール)又は4,4'－チオビス(3－メチル－6－t－ブチルフェノール) | 4,4'-Thiobis(6-t-butyl-m-cresol) or 4,4'-thiobis(3-methyl-6-t-butylphenol) | 96-69-5 |  | 添加量：0.6％以下
73 | 安定剤 | A | 6 | 2-10 |  | トリエチレングリコールビス－3－(3－t－ブチル－4－ヒドロキシ－5－メチルフェニル)プロピオネート | Triethyleneglycolbis-3-(3-t-butyl-4-hydroxy-5-methyl phenyl) propionate | 36443-68-2 |  | 添加量：0.25％以下
74 | 安定剤 | A | 6 | 2-14 |  | 2,4-ジメチル－6－(１－メチルペンタデシル)フェノール | ２,４-ｄｉｍｅｔｋｙｌ-６-(１-ｍｅｔｈｙｌｐｅｎｔａｄｅｃｙｌ)ｐｈｅｎｏｌ | 134701-20-5 | Ⓑ | 添加量：0.5％以下
75 | 安定剤 | A | 6 | 3-1 |  | 1,1,3－トリス(2－メチル－4－ヒドロキシ－5－t－ブチルフェニル)ブタン） | 1,1,3-Tris(2-methyl4hydroxy-5-t-butyl phenyl) butane | 1843-03-4 |  | 添加量：0.2％以下
76 | 安定剤 | A | 6 | 4-2 |  | テトラキス〔メチレン－3－(3',5)ジ－t－ブチル－4'－ヒドロキシフェニル〕プロピオネート〕メタン | Tetrakis(methylene-3-[3',5'-di-t-buty-4'-hydroxyphenyl] propionate)methane | 6683-19-8 |  | 添加量：0.5％以下
77 | 安定剤 | A | 6 | 4-7 |  | N,N,－ビス{3－(3,5－ジ－t－ブチル－4－ヒドロキシフェニル)プロピオニル}ヒドラジン | N,N-Bis[3-(3,5-di-t-butyl-4-hydroxyphenyl)propionyl] hydrazine | 32687-78-8 |  | 添加量：0.1％以下
78 | 安定剤 | A | 6 | 5-3 |  | ２，６－ジ－ｔ－ブチル－４－｛４，６－ビス（オクチルチオ）－１，３，５－トリアジン－２－イルアミノ｝フェノール | 4-((4,6-bis(octylthio)-s-triazin-2-yl)amino)-2,6-di-tert-butylphenol | 991-84-4 |  | 添加量：0.1％以下
79 | 安定剤 | A | 6 | 6-2 |  | 4－メチルフェノールとイソブチレンとジシクロペンタジエンの反応生成物 | 2,6-BIS((2-HYDROXY-5-METHYL-3-NONYLPHENYL)METHYL)-4-METHYLPHENOL | 17201-15-9 |  | 添加量：1.0％以下
80 | 安定剤 | A | 7 | 3 |  | 2－ヒドロキシ－4－n－オクトキシベンゾフェノン | 2-Hydroxy-4-n-octoxybenzophenone | 1843-05-6 |  | 添加量：0.5％以下
81 | 安定剤 | A | 7 | 6 |  | 2－(2'－ヒドロキシ－5'－メチルフェニル)ベンゾトリアゾール | 2-(2'-Hydroxy-5'-methylphenyl)benzotriazole | 2440-22-4 | 純度99.5％以上 | 添加量：0.5％以下
82 | 安定剤 | A | 7 | 8 |  | 2－(2'－ヒドロキシ－3'－t－ブチル－5'－メチルフェニル)－5－クロロベンゾトリアゾール | 2-(2'-Hydroxy-3'-t-butyl-5'-methyl phenyl)-5-chlorobenzotriazole | 3896-11-5 | 純度99.5％以上 | 添加量：0.2％以下
83 | 安定剤 | A | 7 | 10 |  | 2,5－ビス〔5'－t－ブチルベンゾキサゾリル(2)〕－チオフェン | 2,5-Bis [5'-t-butyl benzoxazolyl-(2)]thiophene | 7128-64-5 |  | 添加量：0.05％以下
84 | 安定剤 | A | 7 | 22 |  | 4－ベンゾキサゾイル－(2)－4'〔5－メチル－ベンゾキサゾイル－(2) 〕－スチルベン | 4-benzoxazoyl-(2)-4' - [5-methyl -benzoxazoyl-(2)] -stilbene | 5242-49-9 |  | 添加量：0.03％以下
85 | 安定剤 | A | 8 | 1 |  | カーボンブラック | Carbon black | 1333-86-4 | チャンネル法によるもの、または下記の規格を満たすもの トルエン抽出物0.1％以下、 ベンツ(a)ピレン含有量：0,25 mg/kg以下、 | 添加量：2.5%以下 色材として使用可能
86 | 安定剤 | A | 8 | 2a |  | パラオキシ安息香酸メチル | Methyl p-oxybenzoate | 99-76-3 |  | 添加量：0.1％以下、 塗布量：600mg/㎡以下
87 | 安定剤 | A | 8 | 2b |  | パラオキシ安息香酸プロピル | Propyl p-oxybenzoate | 94-13-3 |  | 添加量：0.1％以下、 塗布量：600mg/㎡以下
88 | 安定剤 | A | 8 | 4 |  | ソルビン酸 | Sorbic acid | 110-44-1 |  | 塗布量：600mg/㎡以下
89 | 安定剤 | A | 8 | 8 |  | 3－ヒドロキシ－5,7－ジ－t－ブチルベンゾフラン－2オンとO－キシレンとの反応生成物 | Reaction products of 3-Hydroxy-5,7-di-tert.butylbenzo-furan-2-on with o-Xylene | 181314-48-7 |  | 添加量：0.05％以下
90 | 界面活性剤 | B | 1 | 1 |  | グリセリン脂肪酸エステル | Glycerin fatty acid esters | 31566-31-1 | Ⓑ 品質は食品添加物公定書に従う | 塗布量：600mg/㎡ 以下、
91 | 界面活性剤 | B | 1 | 2 |  | ソルビタン脂肪酸(C8～C22)エステル | Sorbitan fatty acid (C8-C22)esters | 1338-43-8 | Ⓑ 品質は食品添加物公定書に従う | 塗布量：600mg/㎡以下
92 | 界面活性剤 | B | 1 | 3 |  | プロピレングリコール脂肪酸(C8～C22)エステル | Propylene glycol fatty acid (C8-C22)esters | 067784-83-2 67784-79-6 026403-62-3 | Ⓑ 品質は食品添加物公定書に従うもの | 塗布量：600mg/㎡以下
93 | 界面活性剤 | B | 1 | 4 |  | ショ糖脂肪酸(C8～C22)エステル | Sucrosefattyacid (C8-C22)esters | 37318-31-3 | Ⓑ 品質は食品添加物公定書に従う
94 | 界面活性剤 | B | 1 | 5 |  | クエン酸モノ(ジおよびトリ)ステアリルエステル | Citric acid mono- (di-or tri-) stearyl ester | 0 | Ⓑ
95 | 界面活性剤 | B | 1 | 6 |  | ペンタエリスリトール脂肪酸(C8～C18)エステル | Pentaerythritol fafty acid (C8-C18)esters | 205243-77-2 | Ⓑ
96 | 界面活性剤 | B | 1 | 7 |  | トリメチロールプロパン脂肪酸(C8～C18)エステル | Trimethylol propane fatty acid (C8-C18)esters | 25723-16-4 | Ⓑ
97 | 界面活性剤 | B | 1 | 8 |  | ポリグリセリン脂肪酸(Ｃ8～Ｃ22)エステル | Polyglycerin fatty acid (C8-C22) esters | 9007-48-1 | Ⓑ 但し，デカグリセリンエステルまで
98 | 界面活性剤 | B | 1 | 9 |  | ポリオキシエチレン(20モル)グリセリン脂肪酸(Ｃ12～Ｃ18)エステル | Polyoxyethylene (20 moles) glycerinfatty acid (C12-C18)esters | 68201-46-7 | Ⓑ
99 | 界面活性剤 | B | 1 | 10 |  | ポリオキシエチレン(20モル)ソルビタン脂肪酸(Ｃ12～Ｃ18)エステル | Polyoxyethylene (20 moles) sorbitan fatty acid (C12-C18)esters | 9005-67-8 | Ⓑ | 添加量：3.0％以下、 塗布量：600mg/㎡以下
100 | 界面活性剤 | B | 1 | 11 |  | ポリエチレングリコール脂肪酸(Ｃ8～Ｃ22)エステル | Polyethylene glycol fatty acid (C8-C22) esters | 9004-99-3 9004-96-0 | Ⓑ | 残存量：0.2％以下
101 | 界面活性剤 | B | 1 | 12 |  | ポリプロピレングリコール脂肪酸(Ｃ8～Ｃ18)エステル | Polypropylene glycol fatty acid(C8-C18)esters |  | Ⓑ
102 | 界面活性剤 | B | 1 | 13 |  | ポリオキシエチレン脂肪族アルコール(Ｃ12～Ｃ20)エーテル | Polyoxyethylene fatty alcohol (C12-C20) ethers | 69013-19-0 | Ⓑ | 添加量：0.2％以下、 塗布量：600mg/㎡ 以下
103 | 界面活性剤 | B | 1 | 13-2 |  | ポリオキシエチレン(4～14モル)脂肪族アルコール(C5～C18)エーテル | Polyoxyethylene (4-14) Alkyl(5-18) Ether | 9002-93-1 | Ⓑ | 塗布量：100mg/㎡以下、 塗布用に限る
104 | 界面活性剤 | B | 1 | 14 |  | ポリオキシエチレン(4～50モル)アルキル(Ｃ7以上)フェニルエーテル | Polyoxyethylene (4-50 moles) alkyl(≧C7)phenyl ethers | 9002-93-1 | Ⓑ | 塗布量：100mg/㎡以下
105 | 界面活性剤 | B | 1 | 15 |  | N,Nビス(2－ヒドロキシエチル)脂肪(C8～C18)アミン | N,N-Bis(2-hydroxyethyl) fatty(C 8-C18)amine | 10213-78-2 | Ⓑ | 添加量：2.0％以下、 但し，包装材残存量：0.1％以下、 塗布量：24ｍｇ／㎡ 以下
106 | 界面活性剤 | B | 1 | 16 |  | 脂肪酸(Ｃ12～Ｃ18)とジエタノールアミンによる縮合生成物 | Condensates of fatty acids (C12-C18)with diethanol amine | 120-40-1 | Ⓑ | 添加量：2.5％以下 塗布量：600mg/㎡以下
107 | 界面活性剤 | B | 1 | 17 |  | ポリオキシプロピレンポリオキシエチレンブロックポリマー | Polyoxypropylene polyoxyethylene block copolymer | 9003-11-6 | 分子量：1,900以上★ 添加量：05％以下、塗布量：600mg/㎡以下
108 | 界面活性剤 | B | 1 | 18 |  | ポリエチレングリコール | Polyethylene glycol | 25322-68-3 | 分子量：200～9,500 エチレングリコールとジエチレングリコールの残存量：0.2％以下 | 添加量：0.3％以下、 塗布量：600mg/㎡以下
109 | 界面活性剤 | B | 1 | 19 |  | ポリプロピレングリコール | Polypropylene glycol | 25322-69-4 | 分子量：400～4,000 | 添加量：5.0％以下、 塗布量：600mg/㎡以下
110 | 界面活性剤 | B | 1 | 21 |  | ポリエチレンオキサイド | Polyethylene oxide | 25322-68-3 |  | 塗布量：600mg/㎡以下
111 | 界面活性剤 | B | 1 | 22 |  | ひまし油のエチレンオキサイド付加物 | Castor oil ethylene oxide addition compound . | 103479-06-7
112 | 界面活性剤 | B | 1 | 23 |  | イソプロピルアルコール | Isopropyl alcohol | 67-63-0 |  | 塗布量：600mg/㎡ 以下
113 | 界面活性剤 | B | 1 | 26 |  | Ｎ，Ｎ－ジメチルアミノエチルメタクリレート・２－ヒドロキシエチルメタクリレート・メチルメタクリレート共重合物のモノクロル酢酸ナトリウムによる変性物 | Reaction product of N,N-dimethylaminoethyl methacrylate-2-hydroxyethyl methacrylate-methyl methacrylate copolymer with sodium monochloroacetate | 72765-59-4 | 数平均分子量：：40,000～70,000 モノクロル酸ナトリウムによる変性率：20～40％ | 表面塗布200㎎/㎡以下
114 | 界面活性剤 | B | 1 | 28 |  | Ｎ－２－ヒドロキシエチル－Ｎ－（２－ヒドロキシアルキル）アミン | Ｎ-2-ｈｙｄｒｏｘｙｅｔｈｙｌ-Ｎ-(2-ｈｙｄｒｏｘｙａｌｋｙｌ)ａｍｉｎｅ | 84836-93-1 2615-84-1 56975-13-4 | Ⓑ アルキルはＣ12（２～60％），Ｃ14（40～98％） | 添加量：2.0％以下 100℃以下での使用に限る 塗布量：500mg/㎡以下
115 | 界面活性剤 | B | 1 | 29 |  | エチルアルコール | Ethanol |  |  | 塗布量：600mg/㎡以下
116 | 界面活性剤 | B | 2 | 1 |  | アルキル(Ｃ10～Ｃ20)スルホン酸塩(Ｎａ,Ｋ,ＮＨ4) | Alkyl (C10-C20) sulfates(Na, K, NH4) | 977180-90-7,（Na） 27176-87-0 | Ⓑ | 添加量：0.3％以下 但し，Ｎa塩は3.0％以下 塗布量：120mg/㎡以下
117 | 界面活性剤 | B | 2 | 2 |  | アルキル(C9～C20)ベンゼンスルホン酸塩(Na,K,NH4) | Alkyl (C9-C 20) benzene sulfonates (Na, K, NH4) | 68411-30-3 | Ⓑ | 残存量：0.2％以下、 B2-1, B2-1, B2-3との合計塗布量：600mg/㎡以下
118 | 界面活性剤 | B | 2 | 2-2 |  | アルキルドデシルベンゼンスルホン酸塩(Mg、Zn) |  |  |  | 移行量：30mg/kg以下
119 | 界面活性剤 | B | 2 | 3 |  | アルキルナフタリンスルホン酸塩(Na) | Alkyl (C10-C 20) naphthalene sulfonate Na,Salt | 577-11-7 | Ⓑ | 添加量：3.0％以下 B2-1～3合計塗布量：600mg/㎡以下
120 | 界面活性剤 | B | 2 | 4 |  | ソジウムジアルキル(Ｃ4～Ｃ16)スルホサクシネート | Sodium dialkyl(C4-C 16) sulfosuccinate |  | Ⓑ | 添加量：3.0％以下、 塗布量：600mg/㎡以下
121 | 界面活性剤 | B | 2 | 6 |  | アルキル(C8～C18)フェノキシベンゼンスルホン酸ソーダ | Sodium alkyl (C8-C IJ phenoxybenzene sulfonate |  | Ⓑ 但しＣ8～Ｃ13のモノアルキル体含量：は70％以上
122 | 界面活性剤 | B | 2 | 8 |  | ナフタリンスルホン酸ホルムアルデヒド縮合物のナトリウム塩 | Sodium salts of sulfonated naphthalene-formaldehyde condensates |  |  | 残存量：0.2％以下
123 | 界面活性剤 | B | 2 | 9 |  | アルキル(C8～C20)サルフェート(Na,K,NH4) | Alkyl (C8-C 20) sulfates (Na, K, NH4) | 151-21-3 | Ⓑ | 残存量：0.3％以下、 塗布量：600mg/㎡以下
124 | 界面活性剤 | B | 2 | 10 |  | ポリオキシエチレン脂肪アルコール(Ｃ12～Ｃ20)エーテルサルフェート(Ｎa,ＮＨ4) | Polyoxyethylene fatty alcohol (C12-C20) ether sulfates (Na, NH4) |  | Ⓑ | 残存量：0.2％以下、 塗布量：600mg/㎡以下
125 | 界面活性剤 | B | 2 | 11 |  | ポリオキシエチレン(4～50モル) アルキル(Ｃ7以上)フェニルエーテルサルフェート(Ｎa,ＮＨ4) | Polyoxyethylene (4-50 moles) alkyl (≧C7) phenylether sulfates (Na, NH4) | 55348-40-8 | Ⓑ | 残存量：2.5 ％以下、 塗布量：600mg/㎡以下
126 | 界面活性剤 | B | 2 | 16 |  | 脂肪酸(C8～C22)塩 (Na,K,NH4) | Fatty acid (C8-C22) salts (Na, K, NH4) | 143-19-1 | Ⓑ 水添物を含む | 塗布量：600mg/㎡以下、
127 | 界面活性剤 | B | 2 | 17 |  | ロジン(不均化又は水添)石鹸(Ｎａ,Ｋ) | Rosin soaps (disproponated or hydrogenated) (Na,K) | 85026-55-7 |  | 残存量：2.5％以下
128 | 界面活性剤 | B | 3 | 3 |  | ステアリン酸モノグリセライドとホウ酸の反応物 | Reaction product of boric acid with glycerol monoglyceride | 72905-86-3 | Ⓑ | 添加量：2.0％以下 厚さ0.3㎜以下， 100℃以下で使用のこと
129 | 界面活性剤 | B | 4 | 1 |  | ジメチルジアルキル(Ｃ8～Ｃ18)アンモニウムクロライド | Dimethyl dialkyl (Ｃ8～Ｃ18) ammonium chloride | 61789-77-3、 61789-80-8 | Ⓑ | 最大移行量：３㎎/㎏食品以下
130 | 界面活性剤 | B | 4 | 2 |  | C8～C18の飽和脂肪酸を主体とする天然直鎖脂肪酸のコリンエステル塩化物 | Choline ester chloride of natural straight-chain fatty acid of mainly saturated C8-C18 |  | Ⓑ | 添加量：0.15％以下
131 | 界面活性剤 | B | 5 | 1 |  | カルボキシメチルセルロース及びそのナトリウム塩 | Carboxymethyl cellulose and its sodium salt | 9000-11-7 |  | 塗布量：600mg/以下
132 | 界面活性剤 | B | 5 | 2 |  | メチルセルロース | Methyl Cellulose | 9004-67-5 |  | 塗布量：600mg/以下
133 | 界面活性剤 | B | 5 | 5 |  | メチルヒドロキシプロピルセルロース | Methylhydroxypropyl cellulose | 9004-65-3 | 塗布剤として使用するものは、品質は食品添加物公定書に従う | 塗布量：600mg/以下
134 | 界面活性剤 | B | 5 | 9 |  | ポリビニルアルコール | Polyvinyl alcohol | 9002-89-5 | ４％水溶液の粘度が20℃で2cp以上 | 添加量：2.5％以下、 塗布量：600mg/㎡以下
135 | 界面活性剤 | B | 5 | 10 |  | ポリアクリル酸及びそのナトリウム塩 | Polyacrylic acid and its sodium salt | 9003-01-4 9003-04-7 |  | 残存量：0.2％以下
136 | 界面活性剤 | B | 5 | 12 |  | ポリビニルピロリドン | Polyvinyl pyrrolidone | 9003-39-8 | ４％水溶液の粘度が20℃で34cp以上 | 添加量：2.5％以下、 塗布量：600mg/㎡以下
137 | 界面活性剤 | B | 5 | 22 |  | ポリビニルポリピロリドン | Polyvinylpolypyrrolidone | 25249-54-1 | 水、5％酢酸及び50％エタノール溶媒による３時間還流条件下での総溶出量：50µg/ml以下 | 添加量：30．0％以下、 塗布用に限る
138 | 滑剤 | C | 1 | 1 |  | 流動パラフィン | Liquid paraffin | 8002-74-2 | 品質は食品添加物公定書に従う
139 | 滑剤 | C | 1 | 2 |  | 合成パラフィン | Synthetic paraffin | 8002-74-2 | (1)凝固点 93～99℃ (2)油含量： 0.5％以下 (3)吸光度 88℃ジヒドロナフタリン中で290nmでの吸収が0.01を超えないこと
140 | 滑剤 | C | 1 | 4 |  | 合成イソパラフィン石油炭化水素 | Synthetic isoparaffin petroleum hydrocarbons | 68551-17-7 | (1)沸点(63～260℃) (2)紫外線吸光度(光路長１㎝当たりの最高吸光度) 260～319mμ 1.5 320～329mμ 0.08 330～350mμ 0.05 (3)不揮発残渣 0.002g/100ml以下
141 | 滑剤 | C | 1 | 11 |  | ポリエチレンワックス | Polyethylene wax | 9002-88-4
142 | 滑剤 | C | 1 | 13 |  | 水素添加ポリブテン | Hydrogenated polybutene | 68937-10-0 | (1)99℃の粘度が39セイボルト以上、(2)臭素価3以下 | 脂肪性食品には使用できない
143 | 滑剤 | C | 2 | 1 |  | 高級脂肪酸(Ｃ8～Ｃ22) | Higher fatty acids (C8-C22) and behenic acid |  | Ⓑ 動物または植物から得られた脂肪酸及びそれらの脂肪酸を水素添加したもの | 添加量：5.0％以下
144 | 滑剤 | C | 3 | 1 |  | 高級脂肪酸(Ｃ8～Ｃ22)アルミニウム | Higher fatty acid (C8-C22) aluminum salts | 637-12-7 | Ⓑ | 添加量：3.0％以下
145 | 滑剤 | C | 3 | 2 |  | 高級脂肪酸(Ｃ8～Ｃ22,リシノール) カルシウム | Higherfatty acid (C8-C22) calcium salts | 1592-23-0 | Ⓑ | 添加量：5.0％以下、 塗布量：600mg/㎡以下 (ステアリン酸カルシウムに限る)
146 | 滑剤 | C | 3 | 3 |  | 高級脂肪酸(Ｃ8～Ｃ22)マグネシウム | Higher fatty acid (C8-C22) magnesium salts | 557-04-0 | Ⓑ | 添加量：1.0％以下
147 | 滑剤 | C | 3 | 4 |  | 高級脂肪酸(C8,C18)亜鉛 | Higherfattyacid (C8-C18)zincsalts . | 557-05-1 | Ⓑ 塗布剤は不ケン化物2％以、ステアリン酸に限る。 | 添加量：0.5％以下、 塗布量：600mg/m2以下
148 | 滑剤 | C | 3 | 4-1 |  | ベヘン酸（Ｃ22）亜鉛 | Behenic acid(C22) zinc salts |  | 不ケン化物質2.0％以下
149 | 滑剤 | C | 4 | 1 |  | 直鎖脂肪族１価アルコール(Ｃ8～Ｃ18) | Straight-chain fatty monohydric alcohols (C8-C18) | 56-81-5 | Ⓑ 合成アルコールは (1)全ジオール:0.1%以下 (2)C8～C14:直鎖96%以上、アルコール分99%以上 (3)C16～C18:直鎖94%以上、アルコール分98%以上 (4)非アルコール不純物はパラフィンのこと
150 | 滑剤 | C | 4 | 2 |  | グリセリン | Glycerin | 56-81-5 | Ⓑ 品質は食品添加物公定書に従う
151 | 滑剤 | C | 4 | 3 |  | ソルビトール | Sorbitol | 50-70-4
152 | 滑剤 | C | 4 | 4 |  | プロピレングリコール | Propylene glycol | 57-55-6
153 | 滑剤 | C | 5 | 3 |  | 高級脂肪酸(Ｃ18)と直鎖脂肪酸１価アルコール(Ｃ2～Ｃ18)のエステル | Higher fatty acid (C4-C22) esters of straight-chain fafty alcohols (C2-C18) |  | Ⓑ | 添加量：5.0％以下
154 | 滑剤 | C | 5 | 13 |  | アジピン酸ジ-2－エチルヘキシル | Di-2-ethylhexyl adipate | 103-23-1 |  | 添加量：5.0％以下
155 | 滑剤 | C | 5 | 15 |  | セバシン酸ジオクチル | Dioctyl sebacate | 122-62-3 | Ⓑ
156 | 滑剤 | C | 5 | 25 |  | アジピン酸,ステアリン酸とペンタエリスリートルとのポリエステル | Polyester of adipic acid and stearic acid with pentaerythritol | 68130-34-7 | Ⓑ
157 | 滑剤 | C | 5 | 36 |  | 1,2－プロパンジオールおよび(又は)1,3および(又は)1,4－ブタンジオールおよび(又は)ポリプロピレングリコールとアジピン酸からなるポリエステルで酢酸又は脂肪酸(C12-18)又はn－オクタノールおよび(又は)n－デエカノールで末端封鎖されたものも含む | Polyesters of 1,2-propanediol and/or 1,3- and/or 1,4-butanediol and/or polypropyleneglycol with adipic acid, which may be end-capped with acetic acid or fatty acids C12 -C18 or n-octanol and/or n-decanol |  |  | 溶出量：30mg/kg以下
158 | 滑剤 | C | 7 | 1 |  | 水添食用油脂 | Hydrogenated edible oil and fat |  | Ⓑ
159 | 滑剤 | C | 7 | 2 |  | 水添ひまし油 | Hydrogenated castor oil | 8001-78-3
160 | 滑剤 | C | 7 | 3 |  | ひまし油 | Castor oil | 8001-79-4
161 | 滑剤 | C | 7 | 8 |  | アセチル化モノグリセライド | Acetylated monoglycerides | 68990-54-5 | Ⓑ分子中アセチル基を持つ脂肪酸(Ｃ8～Ｃ22)グリセライドであって，酸価６以下★,ライヘルトマイスル価75～200のもの食品添加物公定書に従う塗布量：600mg/ m2以下
162 | 滑剤 | C | 7 | 9 |  | 水素化抹香鯨油 | Hydrogenated sperm oil
163 | 滑剤 | C | 8 | 1 |  | エチレンビス脂肪酸(C16,C18)アマイド | Ethylene bis-fatty acid (C 16,C 18) amide N,N'-Ethane-1,2-diylbispalmitamide | 110-31-6 5518-18-3 | Ⓑ飽和脂肪酸に限る。但し，オレイン酸は使用できる 添加量：2.0％以下
164 | 滑剤 | C | 8 | 2 |  | 高級脂肪酸(C8～C22)アマイド | Higherfattyacid (C8-C22) amide |  | Ⓑ | 1)添加量：0.1％以下， 2)オレイン酸アマイドは添加量：0.02％以下， 3)器具には2.0％以下
165 | 滑剤 | C | 8 | 10 |  | Ｎ，Ｎ－メチレンビス－オクタデカンアマイド | Ｎ,Ｎ-ｍｅｔｈｙｌｅｎｂｉｓ-ｏｃｔａｄｅｃａｎａｍｉｄｅ | 000109-23-9 | Ⓑ | 添加量：0.05％以下
166 | 滑剤 | C | 9 | 1 |  | メチルヒドロジエンポリシロキサン | Methyl hydrogene polysiloxane | 63148-57-2 9004-73-3 | 20℃の粘度最低100cSt
167 | 滑剤 | C | 9 | 2 |  | ジメチルポリシロキサン | Dimethyl polysiloxane | 63148-62-9 | 粘度：最低100cSt（20℃） | 塗布量 600mg/㎡以下
168 | 滑剤 | C | 9 | 3 |  | メチルフェニルポリシロキサン | Methyl phenyl polysiloxane | 68083-14-7 | 20℃の粘度最低100 cSt | 塗布量：600mg/㎡以下
169 | 滑剤 | C | 9 | 5 |  | ポリオキシアルキレン(C2～C4)ジメチルポリシロキサン | Polyoxyalkylene dimethylpolysiloxane | 68937-54-2 |  | 添加量0.3％以下
170 | 滑剤 | C | 11 | 5 |  | ベンゼン－１、２－ジメチル－４、５－ビス（１－フェニルエチル） （２５～４５％）、 ベンゼン－４－（１、３ジフェニルブチル）－１、２ジメチル （２０～４０％）、 ベンゼン［１－（３、４－ジメチルフェニル）エチル］（１－フェニルエチル）（２５～４５％）の混合物 | Mixture of ｂenzene,1,2-dimethyl-4,5-bis(1-phenylethyl)（25～45％）、Benzene-4-（1、3ｄｉphenylｂｕthyl）1、2dimethyl（20～40％）、 ｂenzene［1-（3.4-dimethylphenyl）ethyl)］（1-phenylethyl）（25～45％） | 51580-93-9 56525-86-1 57213-94-2 |  | (1)添加量：1.0％以下 (2)100℃以下での使用に限る (3)脂肪性食品用には厚さ0.2㎜以下
171 | 充填剤 | D | 1 | 1 |  | 酸化マグネシウム | Magnesium oxide | 1309-48-4 |  | 複合酸化物系顔料成分として使用可能
172 | 充填剤 | D | 1 | 2 |  | 酸化アルミニウム | Aluminium oxide | 1344-28-1 |  | 塗布量：600mg/㎡以下 複合酸化物系顔料成分として使用可能
173 | 充填剤 | D | 1 | 3 |  | 酸化けい素 | Silicon oxide | 7631-86-9 | 官能基例えばビニル基，メタクリル基，アミノ基またはグリシジル基を有するアルコキシシランで処理する場合は，処理剤の量：は合計0.5％以下であること。 処理剤合計は、充填剤に対し5％以下 | 塗布量：600mg/㎡以下 無機顔料および複合酸化物系顔料成分として使用可能
174 | 充填剤 | D | 1 | 4 |  | 酸化カルシウム | Calcium oxide | 1305-78-8 |  | 複合酸化物系顔料成分として使用可能
175 | 充填剤 | D | 1 | 5 |  | 酸化チタン | Titanium oxide | 13463-67-7 | Pb，Cd 0.01％以下、As，Hg 0.005％以下 | 複合酸化物系顔料成分として使用可能
176 | 充填剤 | D | 1 | 6 |  | 酸化クロム(Ⅲ) | Chromium oxide (lll) | 1308-38-9 | Pb，Cd 0.01％以下、As，Hg 0.005％以下 | 複合酸化物系顔料成分として使用可能
177 | 充填剤 | D | 1 | 7 |  | 酸化鉄 | lron oxide | 1309-37-1 | Pb，Cd 0.01％以下、As，Hg 0.005％以下 | 複合酸化物系顔料成分として使用可能
178 | 充填剤 | D | 1 | 8 |  | 酸化亜鉛 | Zinc oxide | 1314-13-2 | Pb，Cd 0.01％以下、As，Hg 0.005％以下 金属亜鉛１％以下 | 複合酸化物系顔料成分として使用可能
179 | 充填剤 | D | 1 | 10 |  | 酸化コバルト | Cobalt oxide | 1308-06-1 |  | 複合酸化物系顔料成分としての使用に限る
180 | 充填剤 | D | 1 | 11 |  | 酸化ニオブ | Niobium oxide | 1313-96-8 |  | 複合酸化物系顔料成分としての使用に限る
181 | 充填剤 | D | 1 | 12 |  | 酸化ニッケル | Nickel oxide | 12035-36-8 |  | 複合酸化物系顔料成分としての使用に限る
182 | 充填剤 | D | 1 | 13 |  | 酸化アンチモン | Antimony oxide | 1327-33-9 1309-64-4 1314-60-9 |  | 複合酸化物系顔料成分としての使用に限る
183 | 充填剤 | D | 1 | 14 |  | 酸化タングステン | Tungsten oxide | 1314-35-8 |  | 複合酸化物系顔料成分としての使用に限る
184 | 充填剤 | D | 1 | 16 |  | チタンイエロー | Titan yellow | 8007-18-9 | Pb，Cd 0.01％以下、As，Hg 0.005％以下 | 無機顔料として使用可能
185 | 充填剤 | D | 1 | 17 |  | コバルトブルー | Cobalt blue | 1345-16-0 | Pb，Cd 0.01％以下、As，Hg 0.005％以下 | 無機顔料として使用可能
186 | 充填剤 | D | 1 | 18 |  | 三酸化アンチモン | Antimony trioxide | 1309-64-4 |  | アンチモンの移行量：0.02㎎/㎏以下、 アンチモンの定量法は告示３７０号アンチモン溶出試験法による
187 | 充填剤 | D | 1 | 19 |  | シリル化処理無水ケイ酸 | Silicon dioxide, silanated | 68909-20-6 |  | 塗布剤として塗布量：600mg/㎡以下
188 | 充填剤 | D | 1 | 20 |  | 酸化マンガン | Manganese oxide |  |  | 複合酸化物系顔料成分として使用できる
189 | 充填剤 | D | 2 | 1 |  | 水酸化マグネシウム | Magnesium hydroxide | 1309-42-8
190 | 充填剤 | D | 2 | 2 |  | 水酸化アルミニウム | Aluminium hydroxide | 21645-51-2 | Pb，Cd 0.01％以下、As，Hg 0.005％以下 | 無機顔料および複合酸化物系顔料成分として使用可能
191 | 充填剤 | D | 3 | 1 |  | 炭酸マグネシウム | Magnesium carbonate | 546-93-0
192 | 充填剤 | D | 3 | 2 |  | 炭酸カルシウム | Calcium carbonate | 471-34-1
193 | 充填剤 | D | 3 | 4 |  | 炭酸リチウム | Lithium carbonate | 554-13-2 |  | 溶出量：0.6㎎/㎏(食品)以下
194 | 充填剤 | D | 4 | 1 |  | 硫酸カルシウム | Calcium sulfate | 7778-18-9
195 | 充填剤 | D | 4 | 3 |  | 硫酸バリウム | Barium sulfate | 7727-43-7 | Pb，Cd 0.01％以下、As，Hg 0.005％以下 | 無機顔料として使用可能
196 | 充填剤 | D | 5 | 2 |  | けい酸マグネシウム | Magnesium silicate | 1343-88-0
197 | 充填剤 | D | 5 | 3 |  | けい酸アルミニウム | Aluminium silicate | 12068-56-3
198 | 充填剤 | D | 5 | 5 |  | けい酸カルシウム | Calcium silicate | 1344-95-2
199 | 充填剤 | D | 5 | 6 |  | アルミノ珪酸塩(Na,Ca) | Aluminosilicate (Na, Ca) (Zeolite), | 68989-22-0 1344-00-9 | ゼオライト系のみ
200 | 充填剤 | D | 5 | 7 |  | けい酸アルミニウムカルシウム | Aluminium and calcium silicates | 1344-00-9 | ＦＤＡ§182.2122に相当するもの
201 | 充填剤 | D | 5 | 8 |  | けい酸リチウム | Lithium Silicate | 10102-24-6 |  | 溶出量：リチウムとして合計0.6㎎/㎏以下
202 | 充填剤 | D | 5 | 9 |  | ナトリウム、カリウム、カルシウム、マグネシウム、アルミニウム、鉄のケイ酸塩又は、それらの混合物 | Silicates or mixed silicates of sodium, potassium, calcium, magnesium, aluminium and iron |  | 石綿は除去されたもの充填剤の結合剤として、アルコキシシラン、官能基例えばビニル基、メタクリル基、アミノ基またはグリシジル基を有するもので処理する場合は、処理剤の量：は合計0.5%以下であること。 結合剤合計は、充填剤に対して5％以下
203 | 充填剤 | D | 5 | 9-1 |  | 3-アミノプロピルトリエトキシシラン処理ケイ酸塩（ナトリウム、カリウム、カルシウム、マグネシウム、アルミニウム、もしくは鉄の塩、又はそれらの混合物） | Silicic acid salt, 3-aminopropyltrietoxysilane | 919-30-2 1344-01-0 | 3-アミノプロピルトリエトキシシランのケイ酸塩への処理量：３ｗｔ％以下 | 対象樹脂へのシラン処理ケイ酸塩の添加量：５ｗｔ％以下、 製品厚み１ｍｍ以下
204 | 充填剤 | D | 5 | 10 |  | マイカ | Mica | 12001-26-2 | Pb，Cd0.01％以下、As，Hg0.005％以下 | 無機顔料として使用可能
205 | 充填剤 | D | 6 | 1 |  | クレー | Clay | 1332-58-7
206 | 充填剤 | D | 6 | 2 |  | けいそう土 | Diatomaceus earth | 7631-86-9
207 | 充填剤 | D | 6 | 3 |  | カオリン(陶土) | Kaolin (porcelain clay) | 1332-58-7
208 | 充填剤 | D | 6 | 4 |  | タルク | Talc | 14807-96-6
209 | 充填剤 | D | 6 | 6 |  | パーライト | Perlite | 977116-39-4 | 品質は食品添加物公定書による
210 | 充填剤 | D | 6 | 7 |  | ガラス | Glass
211 | 充填剤 | D | 6 | 8 |  | 木粉 | Wood powder | 9004-34-6
212 | 充填剤 | D | 6 | 9 |  | セルロース | Cellulose | 7782-42-5
213 | 充填剤 | D | 6 | 10 |  | グラファイト | Graphite | 7782-42-5 | Pb，Cd 0.01％以下、As，Hg 0.005％以下 | 無機顔料として使用可能
214 | 充填剤 | D | 6 | 11 |  | シェナー | Sienna | 1309-37-1 977139-25-5 | Pb，Cd 0.01％以下、As，Hg 0.005％以下 | 無機顔料として使用可能
215 | 充填剤 | D | 6 | 12 |  | 生シェナー | Raw sienna | 1309-37-1 12000-57-6 | Pb，Cd 0.01％以下、As，Hg 0.005％以下 | 無機顔料として使用可能
216 | 充填剤 | D | 6 | 13 |  | 焼アンバー | Calcined amber |  | Pb，Cd 0.01％以下、As，Hg 0.005％以下 | 無機顔料として使用可能
217 | 充填剤 | D | 7 | 8 |  | 複合酸化物系顔料 | Complex oxide pigments |  |  | 無機顔料として使用
218 | 充填剤 | D | 8 | 1 |  | アルミニウム | Aluminium | 7429-90-5 | Pb，Cd 0.01％以下、As，Hg 0.005％以下 | 無機顔料として使用可能
219 | 充填剤 | D | 8 | 4 |  | 銀 | Silver | 7440-22-4 |  | 添加量：5.0％以下
220 | 充填剤 | D | 8 | 5 |  | 銅 | Copper | 7440-50-8 | Pb，Cd 0.01％以下、As，Hg 0.005％以下 | 最大移行量：銅として10㎎/㎏食品以下
221 | 充填剤 | D | 8 | 7 |  | 真ちゅう又は黄銅 | Brass | 12597-71-6 | Pb，Cd 0.01％以下、As，Hg 0.005％以下 | 最大移行量：銅として10㎎/㎏食品以下
222 | 充填剤 | D | 8 | 9 |  | ニッケル | Nickel | 7440-02-0 |  | 添加量：5.0％以下★非酸性食品用に限る
223 | 充填剤 | D | 9 | 1 |  | 硫化亜鉛 | Zinc sulfide | 1314-98-3 | 蛍光を発しないこと | 添加量：10％以下
224 | 充填剤 | D | 9 | 2 |  | 群青 | Ultramarine | 57455-37-5 | Pb，Cd 0.01％以下、As，Hg 0.005％以下 | 無機顔料として使用可能
225 | 充填剤 | D | 10 | 1 |  | 炭素繊維 | Carbon fiber | 7440-44-0 |  | 結合剤として，アルコキシシラン官能基たとえばビニル基，メタクリル基，アミノ基，又はグリシジル基をもつものを使用できる。充填剤に対し0.5％以下，または充填剤入りプラスチックに対し0.3％以下
226 | 充填剤 | D | 10 | 4 |  | ホウ酸アルミニウム | Aluminum borate | 11121-16-7 12005-61-7 |  | 添加量3.0％以下 100℃以下で使用
227 | 充填剤 | D | 10 | 5 |  | マグネシウム・ナトリウム・フルオライド・シリケート |  | 37296-97-2 |  | フッ化物溶出量0.3mg/kg-食品以下
228 | 発泡剤 発泡助剤 | E | 1 | 1 |  | アゾジカーボンアミド | Azodicarbonamide | 123-77-3 |  | 添加量：2.0％以下
229 | 発泡剤 発泡助剤 | E | 1 | 2 |  | 4,4‘－オキシビス(ベンゼンスルホニルヒドラジッド) | 4,4'-Oxybis(benzenesulfonylhydrazide) |  |  | 添加量：0.5％以下， シーリングガスケット用に限る
230 | 発泡剤 発泡助剤 | E | 2 | 1 |  | 炭酸水素ナトリウム | Sodium hydrogen carbonate | 144-55-8
231 | 発泡剤 発泡助剤 | E | 2 | 4 |  | くえん酸 | Citric acid | 77-92-9 |  | 塗布量：600mg/㎡以下
232 | 発泡剤 発泡助剤 | E | 3 | 1 |  | C7以下の脂肪族炭化水素 | Aliphatic (≦C7) hydrocarbons |  |  | Ｅ３－２との合計残存量：10％以下
233 | 発泡剤 発泡助剤 | E | 3 | 2 |  | シクロアルカン | Cycloalkanes . |  | 沸点０～100℃ | Ｅ３－１との合計残存量：10％以下
234 | ポリマー添加材 | F | 1 | 1 |  | ポリエチレン | Polyethylene | 9002-88-4 | ポリエチレンのポジティブリストに従うもの
235 | ポリマー添加材 | F | 1 | 8 |  | 酸化ポリエチレン | Oxidated polyethylene | 68441-17-8 | ポリエチレンを空気酸化したもので， 平均分子量：1200以上， 酸素量：５％以下， 酸価９～19， 密度0.85～1.0(ｇ/ml)，ヘキサン可溶分53.0％以下 キシレン可溶分75.0％以下 を満たすもの （試験法はＦＤＡ§177.1620による)
236 | ポリマー添加材 | F | 2 | 1 |  | ポリスチレン | Polystyrene | 9003-53-6 | ポリスチレンのポジティブリストに従うもの
237 | ポリマー添加材 | F | 2 | 3 |  | ABS樹脂 | ABS resin | 9003-56-9 | ＡＢＳ樹脂のポジティブリストに従うもの
238 | ポリマー添加材 | F | 2 | 4 |  | AS樹脂 | SAN resin | 9003-54-7 | AS樹脂のポジティブリストに従うもの
239 | ポリマー添加材 | F | 2 | 7 |  | スチレン・ブタジエン共重合物 | Butadiene-styrene copolymers | 9003-55-8
240 | ポリマー添加材 | F | 3 | 2 |  | ポリメタクリレート | Polymethacrylate | 9011-14-7 | メタクリル樹脂のポシティブリストに従うもの | 塗布量：600mg/㎡以下
241 | ポリマー添加材 | F | 3 | 5 |  | メタクリル酸メチル・エチレングリコ－ルジメタクリレート共重合物 | Methylmethacrylate-Ethylene glycol methacrylate copolymer
242 | ポリマー添加材 | F | 3 | 6 |  | ポリアクリル酸ナトリウム | Sodium polyacrylate | 9003-04-7 |  | 添加量：０．５ｗｔ％以下
243 | ポリマー添加材 | F | 5 | 9 |  | シリコンエラストマー | Silicone elastomers | 68400-69-9 | ゴム製食品用器具及び容器包装に関するポジティブリストに従うもの
244 | ポリマー添加材 | F | 5 | 14 |  | 無水マレイン酸・ブタジエン共重合物 | Maleic anhydride-butadiene copolymer
245 | ポリマー添加材 | F | 5 | 18 |  | シランジオールの1,1-ジメチル体からなるポリマーとエチレンとを構成成分とするトリブロックポリマー | Silanediol,1,1-dimethyl-,polymer with ethene,triblock | 837387-70-9 |  | 添加量：制限：３０ｗｔ％以下★使用制限：・温度制限Ａ～Ｈ ・食品分類全食品 ・乳幼児用（粉ミルク及び母乳）への使用不可
246 | ポリマー添加材 | F | 6 | 17 |  | ポリフェニレンエ－テル | Polyphenylene ether | 25667-40-7 | ポリフェニレンエーテルのポジティブリストに従うもの
247 | ポリマー添加材 | F | 6 | 26 |  | ポリメタクリルスチレン | Polymethacryl styrene |  | ポリメタクリルスチレンのポジティブリストに従うもの
248 | ポリマー添加材 | F | 6 | 29 |  | ポリメチルシルセスキオキサン | Polymethyl silsesquioxanes |  | 品質は独ＢfR Ａ－ＸＶ－Ⅱの規定に従うもの
249 | ポリマー添加材 | F | 6 | 56 |  | ポリ乳酸 | Polylactide、polylactic acid | 9051-89-2 | ポリ乳酸のポジティブリストに従うもの
250 | その他 | G | 1 | 1 |  | 水酸化ナトリウム | Sodium hydroxide | 1310-73-2 | ポリマー中で中和されていること
251 | その他 | G | 2 | 1 |  | 炭酸ナトリウム | Sodium carbonate | 144-55-8 | 品質は食品添加物公定書に従う塗布量： | 塗布量：600mg/㎡以下 塗布用に限る
252 | その他 | G | 3 | 2 |  | 塩化マグネシウム | Magnesium chloride | 7786-30-3 |  | 塗布剤として使用するものは、食品添加物公定書に従うものであり、塗布量制限として600mg/m2以下となる、但し塗布用に限る
253 | その他 | G | 3 | 5 |  | 塩化カルシウム | Calcium chloride | 100043-52-4
254 | その他 | G | 4 | 1 |  | 硫酸ナトリウム | Sodium sulfate | 7757-82-6
255 | その他 | G | 4 | 2 |  | 硫酸マグネシウム | Magnesium sulfate | 7487-88-9 | 品質は食品添加物公定書に従うもの
256 | その他 | G | 4 | 2A |  | 無水硫酸マグネシウム | Magnesium sulfate anhydride | 7487-88-9
257 | その他 | G | 4 | 8 |  | 焼ミョウバン | Burntalum | 7664-93-9
258 | その他 | G | 4 | 9 |  | 硫酸アルミニウム | Aluminium sulphate | 10043-01-3
259 | その他 | G | 5 | 1 |  | りん酸ナトリウム | Sodium phosphate | 7558-80-7
260 | その他 | G | 5 | 4 |  | りん酸カルシウム | Calcium phosphate | 7758-87-4
261 | その他 | G | 5 | 8 |  | トリポリりん酸アルミニウム | Aluminium tripolyphosphate | 8017-16-1
262 | その他 | G | 6 | 4 |  | 酢酸ナトリウム | Sodium Acetate | 127-09-3 |  | 塗布量：600mg/㎡以下
263 | その他 | G | 6 | 5 |  | 安息香酸 | Benzoic acid | 65-85-0 | 品質は食品添加物公定書に従う
264 | その他 | G | 6 | 6 |  | 安息香酸ナトリウム | Sodium benzoate | 532-32-1 |  | 添加量：0.1％以下 塗布量：600mg/㎡以下
265 | その他 | G | 6 | 14 |  | 酢酸カリウム | Potassium acetate | 127-08-2
266 | その他 | G | 6 | 29 |  | くえん酸ナトリウム(クエン酸三ナトリウム） | Sodium citrate | 6132-04-3
267 | その他 | G | 6 | 40 |  | 茶乾留物 | Tea | 0
268 | その他 | G | 6 | 43 |  | 酒石酸ナトリウム | Sodium tartrate | 6106-24-7
269 | その他 | G | 6 | 56 |  | ハイドロタルサイト | Ｈydrotalcite | 11097-59-9
270 | その他 | G | 6 | 57 |  | シクロデキストリン | cyclodextrin（α、β、γ） | 10016-20-3 7585-39-9 17465-86-0 | 食品添加物公定書に従う | 塗布量：600mg/ m2以下 塗布用に限る
271 | その他 | G | 6 | 70 |  | 窒化ホウ素 | boron nitride | 10043-11-5 |  | 添加量：2％以下
272 | その他 | G | 6 | 73 |  | キサンタンガム | Xanthan gum | 11138-66-2 | 品質は食品添加物公定書に従う。
273 | ラジカル発生剤 | H | 1 | 1 |  | ジ－t－ブチルパ－オキサイド | Di-t-butyl peroxide | 110-05-4
274 | ラジカル発生剤 | H | 1 | 2 |  | ジクミルパーオキサイド | Dicumyl peroxide | 80-43-3
275 | ラジカル発生剤 | H | 1 | 3 |  | 1,3－ビス(t－ブチルパーオキシイソプロピル)ベンゼン | 1,3-Bis(t-butyl peroxyiso pro pyl)benzene | 2212-81-9
276 | ラジカル発生剤 | H | 2 | 1 |  | ジプロピオニルパ－オキサイド | Dipropionylperoxide | 3248-28-0
277 | ラジカル発生剤 | H | 2 | 4 |  | ベンゾイルパ－オキサイド | Benzoyl peroxide | 94-36-0
278 | ラジカル発生剤 | H | 2 | 5 |  | ジアセチルパ－オキサイド | Diacetyl peroxide | 110-22-5
279 | ラジカル発生剤 | H | 3 | 1 |  | t－ブチルパーオキシアセテート | t-Butyl peroxyacetate | 107-71-1 |  | 分解生成物の残渣0.03％以下
280 | ラジカル発生剤 | H | 3 | 2 |  | t－ブチルパーオキシプロピオネート | t-Butylperoxypropionate | 4206-5-4
281 | ラジカル発生剤 | H | 3 | 3 |  | t－ブチルパーオキシブチレート | t-Butylperoxybutyrate | 18072-84-9
282 | ラジカル発生剤 | H | 4 | 5 |  | t－ブチルパ－オキシジエチルアセテ－ト | Bis(4-t-butylcyclohexyl) peroxycarbonate | 15520-11-3
283 | ラジカル発生剤 | H | 3 | 6 |  | t－ブチルパーオキシピバレート | t-Butylperoxypivarate | 927-07-1
284 | ラジカル発生剤 | H | 3 | 7 |  | t－ブチルパ－オキシ2－エチルヘキサノエート | t-Butyl peroxy-2-ethyl hexanoate | 13467-82-8
285 | ラジカル発生剤 | H | 3 | 8 |  | t－ブチルパ－オキシ－3,5,5－トリメチルヘキサノエ－ト | t-Butyl peroxy-3,5,5-trimethylhexanoate | 13122-18-4
286 | ラジカル発生剤 | H | 3 | 9 |  | t－ブチルパ－オキシベンゾエ－ト | t-Butylperoxybenzoate | 614-45-9
287 | ラジカル発生剤 | H | 4 | 1 |  | ジイソプロピルパーオキシジカーボネート | Diisopropylperoxydicarbonate | 105-64-6
288 | ラジカル発生剤 | H | 4 | 5 |  | ビス(4-t一ブチルシクロヘキシル)パーオキシジカーボネート | Bis(4-t-butylcyclohexyl) peroxycarbonate | 15520-11-3
289 | ラジカル発生剤 | H | 4 | 6 |  | t－ブチルパーオキシイソプロピルカーボネート | t-Butylperoxyisopropylcarbonate | 2372-21-6
290 | ラジカル発生剤 | H | 5 | 1 |  | t－ブチルヒドロパーオキサイド | t-Butylhydroperoxide | 75-91-2
291 | ラジカル発生剤 | H | 5 | 2 |  | クメンヒドロパーオキサイド | Cumenehydroperoxide | 80-15-9
292 | ラジカル発生剤 | H | 5 | 3 |  | p－メンタンヒドロパーオキサイド | p-Menthanehydroperoxide | 26762-92-5
293 | ラジカル発生剤 | H | 5 | 5 |  | p－(α一ヒドロパーオキシイソプロピル)クメン | p-(a-hydroperoxyisopropyl)cumene | 98-49-7
294 | ラジカル発生剤 | H | 5 | 7 |  | 1,4－ビス(αrヒドロパーオキシイソプロピル)ベンゼン | 1,4-Bis(a-hydroperoxyisopropyl)benzene | 3159-98-6
295 | ラジカル発生剤 | H | 6 | 1 |  | 1,1－ジ(t－ブチルパーオキシ) シクロヘキサン | 1,1-Di (t-butyloperoxy)cyclohexane | 3006-86-8
296 | ラジカル発生剤 | H | 6 | 1 |  | 1,1－ジ(t－ブチルパーオキシ) シクロヘキサン | 1,1-Di (t-butyloperoxy)cyclohexane | 3006-86-8
297 | ラジカル発生剤 | H | 6 | 3 |  | 2,2－ジ(t－ブチルパーオキシ)ブタン | 2,2-Di(t-Butylperoxy)butane | 2167-23-9
298 | ラジカル発生剤 | H | 6 | 4 |  | 2,2－ジ(t－ブチルパーオキシ)ヘキサン | 2,2-Di(t-Butylperoxy)hexane | 7735-98-0
299 | ラジカル発生剤 | H | 6 | 5 |  | 1，1－ビス（t－ヘキシルパーオキシ）シクロヘキサン | 1,1-bis-(tert-Hexylperoxy) cyclohexane | 27215-08-3 |  | 添加量：0.3％以下
300 | 色材 | J | 1 |  |  | 有機顔料 |  |  | Pb，Cd :0.01%以下 As，Hg :0.005%以下 （含有量)、 遊離アミン:0.05%以下 （含有量)、 Se，Ba :0.01%以下 Cr :0.1%以下 Sb :0.025%以下 (溶出量)
301 | 色材 | J | 1 | 1-1 |  | N-(5-クロロ-2,4-ジメトキシフェニル)-4-[[5-[(ジメチルアミノ)スルホニル]-2-メトキシフェニル]アゾ]-3-ヒドロキシ-2-ナフタレンカルボキシアミド（C.I.Pigment Red 5） | N-(5-Chloro-2,4-dimethoxyphenyl)-4-[[5-[(diethylamino)sulfonyl]-2- methoxyphenyl]azo]-3-hydroxy-2-naphthalenecarboxamide | 6410-41-9 |  | 添加量：制限：１ｗｔ％以下
302 | 色材 | J | 1 | 1-2 |  | 3-ヒドロキシ-4-[(1-スルホナフタレン-2-イル)アゾ]-2-ナフタレンカルボン酸カルシウム（C.I.Pigment Red 63:1） | calcium 3-hydroxy-4-[(1-sulfonate-2-naphthyl)azo]-2-naphthoate | 6417-83-0 |  | 添加量： 1wt％以下 油脂及び脂肪性食品にのみ適用可
303 | 色材 | J | 1 | 1-3 |  | 1-(3-フェニルアミノカルボニル-6-メトキシフェニルアゾ)-2-ヒドロキシナフタレン-3-カルボンアミド （C.I.Pigment Red 150） | 4-[[5-(Anilino)carbonyl-2-methoxyphenyl]azo]-3-hydroxynaphthalene-2-carboxamide | 56396-10-2 |  | 添加量： 1wt％以下
304 | 色材 | J | 1 | 1-5 |  | N-[4-(アセチルアミノ)フェニル]-4-[[5-(アミノカルボニル)-2-クロロフェニル]アゾ]-3-ヒドロキシ-2-ナフタレンカルボアミド （C.I.Pigment Orange 38） | N-[4-(acetylamino)phenyl]-4-[[5-(aminocarbonyl)-2-chlorophenyl]azo]-3-hydroxynaphthalene-2-carboxamide | 12236-64-5 |  | 添加量： 1wt％以下
305 | 色材 | J | 1 | 1-6 |  | 4-[[4-(アミノカルボニル)フェニル]アゾ]-N-(2-エトキシフェニル)-3-ヒドロキシ-2-ナフタレンカルボアミド (C.I.Pigment Red 170) | 4-[[4-(aminocarbonyl)phenyl]azo]-N-(2-ethoxyphenyl)-3-hydroxynaphthalene-2-carboxamide | 2786-76-7 |  | 添加量： 1wt％以下
306 | 色材 | J | 1 | 1-7 |  | 4-[(2,5-ジクロロフェニル）アゾ]-N-(2,3-ジヒドロ-2-オキソ-1H-ベンゾイミダゾール-5-イル）-3-ヒドロキシナフタレン-2-カルボアミド （C.I. Pigment Brown 25） | 4-[(2,5-dichlorophenyl)azo]-N-(2,3-dihydro2-oxo-1H-benzimidazol-5-yl)-3-hydroxynaphthalene-2-carboxamide | 6992-11-6 |  | 添加量： 1wt％以下
307 | 色材 | J | 1 | 1-8 |  | N-(2,3-ジヒドロ-2-オキソ-1H-ベンゾイミダゾール-5-イル)-3-ヒドロキシ-4-[[2-メトキシ-5-［（フェニルアミノ)カルボニル]フェニル]アゾ］ナフタレン－２－カルボアミド (C.I. Pigment Red 176) | N-(2,3-dihydro-2-oxo-1H-benzimidazol-5-yl)-3-hydroxy-4-[[2-methoxy-5-[((phenylamino) carbonyl]phenyl]azo]naphthalene-2-carboxamide | 12225-06-8 |  | 添加量： 1wt％以下
308 | 色材 | J | 1 | 1-9 |  | N-(2,3-ジヒドロ-2-オキソ-1H-ベンゾイミダゾール-5-イル)-3-ヒドロキシ-4-[[2-メトキシ-5-メチル-4-[(メチルアミノ）スルホニル］フェニル］アゾ］ナフタレン-2-カルボアミド (C.I. Pigment Red 185) | N-(2,3-dihydro-2-oxo-1H-benzimidazol-5-yl)-3-hydroxy-4-[[2-methoxy-5-methyl-4-[(methylamino)sulphonyl]phenyl] azo]naphthalene-2-carboxamide | 51920-12-8 |  | 添加量： 1wt％以下
309 | 色材 | J | 1 | 1-10 |  | ビス[4-[[1-[[(4-メトキシフェニル)アミノ]カルボニル]-2-オキソプロピル]アゾ]-3-ニトロベンゼンスルホン酸]カルシウム (C.I.Pigment Yellow 169) | Calcium bis[4-[([4-methoxyphenyl)amino]carbonyl]-2-oxopropyl]azo]-3-nitrobenzensulphonate] | 73385-03-2 |  | 添加量：１ｗｔ％以下 ＰＳ，ＡＳ，ＡＢＳは油脂及び脂肪性食品にのみ使用
310 | 色材 | J | 1 | 1-11 |  | カルシウム＝6-クロロ-4-[5-ヒドロキシ-3-メチル-1-(3-スルホナトフェニル）-4-ピラゾリルアゾ]-3-トルエンスルホナート (C.I.Pigment Yellow 191) | 4-chloro-2-[[5-hydroxy-3-methyl-1-(3-sulfophenyl)-1H-pyrazol-4-yl]azo]-5-methyl-benzenesulfonic acid, calcium salt(1:1) | 129423-54-7 |  | 添加量 １ｗｔ％以下、 使用温度 Ｂ～Ｈ
311 | 色材 | J | 1 | 1-12 |  | 4-[[5-[[[4-(アミノカルボニル）フェニル］アミノ］カルボニル］-2-メトキシフェニル］アゾ］-N-(5-クロロ-2,4ジメトキシフェニル)-3-ヒドロキシ-2-ナフタレン-カルボキシアミド(C.I.Pigment Red 187) | 4-[[5-[[[4-(Aminocarbonyl)phenyl]amino]carbonyl]-2-methoxyphenyl]azo]-N-(5-chloro-2,4-dimethoxyphenyl)-3-hydroxy-2-naphthalene-carboxamide | 59487-23-9 |  | 添加量 １ｗｔ％以下、 使用温度 Ｂ～Ｈ
312 | 色材 | J | 1 | 1-13 |  | 4'-カルバモイル-4-[1-(2-オキソ-2,3-ジヒドロ-5-ベンズイミダゾリルカルバモイル)アセトニルアゾ],ベンズアニリド(C.I.Pigment Yellow 181) | N-[4-(Aminovarbonyl)phenyl]-4-[[1-[[(2,3-dihydro-2-oxo-1H-benzimidazol-5-yl)amino]carbonyl]-2-oxopropyl]azo]benzamidehydroxynaphthalene-2-carboxamide | 74441-05-7 |  | 添加量 １ｗｔ％以下、 使用温度 Ｂ～Ｈ
313 | 色材 | J | 1 | 1-14 |  | 5-(6-メチル-2-オキソ-2,3-ジヒドロ-5-ベンズイミダゾリルアゾ)ペルヒドロピリミジン-2,4,6-トリオン (C.I.Pigment Orange 64) | 5-[(2,3-Dihydro-6-methyl-2-oxo-1H-benzimidazol-5-yl)azo]-2,4,6(1H,3H,5H)-pyrimidinetrione | 72102-84-2 |  | 添加量 １ｗｔ％以下、 使用温度 Ｂ～Ｈ
314 | 色材 | J | 1 | 3-1 |  | 3,3'-[(2,5-ジメチル-p-フェニレン)ビス[イミノ(1-アセチル-2-オキソエチレン)アゾ]]ビス[4-クロロ-N-(5-クロロ-o-トリル)ベンズアミド] （C.I.Pigment Yellow 95） | 3,3'-[(2,5-dimethyl-p-phenylene)bis[imino(1-acetyl-2-oxoethylene)azo]]bis[4-chloro-N-(5-chloro-o-tolyl)benzaamide] | 5280-80-8 |  | 添加量 1wt％以下
315 | 色材 | J | 1 | 3-2 |  | N,N'-(2-クロロ-1,4-フェニレン)ビス[3-ヒドロキシ-4-(2,5-ジクロロフェニルアゾ)-2-ナフタレンカルボアミド] (C.I.Pigment Red 144) | N,N'-(2-chloro-1,4-phenylene)bis[3-hydroxy-4-(2,5-dichlorophenylazo)-2-naphthalenecarboxamide] | 5280-78-4 |  | 添加量 1wt％以下
316 | 色材 | J | 1 | 3-3 |  | 3,3'-[5-クロロ-2-メチル-4,1-フェニレンビス[イミノ(2-アセチル-1-オキソエチレン)アゾ]]ビス[N-(3-クロロ-2-メチルフェニル)-4-クロロベンズアミド] (C.I. Pigment Yellow 93) | 3,3'-[5-chloro-2-methyl-4,1-phenylenebis[imino(2-acetyl-1-oxoethylene)azo]]bis[N-(3-chloro-2-methylphenyl)-4-chlorobenzamide] | 5580-57-4 |  | 添加量 1wt％以下
317 | 色材 | J | 1 | 3-4 |  | 1,4-ビス[1-[(2,5-ジクロロフェニル）アゾ]-2-ヒドロキシナフタレン-3-イルカルボニルアミノ］ベンゼン (C.I.Pigment Red 166) | 1,4-bis[1-[(2,5-dichlorophenyl)azo]-2-hydroxynaphthalen-3-ylcarbonylamino]benzene | 3905-19-9 |  | 添加量 1wt％以下
318 | 色材 | J | 1 | 3-5 |  | N,N'-(2-クロロ-1,4-フェニレン)ビス[4-[(4-クロロ-2-ニトロフェニル)アゾ]-3-ヒドロキシ-2-ナフタレンカルボアミド] (C.I.Pigment Brown 23) | (2-Naphthalenecarboxamide,N,N'-(2-chloro-1,4-phenylene) bis[4-[2-(4-chloro-2-nitrophenyl)diazenyl]-3-hydroxy- ) | 35869-64-8 |  | 添加量 1 ｗｔ％以下
319 | 色材 | J | 1 | 3-6 |  | 3,3'-[(2,5-ジメチル-1,4-フェニレン）ビス［イミノ－カルボニル(2-ヒドロキシ-3,1-ナフタレンジイル）アゾ]],ビス（4-メチル安息香酸2-クロロエチル） (C.I.Pigment Red 220) | 3,3'-[(2,5-dimethyl-1,4-phenylene)bis[imino-carbonyl(2-hydroxy-3,1-naphthalenediyl)azo]]bis(4-methylbenzoicacid),bis(2-chloroethyl)ester | 68259-05-2 |  | 添加量 １ｗｔ％以下 使用温度 Ｂ～Ｈ
320 | 色材 | J | 1 | 5-1 |  | フタロシアニンブルー（銅） (C.I.Pigment Blue 15:2) | Copper phthalocyanine (C.I. Pigment Blue 15:2) | 147-14-8 |  | 添加量： 1wt％以下
321 | 色材 | J | 1 | 5-2 |  | フタロシアニンブルー（銅） (C.I.Pigment Blue 15) | Copper phthalocyanine (C.I. Pigment Blue 15) | 147-14-8 |  | 添加量： 1wt％以下
322 | 色材 | J | 1 | 5-3 |  | フタロシアニンブルー（銅） (C.I.Pigment Blue 15:1) | Copper phthalocyanine (C.I. Pigment Blue 15:1) | 147-14-8 |  | 添加量： 1wt％以下
323 | 色材 | J | 1 | 5-4 |  | フタロシアニンブルー（銅） (C.I.Pigment Blue 15:3) | Copper phthalocyanine (C.I. Pigment Blue 15:3) | 147-14-8 |  | 添加量： 1wt％以下
324 | 色材 | J | 1 | 5-5 |  | フタロシアニンブルー（銅） (C.I.Pigment Blue 15:4) | Copper phthalocyanine (C.I. Pigment Blue 15:4) | 147-14-8 |  | 添加量： 1wt％以下
325 | 色材 | J | 1 | 5-6 |  | フタロシアニングリーン (C.I.Pigment Green 7) | Phthalocyanine Green (C.I. Pigment Green 7) | 1328-53-7 |  | 添加量： 1wt％以下
326 | 色材 | J | 1 | 6-1 |  | 3,3'-(1,4-フェニレンジアミノ)ビス[4,5,6,7-テトラクロロ-1H-イソインドール-1-オン （C.I.Pigment Yellow 110） | 3,3'-(1,4-Phenylenediimino)bis [4,5,6,7-tetrachloro-1H-isoindol-1-one | 5590-18-1 |  | 添加量：制限：１ｗｔ％以下
327 | 色材 | J | 1 | 7-1 |  | 2,9-ジメチルキナクリドン （C.I.Pigment Red 122） | 5,12-dihidro-2,9-dimethylquino [2,3-b]acridine-7,14-dione | 980-26-7 |  | 添加量：制限：１ｗｔ％以下
328 | 色材 | J | 1 | 7-2 |  | 5,12-ジヒドロキノ[2,3-b]アクリジン-7,14-ジオン(C.I. Pigment Violet 19) | 5,12-dihydroquinone[2,3-b]acridine-7,14-dione | 1047-16-1 |  | 添加量：制限：１ｗｔ％以下
329 | 色材 | J | 1 | 7-3 |  | 2,9-ジクロロ-5,12-ジヒドロキノ[2,3-b]アクリジン-7,14-ジオン(C.I. Pigment Red 202) | 2,9-dichloro-5,12-dihydroquinone[2,3-b]acridine-7,14-dione | 3089-17-6 |  | 添加量：制限：１ｗｔ％以下
330 | 色材 | J | 1 | 8-1 |  | 8,18-ジクロロ-5,15-ジエチル-5,15-ジヒドロジインドロ[3,2-b:3',2'-m]トリフェノジオキサジン(C.I. Pigment Violet 23) | 8,18-dichloro-5,15-diethyl-5-15-dihydro-diindoro[3,2-b:3',2'-m]triphenodioxazine | 6358-30-1 (215247-95-3) |  | 添加量：１ｗｔ％以下
331 | 色材 | J | 1 | 8-2 |  | N,N'-[6,13-ビス（アセチルアミノ)-2,9-ジエトキシトリフェノジオキサジン-3,10-ジイル］ビス（ベンズアミド) (C.I. Pigment Violet 37) | N,N'-[6,13-bis(acetylamino)-2,9-diethoxytriphenodioxazine-3,10-diyl]bis(benzamide) | 17741-63-8 |  | 添加量 1 ｗｔ％以下
332 | 色材 | J | 1 | 9-1 |  | 2,9-ビス[4-(フェニルアゾ）フェニル］アントラ[2,1,9-def.6,5,10-d'e'f']ジイソキノリン-1,3,8,10-テトラオン (C.I. Pigment Red 178) | 2,9-bis[4-(phenylazo)phenyl]anthra[2,1,9-def:6,5,10-d'e'f']diisoquinoline-1,3,8,10(2H,9H)-tetraone | 3049-71-6 |  | 添加量 1 ｗｔ％以下
333 | 色材 | J | 1 | 9-2 |  | 3,4,9,10-ペリレンテトラカルボン酸ジメチルイミド (C.I.Pigment Red 179) | 2,9-dimethylanthra(2,1,9-def:6,5,10-d'e'f')diisoquinoline-1,3,8,10(2H,9H)-tetraone | 5521-31-3 |  | 添加量 1 ｗｔ％以下
334 | 色材 | J | 1 | 11-1 |  | ビスベンゾイミダゾ[2,1-b:2',1'-i]ベンゾ[lmn][3,8] フェナントロリン-8,17-ジオン(C.I. Pigment Orange 43) | bisbenzimidazo[2,1-b:2',1'-i]benzo[lmn]3,8.]phenanthroline-8,17-dione | 4424-06-0 |  | 添加量：１ｗｔ％以下
335 | 色材 | J | 1 | 13-1 |  | 1,3-ビス(2,4,6-トリオキソヘキサヒドロピリミジン-5-イリデン)イソインドリン (C.I.Pigment Yellow 139) | 1,3-bis(2,4,6-trioxohexahydropyrimidin-5-ylidene)isoindoline | 36888-99-0 |  | 添加量 1 ｗｔ％以下
336 | 色材 | J | 1 | 13-2 |  | 3,6-ビス(4-クロロフェニル)ピロロ[3,4-c]ピロール-1,4-ジオン (C.I.Pigment Red 254) | 3,6-Bis(4-chlorophenyl)-2,5-dihydro-pyrrolo[3,4-c]pyrrole-1,4-dione | 84632-65-5 |  | 添加量 1 ｗｔ％以下
337 | 色材 | J | 1 | 13-3 |  | 4,4'-ジアミノ-1,1'-ジアントラキノニル(C.I.Pigmwnt Red 177) | 4,4-Diamino-[1,1'-biantracene]-9,9',10,10'-tetraone | 4051-63-2 |  | 添加量 1 ｗｔ％以下
338 | 色材 | J | 2 |  |  | 染料 |  |  | Pb，Cd :0.01%以下、As，Hg :0.005%以下 （含有量)、 遊離アミン:0.05%以下 （含有量)、 Se，Ba :0.01%以下、Cr :0.1%以下 Sb :0.025%以下 (溶出量)
339 | 色材 | J | 2 | 2-1 |  | 1-(2,5-ジメチル-4-(2,5-ジメチルフェニルアゾ）フェニルアゾ）－２－ナフトール (Solvent Red 27) | 1-(2,5-Dimethyl-4-(2,5-dimethylphenylazo)phenylazo)-2-naphthol | 1320-06-5 |  | 添加量：制限：０．２ｗｔ％以下 油脂及び脂肪性食品には使用不可
340 | 色材 | J | 2 | 3-1 |  | 1-アミノ-2-フェノキシ-4-ヒドロキシアントラキノン (Disperse Red 60) | 1-Amino-2-phenoxy-4-hydroxyanthraquinone | 17418-58-5 |  | 添加量：制限：０．２ｗｔ％以下 油脂及び脂肪性食品には使用不可、
341 | 色材 | J | 2 | 3-2 |  | 1,4-ビス[(2,6-ジエチル-4-メチルフェニル)アミノ]アントラキノン (Solvent Blue 97) | 1,4-bis[(2,6-diethyl-4-methylphenyl)amino] anthraquinone | 61969-44-6 32724-62-2 |  | 添加量：制限：０．２ｗｔ％以下
342 | 色材 | J | 2 | 3-3 |  | 1-アミノ-2-ブロモ-4-ヒドロキシアントラキノン (Solvent Red 155) | 1-amino-2-bromo-4-hydroxyanthrequinone | 110616-99-4 116-82-5 |  | 添加量：制限：０．２ｗｔ％以下 油脂及び脂肪性食品には使用不可、
343 | 色材 | J | 2 | 3-4 |  | 1,4-ビス(p-トルイジノ)アントラキノン(C.I.Solvent Green 3) | 1,4-Bis(p-toluidino)anthraquinone | 128-80-3 |  | 添加量 ０．２ｗｔ％以下 水性食品、酸性食品及びアルコール性食品に限る
344 | 色材 | J | 2 | 5-1 |  | ペリレンジカルボン酸ビス(2-メチルプロピル）エステル (Solvent green 5) | Perylenedicarboxylic acid bis(2-methylpropyl)ester | 79869-59-3 |  | 添加量：制限：０．２ｗｔ％以下 油脂及び脂肪性食品には使用不可
345 | 色材 | J | 2 | 6-1 |  | 8,9,10,11-テトラクロロ-12-フタロペリノン (Solvent Red 135) | 8,9,10,11-tetrachloro-12-phthaloperinone | 71902-17-5 |  | 添加量：制限：０．２ｗｔ％以下 使用制限：油脂及び脂肪性食品には使用不可
346 | 色材 | J | 2 | 9-1 |  | 2-(3-ヒドロキシ-2-キノリニル)-1H-インデン-1,3(2H)ジオン (Disperse Yelllow 54) | 2-(3-hydroxy-2-quinolinyl)-1H-indene-1,3(2H)-dione | 75216-45-4 |  | 添加量制限：０．２ｗｔ％以下 使用制限：油脂及び脂肪性食品には使用不可
347 | 色材 | J | 2 | 9-2 |  | 2-(2-キノリニル)-1H-インデン-1,3(2H)-ジオン と 2-(6-メチル-2-キノリニル)-1H-インデン-1,3(2H)-ジオンの混合物 (Solvent Yellow 33) | Mixture of 2-(2-quinolinyl)-1H-indene-1,3(2H)-dinone and 2-(6-methyl-2-quinolinyl)-1H-indene-1,3(2H)-dione | 8003-22-3 |  | 添加量：制限：０．２ｗｔ％以下 使用制限：油脂及び脂肪性食品には使用不可
348 | 色材 | J | 2 | 10-1 |  | 4-[(1,5-ジヒドロ-3-メチル-5-オキソ-1-フェニル-4H-ピラゾール-4-イリデン)メチル]-2,4-ジヒドロ-5-メチル-2-フェニル-3H-ピラゾール-3-オン (Solvent Yellow 93) | 4-[(1,5-Dihydro-3-methyl-5-oxo-1-phenyl-4H-pyrazol-4-ylideene)methyl]-2,4-dihydro-5-methyl-2-phenyl-3H-pyrazol-3-one | 4702-90-3 61969-52-6 |  | 添加量：０．２ｗｔ％以下 使用制限：油脂及び脂肪性食品には使用不可、
349 | 色材 | J | 6 |  |  | 無機顔料 |  |  | Pb，Cd :0.01%以下 As，Hg :0.005%以下 （含有量)、 Se，Ba :0.01%以下 Cr :0.1%以下 Sb :0.025%以下 (溶出量)
350 | 色材 | J | 6 | 1-1 |  | アルミニウム(C.I. Pigment Metal 1) | Alminium(C.I. Pigment Metal 1) | 7429-90-5 | 材質としては充填剤Ｄ８－１であること | 添加量： ３ｗｔ％以下
351 | 色材 | J | 6 | 2-1 |  | 酸化チタン(C.I.Pigment White 6) | Titanium(IV) oxide | 13463-67-7 | 材質としては充填剤Ｄ１－５であること | 添加量： ３ｗｔ％以下
352 | 色材 | J | 6 | 2-2 |  | 酸化クロム(Ⅲ) ( C.I.Pigment Green 17) | chromium oxide(III) (Cr2O3) | 1308-38-9 | 材質としては充填剤Ｄ１－６であること | 添加量： ３ｗｔ％以下
353 | 色材 | J | 6 | 2-3 |  | 酸化第二鉄(別名：弁柄) ( C.I.Pigment Red 101) | Ferric oxide | 1309-37-1 | 材質としては充填剤Ｄ１－７であること | 添加量： ３ｗｔ％以下
354 | 色材 | J | 6 | 2-4 |  | 黄色酸化鉄(別名：α-オキシ水酸化鉄） ( C.I.Pigment Yellow 42) | Hydrated ferric oxide | 51274-00-1 | 材質としては充填剤Ｄ１－７であること | 添加量： ３ｗｔ％以下
355 | 色材 | J | 6 | 2-5 |  | 酸化第二鉄-酸化第一鉄複合物 ( C.I.Pigment Brown 6) | Ferric oxide and Ferroso-ferric oxide | 52357-70-7 | 材質としては充填剤Ｄ１－７であること | 添加量： ３ｗｔ％以下
356 | 色材 | J | 6 | 2-6 |  | 黒色酸化鉄(別名：四酸化三鉄） ( C.I.Pigment Black 11) | Ferroso-ferric oxide | 12227-89-3 | 材質としては充填剤Ｄ１－７であること | 添加量： ３ｗｔ％以下
357 | 色材 | J | 6 | 2-7 |  | 酸化ケイ素(C.I. Pigment White 27) | silica SiO2 | 7631-86-9 | 材質としては充填剤Ｄ１－３であること | 添加量： ３ｗｔ％以下
358 | 色材 | J | 6 | 2-8 |  | 酸化亜鉛(C.I. Pigment White 4) | Zinc Oxide ZnO | 1314-13-2 | 材質としては充填剤Ｄ１－８であること | 添加量： ３ｗｔ％以下
359 | 色材 | J | 6 | 3-1 |  | チタン―アンチモン―ニッケル 複合酸化物（チタンイエロー C.I.Pigment Yellow 53) | （Ti，Sb，Ni）O2 | 8007-18-9 | 材質としてはチタン-アンチモン-ニッケルの複合酸化物である充填剤Ｄ１－１６であること | 添加量： ３ｗｔ％以下
360 | 色材 | J | 6 | 3-2 |  | 鉄-亜鉛 複合酸化物(C.I.Pigment Yellow 119) | Zinc Ferrite Brown Spinel (Zn,Fe)O | 68187-51-9 | 材質としては充填剤Ｄ１－７／Ｄ１－８であること | 添加量： ３ｗｔ％以下
361 | 色材 | J | 6 | 3-3 |  | チタン-ニッケル-ニオブ 複合酸化物 (C.I.Pigment Yellow 161) | Nickel Niobium Titanium Yellow Rutile (Ti,Ni,Nb)O | 68611-43-8 | 材質としては充填剤Ｄ１－５／Ｄ１－１２／Ｄ１－１１であること | 添加量： ３ｗｔ％以下
362 | 色材 | J | 6 | 3-5 |  | コバルトブルー ( C.I.Pigment Blue 28) | C.I.Pigment Blue 28 （Co，Al）O2 | 1345-16-0 | 材質としてはコバルト－アルミニウムの複合酸化物である充填剤Ｄ１－１７であること | 添加量： ３ｗｔ％以下
363 | 色材 | J | 6 | 3-6 |  | アルミ-コバルト-クロム 複合酸化物 ( C.I.Pigment Blue 36) | Alminum Chromium Cobalt blue spinel (Al, Cr, Co)O | 68187-11-1 | 材質としては充填剤Ｄ１－10／Ｄ１－２／Ｄ１－6であること | 添加量： ３ｗｔ％以下
364 | 色材 | J | 6 | 3-7 |  | コバルト-ケイ素 複合酸化物 ( C.I.Pigment Blue 73) | Cobalt Silicate blue olivine (Co, Si) O | 68187-40-6 | 材質としては充填剤Ｄ１－10／Ｄ１－3であること | 添加量： ３ｗｔ％以下
365 | 色材 | J | 6 | 3-8 |  | 鉄―マグネシウム複合酸化物 ( C.I.Pigment Brown 11) | Magnesium ferrite (Fe,Mg)O | 64294-89-9 | 材質としては充填剤Ｄ１－１／Ｄ１－７であること | 添加量： ３ｗｔ％以下
366 | 色材 | J | 6 | 3-9 |  | 鉄-クロム複合酸化物( C.I.Pigment Brown 29) | Chrome Iron Brown (Fe,Cr)O | 109414-04-2 | 材質としては充填剤Ｄ１－６／Ｄ１－７であること | 添加量： ３ｗｔ％以下
367 | 色材 | J | 6 | 3-10 |  | チタン-ニッケル-亜鉛-コバルト 複合酸化物 ( C.I.Pigment Green 50) | Titan Nickel Zinc green spinel (Ti, Ni, Zn, Co) O | 68186-85-6 | 材質としては充填剤Ｄ１－５／Ｄ１－１２／Ｄ１－１１であること | 添加量： ３ｗｔ％以下
368 | 色材 | J | 6 | 3-11 |  | 鉄-亜鉛-クロム 複合酸化物 ( C.I.Pigment Brown 33) | Zinc Iron Chromite Brown spinel (Zn, Fe, Cr)O | 68186-88-9 | 材質としては充填剤Ｄ１－６／Ｄ１－７／Ｄ１－８であること | 添加量： ３ｗｔ％以下
369 | 色材 | J | 6 | 3-12 |  | チタン-アンチモン-クロム複合酸化物 ( C.I.Pigment Brown 24) | Chrome Antimony Titanium buff rutile (Cr, Sb, Ti) O | 68186-90-3 | 材質としては充填剤Ｄ１－５／Ｄ１－６／Ｄ１－１３であること | 添加量： ３ｗｔ％以下
370 | 色材 | J | 6 | 3-13 |  | 鉄-コバルト-クロム複合酸化物(C.I. Pigment Black 27) | Iron Cobalt Chromite Black Spinel | 68189-97-0 | 材質としては充填剤Ｄ１－７／Ｄ１－１０／Ｄ１－６であること | 添加量： ３ｗｔ％以下
371 | 色材 | J | 6 | 3-14 |  | 鉄-チタン複合酸化物(三酸化チタン鉄) (C.I. Pigment Black 12) | FeTiO3 | 68187-02-0 | 材質としては充填剤Ｄ１－７／Ｄ１－５であること | 添加量： ３ｗｔ％以下
372 | 色材 | J | 6 | 3-15 |  | 鉄-チタン複合酸化物(五酸化チタン二鉄） (C.I. Pigment Brown 48) | Fe2TiO5 | 1310-39-0 | 材質としては充填剤Ｄ１－７／Ｄ１－５であること | 添加量： ３ｗｔ％以下
373 | 色材 | J | 6 | 3-16 |  | 鉄-マンガン複合酸化物 (C.I. Pigment Brown 43) | Iron Manganese Trioxide | 12062-81-6 | 材質としては充填剤Ｄ１－７／Ｄ１－２０であること 酸化鉄86％以上、酸化マンガン4％以上であること | 添加量： ３ｗｔ％以下
374 | 色材 | J | 6 | 3-17 |  | 鉄-マンガン複合酸化物 (C.I. Pigment Brown 33) | (Fe,Mn)2O3 | 75864-23-2 | 材質としては充填剤Ｄ１－７／Ｄ１－２０であること 酸化鉄58％以上、酸化マンガン16％以上 | 添加量： ３ｗｔ％以下
375 | 色材 | J | 6 | 3-18 |  | カルシウムーチタンーマンガン複合酸化物 (C.I.Pigment Black 36) | (Ca,Ti,Mn)O | 1013662-76-4 | 材質としては充填剤Ｄ１－４／Ｄ１－５／Ｄ１－ ２０であること | 添加量： ３ｗｔ％以下
376 | 色材 | J | 6 | 4-2 |  | 群青( C.I.Pigment Blue 29) | C.I.Pigment Blue 29 Ultramarine | 57455-37-5 | 材質としては充填剤Ｄ９－２であること | 添加量： ３ｗｔ％以下
377 | 色材 | J | 6 | 4-3 |  | 硫酸バリウム(C.I. Pigment White 21) | Barium Sulfate BASO4 | 7727-43-7 | 材質としては充填剤 Ｄ４－３であること | 添加量： ３ｗｔ％以下
378 | 色材 | J | 6 | 4-4 |  | グラファイト(C.I. Pigment Black 10) | graphite | 7782-42-5 | 材質としては充填剤Ｄ６－１０であること | 添加量： ３ｗｔ％以下
379 | 色材 | J | 7 | 1 |  | カーボンブラック(C.I.Pigment Black 7)(別名 C.I.Pigment Black 6） | Carbon black | 1333-86-4 | 品質：トルエン抽出物０．１％以下、 ベンツ(a)ピレン含有量：０．２５mg/kg以下 色材試験法に適合 Ａ８－１として収載されている物質であること | 添加量：２．５ｗｔ％以下、
380 | FCN認可物質 | YF | 2 | 5-28 |  | スチレン・ブタジエンブロツク共重合体水素添加物の無水マレイン酸変性物 | Hydrogenated styrene-butadiene block copolymers modified with maleic anhydride such that the basic polymers are composed of : 18 to 40 percent by weight of units derived from styrene, 58 to 80 percent by weight of units derived from hydrogenated 1,3-butadiene and 0.1 to 2 percent by weight of units derived from maleic anhydride. |  | FDAFCNNo 28に記載の制限に従う
381 | FCN認可物質 | YD | 1 | 21-431 |  | 酸化スズ(Ⅳ) | Tin(IV) Oxide | 18282-10-5 |  | 酸化チタン、酸化けい素との併用に限る 色材中で6%以下
382 | FCN認可物質 | YA | 7 | 28-647 |  | N､N'-ビスホルミル-N､N'-ビス-（2､2､6､6-テトラメチル-４-ピペリジニル）-ヘキサメチレンジアミン | Formamide, N,N-1,6-hexanediylbis[N-(2,2,6,6-tetramethyl-4-piperidinyl)]- | 124172-53-8 |  | 添加量：0.5％以下、 49℃以下で使用
383 | FCN認可物質 | YC | 7 | 39-750 |  | オクタデカン酸，1-(12-アセチルオキシ)-,2,3-ビス(アセチルオキシ)プロピルエステル;1-(12-アセトキシステアロイル)-2,3-ジアセチルグリセロール | Octadecanoic acid, 1-(12-acetyloxy)-, 2,3-bis(acetyloxy) propyl ester; 1-(12-acetoxystearoyl)- 2,3-diacetyl glycerol | 736150-63-3 |  | 可塑剤として添加量:3.0％以下 着色分散剤として添加量0.5％以下
384 | FCN認可物質 | YA | 8 | 70-1216 |  | リン酸銅 | Copper(Ⅱ)hydroxide phosphate | 12158-74-6 |  | 添加量 ２．６ｗｔ％以下 使用温度：Ｃ～Ｇ
Ⓑ 牛脂由来の油脂類を出発原料として使用する場合は、次の何れかによること
（1）人の食用に適した牛脂を使用したもの。
（2）250℃、250℃相当圧力、３時間等の高温高圧の条件下で加水分解、けん化又はエステル交換したもの。

## 表10 ABS
ＡＢＳ樹脂 | [9 empty] | （平成29年2月1日現在）
No | 種類 | 業界PL番号 |  |  | 重複 | 物質名（和名） | 物質名（英名） | CAS | 規格（品質） | 制限（使用量・使用条件等）
1 | 基ポリマー | 2-13 | (1) |  |  | ABS樹脂 | ABS resin | 9003-56-9 | ＡＢＳ樹脂の基ポリマーは①に示す硬質熱可塑性プラスチックの連続相中に，②に示す弾性体が分散した混合物とみなされるものである 基ポリマーは①の硬質熱可塑性プラスチック成分のＡ成分モノマーとＢ成分モノマーとＣ成分モノマー，および②の弾性体成分の総和が50％以上であり，Ａ成分モノマーの１種以上とＢ成分モノマーの１種以上は共に必須成分であること
2 | 基ポリマー | 2-13 | (1) | ① |  | 硬質熱可塑性プラスチック相 |  |  | 次のＡ成分に示されるモノマー，Ｂ成分に示されるモノマー，Ｃ成分に示されるモノマー，Ｄ成分に示されるモノマーから選ばれたコポリマーであること
3 | 基ポリマー | 2-13 | (1) | ①-(a) |  | (a) Ａ成分モノマー (1) スチレン (2) アルキル置換スチレン (3) ハロゲン置換スチレン
4 | 基ポリマー | 2-13 | (1) | ①-(b) |  | (b) Ｂ成分モノマー (1) アクリロニトリル (2) メタアクリロニトリル (3) フマロニトリル (4) マレオニトリル
5 | 基ポリマー | 2-13 | (1) | ①-(c) |  | (c) Ｃ成分モノマー (1) メタクリル酸のＣ1～Ｃ8のモノアルコール のエステル類
6 | 基ポリマー | 2-13 | (1) | ①-(d) |  | (d) Ｄ成分モノマー (1) アクリル酸，メタクリル酸，フマール酸，イ タコン酸，マレイン酸，無水マレイン酸 (2) アクリル酸，フマール酸，イタコン酸，マレ イン酸の各Ｃ1～Ｃ8のモノアルコールの エステル類 (3) ジビニルベンゼン (4) Ｎ－フェニルマレイミド (5) 1,3ブチレングリコールジメタクリレート (6) 脂肪酸一塩基性カルボン酸のビニルエス テル類 (7) 飽和モノアルコールのビニルエーテル類
7 | 基ポリマー | 2-13 | (1) | ② |  | 弾性体相 |  |  | 弾性体相は弾性体の一つ，あるいはそれ以上から誘導されたものであること。また分散している弾性体相は，①で定義された硬質熱可塑性プラスチック相のポリマーを化学的結合または混合のいずれの形で含有していてもよい
8 | 基ポリマー | 2-13 | (1) | ②-(1) |  | (1) ポリブタジエン
9 | 基ポリマー | 2-13 | (1) | ②-(2) |  | (2) ブタジエンと次のモノマーのうち１種または２ 種以上とのコポリマー (ⅰ)スチレン (ⅱ)アクリロニトリル (ⅲ)エチレン (ⅳ)イソプレン (ⅴ)ジビニルベンゼン (ⅵ)アクリル，メタクリル酸のＣ1～Ｃ8の モノアルコールのエステル類 (ⅶ)1,3－ブチレングリコールジメタクリレート
10 | 基ポリマー | 2-13 | (1) | ②-(3) |  | (3) ポリイソプレン | Polyisoprene | 9003-31-0
11 | 基ポリマー | 2-13 | (1) | ②-(4) |  | (4) エチレン－プロピレン－非共役ジエンコポリ マー
12 | 基ポリマー | 2-13 | (1) | ②-(5) |  | (5) アクリル酸の飽和脂肪族一価アルコールの エステルのホモポリマーあるいはコポリマー
13 | 基ポリマー | 2-13 | (1) | ②-(6) |  | (6) イソブテン－イソプレンコポリマー
14 | 基ポリマー | 2-13 | (2) | ① |  | 総揮発性物質 |  |  | 本自主基準３－２材質試験，２．揮発性物質に定めるガスクロマトグラフによる分析法で，トルエン，エチルベンゼン，ｉｓｏ－プロピルベンゼン，ｎ－プロピルベンゼン，スチレンの合計残存量は5,000µｇ/gを超えないこと
15 | 基ポリマー | 2-13 | (2) | ② |  | 特定成分 |  |  | 本自主基準３－２材質試験，３．アクリロニトリルの項に定めるガスクロマトグラフによる分析法で，残存するアクリロニトリルの量は，判定基準以下であること
16 | 基ポリマー | 2-13 | (3) |  |  | 反応開始剤 |  |  | 反応開始剤としては下記の物質を使用することができる 但し，その残存量は基ポリマーに対して0.2％以下であること
17 | 基ポリマー | 2-13 | (3) | ① |  | ベンゾイルパーオキサイド
18 | 基ポリマー | 2-13 | (3) | ② |  | ジクミルパーオキサイド
19 | 基ポリマー | 2-13 | (3) | ③ |  | クミルヒドロパーオキサイド
20 | 基ポリマー | 2-13 | (3) | ④ |  | ジ－ｔ－ブチルパーオキサイド
21 | 基ポリマー | 2-13 | (3) | ⑤ |  | ｔ－ブチルパーオキシアセテート
22 | 基ポリマー | 2-13 | (3) | ⑥ |  | ｔ－ブチルパーオキシベンゾエート
23 | 基ポリマー | 2-13 | (3) | ⑦ |  | 2,2'-アゾビスイソブチロニトリル
24 | 基ポリマー | 2-13 | (3) | ⑧ |  | 脂肪族(Ｃ6～Ｃ16)ジアシルパーオキサイド
25 | 基ポリマー | 2-13 | (3) | ⑨ |  | ｔ－ブチルパーオキシジエチルアセテート
26 | 基ポリマー | 2-13 | (3) | ⑩ |  | t-ブチルヒドロパーオキサイド
27 | 基ポリマー | 2-13 | (3) | ⑪ |  | 2,2－ジ－ｔ－ブチルパーオキシブタン
28 | 基ポリマー | 2-13 | (3) | ⑫ |  | 2,2－ジ－ｔ－ブチルパーオキシヘキサン
29 | 基ポリマー | 2-13 | (3) | ⑬ |  | アゾジイソバレロニトリル
30 | 基ポリマー | 2-13 | (3) | ⑭ |  | アゾビスシクロヘキサンカーボニトリル
31 | 基ポリマー | 2-13 | (3) | ⑮ |  | ピロ硫酸ナトリウム
32 | 基ポリマー | 2-13 | (3) | ⑯ |  | 過硫酸カリウム
33 | 基ポリマー | 2-13 | (3) | ⑰ |  | 過硫酸アンモニウム
34 | 基ポリマー | 2-13 | (3) | ⑱ |  | p-メンタンヒドロパーオキサイド
35 | 基ポリマー | 2-13 | (3) | ⑲ |  | ｔ－ブチルパーオキシプロピオネート
36 | 基ポリマー | 2-13 | (3) | ⑳ |  | ｔ－ブチルパーオキシイソプロピルカーボネート
37 | 基ポリマー | 2-13 | (3) | ㉑ |  | 1,3-ビス(α－ヒドロパーオキシイソプロピル）ベンゼン
38 | 基ポリマー | 2-13 | (3) | ㉒ |  | 1,4-ビス(α－ヒドロパーオキシイソプロピル）ベンゼン
39 | 基ポリマー | 2-13 | (3) | ㉓ |  | p-(α－ヒドロパーオキシイソプロピル）クメン
40 | 基ポリマー | 2-13 | (3) | ㉔ |  | ｔ－ブチルパーオキシ－2－エチルヘキサノエート
41 | 基ポリマー | 2-13 | (3) | ㉕ |  | アルキルリチウム化合物 |  |  |  | 最終製品中リチウム含有量４mg/㎏以下
42 | 基ポリマー | 2-13 | (3) | ㉖ |  | 硫酸第一鉄
43 | 基ポリマー | 2-13 | (3) | ㉗ |  | アスコルビン酸
44 | 基ポリマー | 2-13 | (3) | ㉘ |  | アスコルビン酸ナトリウム
45 | 基ポリマー | 2-13 | (3) | ㉙ |  | ピロ燐酸ナトリウム
46 | 基ポリマー | 2-13 | (3) | ㉚ |  | エチレンジアミンテトラ酢酸ナトリウム
47 | 基ポリマー | 2-13 | (3) | ㉛ |  | ナトリウムホルムアルデヒドスルフォキシレート
48 | 基ポリマー | 2-13 | (3) | ㉜ |  | 1,1'－ジ－ｔ－ブチルパーオキシ－3,3,5－トリメチルシクロヘキサン
49 | 基ポリマー | 2-13 | (3) | ㉝ |  | 1,1'－ジ－ｔ－ブチルパーオキシシクロヘキサン
50 | 基ポリマー | 2-13 | (3) | ㉞ |  | ジアセチルパーオキサイド
51 | 基ポリマー | 2-13 | (3) | ㉟ |  | 1,1,3,3テトラメチルブチルヒドロパーオキサイド 添加量0.5％以下 |  |  |  | 添加量0.5％以下
52 | 基ポリマー | 2-13 | (3) | ㊱ |  | 1－ｔ－ブチルアゾ－1－シアノシクロヘキサン 添加量0.16％以下，70℃以下で使用 |  |  |  | 添加量0.16％以下， 70℃以下で使用
53 | 基ポリマー | 2-13 | (3) | ㊲ |  | ｔ－ブチルパーオキシ－2－エチルヘキシルカーボネート 添加量0.6％以下 |  |  |  | 添加量0.6％以下
54 | 基ポリマー | 2-13 | (3) | ㊳ |  | t-ブチルクミルパーオキサイド |  |  |  | 溶出しないこと（検出限界：0.05mg／kg）
55 | 基ポリマー | 2-13 | (4) |  |  | 重合禁止剤，連鎖移動剤 |  |  | 重合禁止剤，連鎖移動剤，高分子量化剤は下記の物質を使用することができる | ポリマーと結合していない重合禁止剤等の合計残存量は基ポリマーに対し，0.4％以下であること
56 | 基ポリマー | 2-13 | (4) | -1 |  | 4－ｔ－ブチルカテコール |  |  |  | 添加量0.08％以下
57 | 基ポリマー | 2-13 | (4) | -2 |  | テルピノレン
58 | 基ポリマー | 2-13 | (4) | -3 |  | α－メチルスチレンダイマー
59 | 基ポリマー | 2-13 | (4) | -4 |  | アルキルメルカプタン類
60 | 安定剤 | A | 1 | 1 |  | ソルビン酸カリウム | Potassium sorbate | 24634-61-5 |  | 塗布量：600mg/㎡以下、 塗布用に限る
61 | 安定剤 | A | 2 | 1 |  | エポキシ化大豆油 | Epoxydized soybean oil | 8013-07-8 | オキシラン酸素６～７％， ヨウ素価８未満
62 | 安定剤 | A | 2 | 2 |  | エポキシ化アマニ油 | Epoxydized linseed oil | 8016-11-3 | オキシラン酸素:8.3％以上， ヨウ素価5以下
63 | 安定剤 | A | 3 | 2 |  | ヘキサメチレンテトラミン | Hexamethylene tetramine | 100-97-0 | ホルムアルデヒドの溶出１μg/ml以下，試験法は衛生試験法ポリアセタールのホルムアルデヒド溶出試験法による
64 | 安定剤 | A | 3 | 9 |  | ビス(2,2,6,6－テトラメチル－4－ピペリジル)セバケート | Bis(2,2,6,6-tetramethyl-4-pi peridyl) sebacate | 52829-07-9 |  | 添加量：0.5％以下
65 | 安定剤 | A | 3 | 11 |  | N,N',N'',N'''－テトラキス－(4,6－ビス－(ブチル－(Ｎ－メチル－2,2,6,6－テトラメチルピペリジジン－4－イル)アミノ)－トリアジン－2－イル)－4,7－ジアザデカン1,10－ジアミン | N,N',N'',N'''-Tetrakis(4,6-bis(butyl-(N-methyl-2,2,6,6-tetramethylpiperidin-4-yl)amino)-triazin-2-yl)-4,7-diazadecan-1,10-diamine | 106990-43-6 |  | 添加量：0.4％以下
66 | 安定剤 | A | 3 | 13 |  | ビス（1－オキシル－2,2,6,6－テトラメチルピペリジン－4－イル）セバケート | Bis(1-oxyl-2,2,6,6-tetramethylpiperidine-4-yl) sebacate | 2516-92-9 | Ⓑ | 添加量：0.04％以下
67 | 安定剤 | A | 3 | 16 |  | １－［2－｛3－（3，5－ジ－ｔ－ブチル－４－ヒドロキシフェニル）プロピオニルオキシ｝エチル］－4－｛3－（3，5－ジ－ｔ－ブチル－４－ヒドロキシフェニル）プロピオニルオキシ｝－2,2,6,6－テトラメチルピペリジン | 1-[2-{3-(3,5-di-t-butyl-4-hydroxyphenyl)propionyloxy}ethyl]-4-{3-(3,5-di-t-butyl-4-hydroxyphenyl)propionyloxy}-2,2,6,6-tetramethylpiperidine | 73754-27-5 |  | 添加量：0.5％以下
68 | 安定剤 | A | 4 | 1 |  | トリス(ノニルフェニル)フォスファイト | Tris(nonylphenyl)phosphate | 26523-78-4 |  | 添加量：1.0％以下
69 | 安定剤 | A | 4 | 2 |  | トリス(ミックスド,モノおよびジノニルフェニル)フォスファイト | Tris(mixed, mono- and di-) nonylphenylphosphite | 54771-30-1 | トリイソプロパノールアミンの含有量：1.0％以下 | 可塑剤と併用しないこと 添加量：1.0％以下
70 | 安定剤 | A | 4 | 4 |  | ジステアリルペンタエリスリトールジフォスファト又はサイクリックネオペンタンテトライルビス(オクタデシルフォスファイト) | Distearylpenthaerythritol diphosphite or cyclic neopentane tetraylbis (octadecylphosphite) | 3806-34-6 | Ⓑ りん含量：7.8～8.2％， トリイソプロパノールアミンの含有量は1.0％以下 | 添加量：0.25％以下
71 | 安定剤 | A | 4 | 5 |  | 4,4'－イソプロピリデンジフェノールアルキル(C12～C15)フォスファイト | 4,4'-Isopropylidenediphenol alkyl(C 12-C 15)Phosphite | 92908-32-2 | Ⓑ りん含量：5.2～5.6％ | 添加量：1.0％以下
72 | 安定剤 | A | 4 | 6 |  | トリス(2,4－ジ－t－ブチルフェニル)フォスファイト | Tris(2,4-di-t-butylphenyl)phosphite | 31570-04-4 |  | 添加量：0.2％以下
73 | 安定剤 | A | 4 | 7 |  | 4,4'－ブチリデン－ビス(3－メチル－6－t－ブチルフェニル－ジ－トリデシルフォスファイト) | 4-4'-Butylidene-bis(3-methyl-6-t-butyl phenyl-di-tridecyl phosphite) | 13003-12-8 | Ⓑ | 添加量：0.5％以下
74 | 安定剤 | A | 4 | 8 |  | 1,1,3－トリス(2－メチル－4－ジ－トリデシルフォスファイト－5－t－ブチル－フェニル)ブタンとジフェニルフォスファイトとの混合物 | Mixture of 1,1,3-Tris(2-methyl-4-di-tridecylphosphite-5-t-butylphenyl)butane and diphenylphosphite | 68958-97-4 | Ⓑ | 添加量：0.5％以下
75 | 安定剤 | A | 4 | 9 |  | 4,4'－ビフェニレンジホスフィン酸テトラキス(2,4－ジ－t－ブチルフェニル) | Tetrakis(2,4-di-t-butylphenyl)-4,4'-bi phenylenediphosphinate | 119345-01-6 38613-77-3 |  | 添加量：0.3％以下
76 | 安定剤 | A | 4 | 11 |  | サイクリックネオペンタンテトライルビス(2,4－ジ－t－ブチルフェニルフォスファイト) | Cyclic neo pentanetetrayl bis(2,4-di-t-butylphenylphophite) or Bis(2,4-di-tert-butylphenyl)pentaerythritoldiphosphite | 26741-53-7 | トリイソプロパノールアミンの含有量：1.0％以下 トリフェニルフォスファイトを含有しないこと | 最大移行量：0.6mg/kg食品
77 | 安定剤 | A | 4 | 13 |  | 2－t－ブチル－α－(3－t－ブチル－4－ヒドロキシフェニル)－P－クメニルビス(P－ノニルフェニル)フォスファイト | 2-t-Butyl-α-(3-t-butyl-4-hydroxyphenyl)-p-cumenylbis(p-nonylphenyl) phosphite | 20227-53-6 | りん含有量：3.8～4.0％ | 添加量：1.35％以下 平均厚み0.004インチをこえないシーリングガスケット又はコーティングに限る 室温以下での使用に限る 非アルコール性食品用に限る
78 | 安定剤 | A | 4 | 17 |  | 3,9－ビス｛2,4－ビス(1－メチル－1－フェニルエチル)フェノキシ｝－2,4,8,10－テトラオキサ－3,9－ジホスファスピロ[5,5]ウンデカン | Bis(2,4-bis(1-methyl-1-phenylethyl)phenoxy)-2,4,8,10-teｔraoxa-3,9-diphosphaspiro[5.5]undecane | 154862-43-8 | Ⓑ トリイソプロパノールアミンの含有量：2.0％以下 | 添加量：0.15％以下
79 | 安定剤 | A | 4 | 19 |  | 9,10-ジヒドロ-9-オキサ-10-ホスファフェナントレン-10-オキサイド | 9,10-dihydro-9-oxa-10-phosphaphenanthrene-10-oxide | 35948-25-5 |  | 添加量：0.5％以下
80 | 安定剤 | A | 4 | 21 |  | 3，9－ビス（2，6－ジ－ｔ－ブチル－４-メチルフェノキシ）－2，4，8，10－テトラオキサ－3，9－ジホスファスピロ［5，5］ウンデカン | Bis(2,6-dｉ-tert-butyl-4-methylphenyl)pentaerythritol diphosphite | 80693-00-1 | Ⓑ トリイソプロパノールアミンの含有1.0％以下 | 添加量：0.5％以下
81 | 安定剤 | A | 4 | 22 |  | 2,4,8,10－テトラキス（1,1－ジメチルエチル）－6－（2－エチルヘキシロキシ）－12Ｈ－ジベンゾ［ｄ,ｇ］［1,3,2］ジオキサホスホシン | 2,2'-methylenebis(4,6-ｄｉ-tert-butylphenyl）-2-ethylhexyl phosphite | 126050-54-2 | トリイソプロパノールアミンの含有量：１.0％以下、 | 添加量：0.5％以下
82 | 安定剤 | A | 5 | 2 |  | 3,3'－チオジプロピオン酸ジラウリル | Dilauryl-3,3-Thiodipropionate | 123-28-4 | Ⓑ | 添加量：0.5％以下
83 | 安定剤 | A | 5 | 3 |  | 3,3'－チオジプロピオン酸ジミリスチル | Dimyristyl-3,3'-thiopropionate | 16545-54-3 | Ⓑ | 添加量：0.5％以下
84 | 安定剤 | A | 5 | 4 |  | 3,3'－チオジプロピオン酸ジステアリル | Distearyl-3,3'-thiopropionate | 693-36-7 | Ⓑ | 添加量：0.5％以下
85 | 安定剤 | A | 6 | 1-1 |  | ブチル化ヒドロキシトルエン | Butylated hydroxytoluene | 128-37-0 |  | 添加量：1.0％以下
86 | 安定剤 | A | 6 | 1-2 |  | 4－ヒドロキシメチル－2,6－ジ－t－ブチルフェノール | 4-Hydroxymethyl-2,6-di-t-butylphenol | 16545-54-3 | 凝固点140～141℃添加量 | 添加量：7.75㎎/d㎡(食品接触面積)以下
87 | 安定剤 | A | 6 | 1-5 |  | n－オクタデシル－β－(4'－ヒドロキシ－3',5'－ジ－t－ブチルフェニル)プロピオネート | n-Octadecyl-P-(4'-hydroxy-3',5'-di-t-butylphenyl)propionate | 29874-14-4 | Ⓑ | 添加量：0.5％以下
88 | 安定剤 | A | 6 | 1-10 |  | トコフェロール | Tocopherol | 59-02-9
89 | 安定剤 | A | 6 | 1-11 |  | 2,4,ビス(オクチルチオメチル)-6-t-メチルフェノール | 2,4-Bis(Octylthiomethyl)-6-methylphenol | 110553-27-0 |  | 添加量：0.2%以下
90 | 安定剤 | A | 6 | 2-1 |  | 2,2'－メチレンビス(4－メチル－6－t－ブチルフェノール) | 2,2-Methylenebis(4-methyl-6-t-butyl phenol) | 119-47-1 |  | 添加量：2.0％以下
91 | 安定剤 | A | 6 | 2-2 |  | 2,2'－メチレンビス(4－エチル－6－t－ブチルフェノール) | 2,2'-Methylenebis(4-ethyl-6-t-butylphenol) | 88-24-4 |  | 添加量：0.6％以下
92 | 安定剤 | A | 6 | 2-4 |  | 4,4'－ブチリデンビス(6－t－ブチル－m－クレゾール)又は1,1－ビス(2'－メチル－4'－ヒドロキシ－5'－t－ブチル－フェニル)ブタン | 4,4'-Butylidenebis(6-t-butyl-m-cresol)or1,1-bis(2'-methyl-4'-hydroxy-5'-t-butylphenyl)butane | 85-60-9 |  | 添加量：1.0％以下
93 | 安定剤 | A | 6 | 2-5 |  | 4,4'－チオビス(6-t－ブチル－m－クレゾール)又は4,4'－チオビス(3－メチル－6－t－ブチルフェノール) | 4,4'-Thiobis(6-t-butyl-m-cresol) or 4,4'-thiobis(3-methyl-6-t-butylphenol) | 96-69-5 |  | 添加量：0.25％以下
94 | 安定剤 | A | 6 | 2-10 |  | トリエチレングリコールビス－3－(3－t－ブチル－4－ヒドロキシ－5－メチルフェニル)プロピオネート | Triethyleneglycolbis-3-(3-t-butyl-4-hydroxy-5-methyl phenyl) propionate | 36443-68-2 |  | 添加量：0.25％以下
95 | 安定剤 | A | 6 | 2-12 |  | 2,2'－5エチリデンビス(4,6－ジ－t－ブチルフェノール) | 2,2'-Ethylidenebis(4,6-di-t-butyl phenol) | 35958-30-6 |  | 添加量：0.2％以下
96 | 安定剤 | A | 6 | 2-14 |  | 2,4-ジメチル－6－(１－メチルペンタデシル)フェノール | ２,４-ｄｉｍｅｔｋｙｌ-６-(１-ｍｅｔｈｙｌｐｅｎｔａｄｅｃｙｌ)ｐｈｅｎｏｌ | 134701-20-5 | Ⓑ | 添加量：0.5％以下
97 | 安定剤 | A | 6 | 3-1 |  | 1,1,3－トリス(2－メチル－4－ヒドロキシ－5－t－ブチルフェニル)ブタン） | 1,1,3-Tris(2-methyl4hydroxy-5-t-butyl phenyl) butane | 1843-03-4 |  | 添加量：0.25％以下 非アルコール性食品に限る
98 | 安定剤 | A | 6 | 3-2 |  | ２－ｔ－ブチル－６-（３－ｔ－ブチル－２－ヒドロキシ－５－メチルベンジル）－４－メチルフェニルアクリレート | 2-Ｐｒｏｐｅｎｏｉｃ ａｃｉｄ,2-1(1,１-ｄｉｍｅｔｈｙｌｅｔｈｙｌ）-6-3［［3-（1,1-ｄｉｍｅｔｈｙｌｅｔｈｙｌ)-2-ｈｙｄｒｏｘｙ-5-methylphenyl］ｍｅｔｈｙｌ］-4-ｍｅｔｈｙｌｐｈｅｎｙｌｅｓｕｔｅｒ | 61167-58-6 |  | 添加量：0.5％以下
99 | 安定剤 | A | 6 | 4-1 |  | 1,3,5－トリメチル－2,4,6－トリス(3,5－ジ－t－ブチル－4－ヒドロキシベンジル)ベンゼン | 1,3,5-Trimethyl-2,4,6-tris(3,5-di-t-butyl-4-hydroxybenzyl) benzene | 1709-70-2 |  | 添加量：0.5％以下
100 | 安定剤 | A | 6 | 4-2 |  | テトラキス〔メチレン－3－(3',5)ジ－t－ブチル－4'－ヒドロキシフェニル〕プロピオネート〕メタン | Tetrakis(methylene-3-[3',5'-di-t-buty-4'-hydroxyphenyl] propionate)methane | 6683-19-8 |  | 添加量：0.5％以下
101 | 安定剤 | A | 6 | 4-7 |  | N,N,－ビス{3－(3,5－ジ－t－ブチル－4－ヒドロキシフェニル)プロピオニル}ヒドラジン | N,N-Bis[3-(3,5-di-t-butyl-4-hydroxyphenyl)propionyl] hydrazine | 32687-78-8 |  | 添加量：0.1％以下
102 | 安定剤 | A | 6 | 4-8 |  | 3,9-ビス[2-{3-(3-t-ブチル-4-ヒドロキシ-5-メチル フェニル)プロピオニルオキシ}-1,1-ジメチルエチル]－2,4,8,10-テトラオキサスピロ[5,5]ウンデカン | 3,9-Bis{2-[3-(3-t-butyl-4-hydroxy-5-methylphenyl) propionyloxy]-1,1-dimethylethyl}-2,4,8,10-tetraoxaspiro [5.5] undecane | 90498-90-1 | Ⓑ | 添加量：0.5％以下
103 | 安定剤 | A | 6 | 5-1 |  | 1,3,5－トリス(3',5－ジ－t－ブチル－4'－ヒドロキシベンジル)－s－トリアジン－ 2,4,6(1H,3H,5H)－トリオン | 1,3,5-Tris(3',5'-di-t-butyl-4'-hydroxybenzyl)-s-triazine-2,4,6-(1H,3H,5H)trione | 27676-62-6 |  | 添加量：0.25％以下 100℃以下の使用に限る
104 | 安定剤 | A | 6 | 5-3 |  | ２，６－ジ－ｔ－ブチル－４－｛４，６－ビス（オクチルチオ）－１，３，５－トリアジン－２－イルアミノ｝フェノール | 4-((4,6-bis(octylthio)-s-triazin-2-yl)amino)-2,6-di-tert-butylphenol | 991-84-4 |  | 添加量：0.5％以下
105 | 安定剤 | A | 6 | 6-1 |  | 2,2－メチレンビス(4－メチル6－ノニルフェノール)と2,6－ビス(2－ヒドロキシ－3－ノニル－5－メチルベンジル)－P－クレゾールとの混合物 | Mixture of 2,2'-Methylenebis(4-methyl-6-nonylphenol) [7786-17-6]and2, 6-bis(2-hydroxy -3-nonyl-5-methyl benzyl)- p-crezol [17201-15-9] | 7786-17-6 |  | 添加量：2.0％以下 非アルコール性食品用に限る
106 | 安定剤 | A | 6 | 6-2 |  | 4－メチルフェノールとイソブチレンとジシクロペンタジエンの反応生成物 | 2,6-BIS((2-HYDROXY-5-METHYL-3-NONYLPHENYL)METHYL)-4-METHYLPHENOL | 17201-15-9 |  | 添加量：1.0％以下
107 | 安定剤 | A | 6 | 6-4 |  | ２－［１－（２－ヒドロキシ－３，５－ジ－ｔ－ペンチルフェニル）エチル］－４，６－ジ－ｔ－ペンチルフェニルアクリレート | 2,4-di-tert-penntyl-6-(1-(3,5-di-tert-penntyl-2-hydroxyphenyl)ethyl)phenyl acrylate | 123968-25-2 |  | 添加量：0.5％以下
108 | 安定剤 | A | 7 | 1 |  | 2－ヒドロキシー4－メトキシベンゾフェノン | 2-Hydroxy-4-methoxybenzophenone | 131-57-7 |  | 添加量：0.3％以下
109 | 安定剤 | A | 7 | 3 |  | 2－ヒドロキシ－4－n－オクトキシベンゾフェノン | 2-Hydroxy-4-n-octoxybenzophenone | 1843-05-6 |  | 添加量：0.5％以下
110 | 安定剤 | A | 7 | 6 |  | 2－(2'－ヒドロキシ－5'－メチルフェニル)ベンゾトリアゾール | 2-(2'-Hydroxy-5'-methylphenyl)benzotriazole | 2440-22-4 | 純度99.5％以上 | 添加量：0.5％以下
111 | 安定剤 | A | 7 | 8 |  | 2－(2'－ヒドロキシ－3'－t－ブチル－5'－メチルフェニル)－5－クロロベンゾトリアゾール | 2-(2'-Hydroxy-3'-t-butyl-5'-methyl phenyl)-5-chlorobenzotriazole | 3896-11-5 | 純度99.5％以上 | 添加量：0.5％以下
112 | 安定剤 | A | 7 | 10 |  | 2,5－ビス〔5'－t－ブチルベンゾキサゾリル(2)〕－チオフェン | 2,5-Bis [5'-t-butyl benzoxazolyl-(2)]thiophene | 7128-64-5 |  | 添加量：0.05％以下
113 | 安定剤 | A | 7 | 21 |  | 2－(2H－ベンゾトリアゾール－2－イル)－4,6－ビス(1－メチル－1－フェニルエチル)フェノール | 2-(2H-Benzotirazole-2-yl)-4,6-bis(1-methyl-1-phenylethyl) phenol | 70321-86-7 |  | 溶出量：1.2mｇ/kg
114 | 安定剤 | A | 7 | 22 |  | 4－ベンゾキサゾイル－(2)－4'〔5－メチル－ベンゾキサゾイル－(2) 〕－スチルベン | 4-benzoxazoyl-(2)-4' - [5-methyl -benzoxazoyl-(2)] -stilbene | 5242-49-9 |  | 添加量：0.03％以下
115 | 安定剤 | A | 8 | 1 |  | カーボンブラック | Carbon black | 1333-86-4 | チャンネル法によるもの、または下記の規格を満たすもの トルエン抽出物0.1％以下、 ベンツ(a)ピレン含有量：0,25 mg/kg以下、 | 添加量：2.5%以下 色材として使用可能
116 | 安定剤 | A | 8 | 2a |  | パラオキシ安息香酸メチル | Methyl p-oxybenzoate | 99-76-3 |  | 添加量：0.1％以下、 塗布量：600mg/㎡以下
117 | 安定剤 | A | 8 | 2b |  | パラオキシ安息香酸プロピル | Propyl p-oxybenzoate | 94-13-3 |  | 添加量：0.1％以下、 塗布量：600mg/㎡以下
118 | 安定剤 | A | 8 | 4 |  | ソルビン酸 | Sorbic acid | 110-44-1 |  | 塗布量：600mg/㎡以下
119 | 安定剤 | A | 8 | 8 |  | 3－ヒドロキシ－5,7－ジ－t－ブチルベンゾフラン－2オンとO－キシレンとの反応生成物 | Reaction products of 3-Hydroxy-5,7-di-tert.butylbenzo-furan-2-on with o-Xylene | 181314-48-7 |  | 添加量：0.05％以下
120 | 界面活性剤 | B | 1 | 1 |  | グリセリン脂肪酸エステル | Glycerin fatty acid esters | 31566-31-1 | Ⓑ 品質は食品添加物公定書に従う | 塗布量：600mg/㎡ 以下、
121 | 界面活性剤 | B | 1 | 2 |  | ソルビタン脂肪酸(C8～C22)エステル | Sorbitan fatty acid (C8-C22)esters | 1338-43-8 | Ⓑ 品質は食品添加物公定書に従う | 塗布量：600mg/㎡以下
122 | 界面活性剤 | B | 1 | 3 |  | プロピレングリコール脂肪酸(C8～C22)エステル | Propylene glycol fatty acid (C8-C22)esters | 067784-83-2 67784-79-6 026403-62-3 | Ⓑ 品質は食品添加物公定書に従うもの | 塗布量：600mg/㎡以下
123 | 界面活性剤 | B | 1 | 4 |  | ショ糖脂肪酸(C8～C22)エステル | Sucrosefattyacid (C8-C22)esters | 37318-31-3 | Ⓑ 品質は食品添加物公定書に従う
124 | 界面活性剤 | B | 1 | 5 |  | クエン酸モノ(ジおよびトリ)ステアリルエステル | Citric acid mono- (di-or tri-) stearyl ester | 0 | Ⓑ
125 | 界面活性剤 | B | 1 | 6 |  | ペンタエリスリトール脂肪酸(C8～C18)エステル | Pentaerythritol fafty acid (C8-C18)esters | 205243-77-2 | Ⓑ
126 | 界面活性剤 | B | 1 | 7 |  | トリメチロールプロパン脂肪酸(C8～C18)エステル | Trimethylol propane fatty acid (C8-C18)esters | 25723-16-4 | Ⓑ
127 | 界面活性剤 | B | 1 | 8 |  | ポリグリセリン脂肪酸(Ｃ8～Ｃ22)エステル | Polyglycerin fatty acid (C8-C22) esters | 9007-48-1 | Ⓑ 但し，デカグリセリンエステルまで
128 | 界面活性剤 | B | 1 | 9 |  | ポリオキシエチレン(20モル)グリセリン脂肪酸(Ｃ12～Ｃ18)エステル | Polyoxyethylene (20 moles) glycerinfatty acid (C12-C18)esters | 68201-46-7 | Ⓑ
129 | 界面活性剤 | B | 1 | 10 |  | ポリオキシエチレン(20モル)ソルビタン脂肪酸(Ｃ12～Ｃ18)エステル | Polyoxyethylene (20 moles) sorbitan fatty acid (C12-C18)esters | 9005-67-8 | Ⓑ | 添加量：3.0％以下、 塗布量：600mg/㎡以下
130 | 界面活性剤 | B | 1 | 11 |  | ポリエチレングリコール脂肪酸(Ｃ8～Ｃ22)エステル | Polyethylene glycol fatty acid (C8-C22) esters | 9004-99-3 9004-96-0 | Ⓑ | 残存量：2.5％以下 塗布量：600mg/㎡以下
131 | 界面活性剤 | B | 1 | 12 |  | ポリプロピレングリコール脂肪酸(Ｃ8～Ｃ18)エステル | Polypropylene glycol fatty acid(C8-C18)esters |  | Ⓑ
132 | 界面活性剤 | B | 1 | 13 |  | ポリオキシエチレン脂肪族アルコール(Ｃ12～Ｃ20)エーテル | Polyoxyethylene fatty alcohol (C12-C20) ethers | 69013-19-0 | Ⓑ添加量：2.5％以下、塗布量：600mg/㎡以下 | Ⓑ添加量：2.5％以下、塗布量：600mg/㎡以下
133 | 界面活性剤 | B | 1 | 13-2 |  | ポリオキシエチレン(4～14モル)脂肪族アルコール(C5～C18)エーテル | Polyoxyethylene (4-14) Alkyl(5-18) Ether | 9002-93-1 | Ⓑ | 塗布量：100mg/㎡以下、 塗布用に限る
134 | 界面活性剤 | B | 1 | 14 |  | ポリオキシエチレン(4～50モル)アルキル(Ｃ7以上)フェニルエーテル | Polyoxyethylene (4-50 moles) alkyl(≧C7)phenyl ethers | 9002-93-1 | Ⓑ | 塗布量：100mg/㎡以下
135 | 界面活性剤 | B | 1 | 15 |  | N,Nビス(2－ヒドロキシエチル)脂肪(C8～C18)アミン | N,N-Bis(2-hydroxyethyl) fatty(C 8-C18)amine | 10213-78-2 | Ⓑ | 添加量：2.0％以下、 但し，包装材残存量：0.1％以下、 塗布量：24ｍｇ／㎡ 以下
136 | 界面活性剤 | B | 1 | 16 |  | 脂肪酸(Ｃ12～Ｃ18)とジエタノールアミンによる縮合生成物 | Condensates of fatty acids (C12-C18)with diethanol amine | 120-40-1 | Ⓑ | 添加量：2.5％以下 塗布量：600mg/㎡以下
137 | 界面活性剤 | B | 1 | 17 |  | ポリオキシプロピレンポリオキシエチレンブロックポリマー | Polyoxypropylene polyoxyethylene block copolymer | 9003-11-6 | 分子量：1,900以上★添加量：10％以下
138 | 界面活性剤 | B | 1 | 18 |  | ポリエチレングリコール | Polyethylene glycol | 25322-68-3 | 分子量：200～9,500 エチレングリコールとジエチレングリコールの残存量：0.2％以下 | 添加量：0.3％以下、 塗布量：600mg/㎡以下
139 | 界面活性剤 | B | 1 | 19 |  | ポリプロピレングリコール | Polypropylene glycol | 25322-69-4 | 分子量：400～4,000 | 添加量：5.0％以下、 塗布量：600mg/㎡以下
140 | 界面活性剤 | B | 1 | 20B |  | ポリオキシエチレン（2～3）ステアリルアミンとステアリン酸とのエステル | Esters of Polyoxyethylene(2-3) Stearylamine and Stearic acid |  | Ⓑ 全アミン価85±７ | 添加量：2.0％以下 ８％以上のアルコールを含む食品には使用できない
141 | 界面活性剤 | B | 1 | 21 |  | ポリエチレンオキサイド | Polyethylene oxide | 25322-68-3 |  | 塗布量：600mg/㎡以下
142 | 界面活性剤 | B | 1 | 22 |  | ひまし油のエチレンオキサイド付加物 | Castor oil ethylene oxide addition compound . | 103479-06-7
143 | 界面活性剤 | B | 1 | 23 |  | イソプロピルアルコール | Isopropyl alcohol | 67-63-0 |  | 塗布量：600mg/㎡ 以下
144 | 界面活性剤 | B | 1 | 26 |  | Ｎ，Ｎ－ジメチルアミノエチルメタクリレート・２－ヒドロキシエチルメタクリレート・メチルメタクリレート共重合物のモノクロル酢酸ナトリウムによる変性物 | Reaction product of N,N-dimethylaminoethyl methacrylate-2-hydroxyethyl methacrylate-methyl methacrylate copolymer with sodium monochloroacetate | 72765-59-4 | 数平均分子量：：40,000～70,000 モノクロル酸ナトリウムによる変性率：20～40％ | 表面塗布200㎎/㎡以下
145 | 界面活性剤 | B | 1 | 28 |  | Ｎ－２－ヒドロキシエチル－Ｎ－（２－ヒドロキシアルキル）アミン | Ｎ-2-ｈｙｄｒｏｘｙｅｔｈｙｌ-Ｎ-(2-ｈｙｄｒｏｘｙａｌｋｙｌ) ａｍｉｎｅ | 84836-93-1 2615-84-1 56975-13-4 | Ⓑ | 添加量：2.0％以下 100℃以下に限る 塗布量：500mg/㎡以下
146 | 界面活性剤 | B | 1 | 29 |  | エチルアルコール | Ethanol |  |  | 塗布量：600mg/㎡以下
147 | 界面活性剤 | B | 2 | 1 |  | アルキル(Ｃ10～Ｃ20)スルホン酸塩(Ｎａ,Ｋ,ＮＨ4) | Alkyl (C10-C20) sulfates(Na, K, NH4) | 977180-90-7,（Na） 27176-87-0 | Ⓑ | 添加量：0.3％以下 但し，Ｎa塩は3.0％以下 塗布量：120mg/㎡以下
148 | 界面活性剤 | B | 2 | 2 |  | アルキル(C9～C20)ベンゼンスルホン酸塩(Na,K,NH4) | Alkyl (C9-C 20) benzene sulfonates (Na, K, NH4) | 68411-30-3 | Ⓑ | 残存量：2.5％以下 B2-1, B2-3との合計塗布量：600mg/㎡以下
149 | 界面活性剤 | B | 2 | 2-2 |  | アルキルドデシルベンゼンスルホン酸塩(Mg、Zn) | 0 |  |  | 移行量：30mg/kg以下
150 | 界面活性剤 | B | 2 | 3 |  | アルキルナフタリンスルホン酸塩(Na) | Alkyl (C10-C 20) naphthalene sulfonate Na,Salt | 577-11-7 | Ⓑ | 添加量：3.0％以下 B2-1～3合計塗布量：600mg/㎡以下
151 | 界面活性剤 | B | 2 | 4 |  | ソジウムジアルキル(Ｃ4～Ｃ16)スルホサクシネート | Sodium dialkyl(C4-C 16) sulfosuccinate |  | Ⓑ | 添加量：3.0％以下、 塗布量：600mg/㎡以下
152 | 界面活性剤 | B | 2 | 5 |  | ソジウムジシクロヘキシルスルホサクシネート | Sodium dicyclohexylsulfosuccinate | 23386-52-9
153 | 界面活性剤 | B | 2 | 6 |  | アルキル(C8～C18)フェノキシベンゼンスルホン酸ソーダ | Sodium alkyl (C8-C IJ phenoxybenzene sulfonate |  | Ⓑ 但しＣ8～Ｃ13のモノアルキル体含量：は70％以上
154 | 界面活性剤 | B | 2 | 8 |  | ナフタリンスルホン酸ホルムアルデヒド縮合物のナトリウム塩 | Sodium salts of sulfonated naphthalene-formaldehyde condensates |  |  | 残存量：2.5％以下
155 | 界面活性剤 | B | 2 | 9 |  | アルキル(C8～C20)サルフェート(Na,K,NH4) | Alkyl (C8-C 20) sulfates (Na, K, NH4) | 151-21-3 | Ⓑ | 残存量：0.3％以下、 B2-1､-2との合計塗布量：600mg/㎡以下
156 | 界面活性剤 | B | 2 | 10 |  | ポリオキシエチレン脂肪アルコール(Ｃ12～Ｃ20)エーテルサルフェート(Ｎa,ＮＨ4) | Polyoxyethylene fatty alcohol (C12-C20) ether sulfates (Na, NH4) |  | Ⓑ | 残存量：2.5％以下、 塗布量：600mg/㎡以下
157 | 界面活性剤 | B | 2 | 11 |  | ポリオキシエチレン(4～50モル) アルキル(Ｃ7以上)フェニルエ－テルサルフェート(Ｎa,ＮＨ4) | Polyoxyethylene (4-50 moles) alkyl (≧C7) phenylether sulfates (Na, NH4) | 55348-40-8 | Ⓑ | 残存量：2.5％以下 塗布量：600mg/㎡以下
158 | 界面活性剤 | B | 2 | 12 |  | ポリオキシエチレン(4～10モル)アルキル(Ｃ12～Ｃ13)ホスフェート | Polyoxyethylene (4-10moles) alkyl (C 12-C13)phosphates | 13201-41-7 | Ⓑ
159 | 界面活性剤 | B | 2 | 13 |  | ポリオキシエチレン(5～55モル)ノニルフェニルホスフェート | Polyoxyethylene (5-55 moles) nonylphenyl phosphates | 9071-85-6
160 | 界面活性剤 | B | 2 | 16 |  | 脂肪酸(C8～C22)塩 (Na,K,NH4) | Fatty acid (C8-C22) salts (Na, K, NH4) | 143-19-1 | Ⓑ 水添物を含む | 塗布量：600mg/㎡以下、
161 | 界面活性剤 | B | 2 | 17 |  | ロジン(不均化又は水添)石鹸(Ｎa,Ｋ) | Rosin soaps (disproponated or hydrogenated) (Na,K) | 85026-55-7 |  | 残存量：2.5％以下
162 | 界面活性剤 | B | 2 | 18 |  | 二量化脂肪酸(C16～C18)塩(Na, K) | Dimerized fattyacid (C16-C18) salts (Na,K) | 61788-89-4 68783-41-5 | Ⓑ | 残存量：2.5％以下
163 | 界面活性剤 | B | 2 | 21 |  | ヘキサデセニルコハク酸とオクタデセニルコハク酸のジカリウム塩 | Di-Pottasium Salts of Hexadecenil Succinic acid and Octadecenil Succinic acid | 118299-89-1 | Ⓑ | 残存量：0.2％以下，非脂肪性，70℃以下，重合時の使用に限る
164 | 界面活性剤 | B | 3 | 3 |  | ステアリン酸モノグリセライドとホウ酸の反応物 | Reaction product of boric acid with glycerol monoglyceride | 72905-86-3 | Ⓑ | 添加量：2.0％以下 厚さ0.3㎜以下， 100℃以下で使用のこと
165 | 界面活性剤 | B | 4 | 1 |  | ジメチルジアルキル(Ｃ8～Ｃ18)アンモニウムクロライド | Dimethyl dialkyl (Ｃ8～Ｃ18) ammonium chloride | 61789-77-3、 61789-80-8 | Ⓑ | 厚さ0.3㎜以下， 100℃以下で使用のこと 最大移行量：３㎎/㎏食品以下
166 | 界面活性剤 | B | 4 | 2 |  | C8～C18の飽和脂肪酸を主体とする天然直鎖脂肪酸のコリンエステル塩化物 | Choline ester chloride of natural straight-chain fatty acid of mainly saturated C8-C18 |  | Ⓑ | 厚さ0.3㎜以下，100℃以下で使用のこと 添加量：0.15％以下
167 | 界面活性剤 | B | 5 | 1 |  | カルボキシメチルセルロース及びそのナトリウム塩 | Carboxymethyl cellulose and its sodium salt | 9000-11-7 |  | 塗布量：600mg/以下
168 | 界面活性剤 | B | 5 | 2 |  | メチルセルロ－ス | Methyl Cellulose | 9004-67-5 |  | 塗布量：600mg/以下
169 | 界面活性剤 | B | 5 | 5 |  | メチルヒドロキシプロピルセルロース | Methylhydroxypropyl cellulose | 9004-65-3 | 塗布剤として使用するものは、品質は食品添加物公定書に従う | 塗布量：600mg/以下
170 | ポリマー添加材 | F | 4 | 6 |  | ポリビニルアルコール | Polyvinyl alcohol | 9002-89-5 | ４％水溶液20℃の粘度2センチポイズ以上 | 添加量：2.5％以下、 塗布量：600mg/㎡以下
171 | 界面活性剤 | B | 5 | 10 |  | ポリアクリル酸及びそのナトリウム塩 | Polyacrylic acid and its sodium salt | 9003-01-4 9003-04-7 |  | 残存量：0.2％以下
172 | 界面活性剤 | B | 5 | 12 |  | ポリビニルピロリドン | Polyvinyl pyrrolidone | 9003-39-8 | ４％水溶液の粘度が20℃で34cp以上 | 添加量：2.5％以下、 塗布量：600mg/㎡以下
173 | 界面活性剤 | B | 5 | 15 |  | スチレンと無水マレイン酸とのコポリマー及びそのアルカリ塩 | Copolymer of styrene with maleic anhydride and its alkalisalts | 9011-13-6
174 | 界面活性剤 | B | 5 | 22 |  | ポリビニルポリピロリドン | Polyvinylpolypyrrolidone | 25249-54-1 | 水、5％酢酸及び50％エタノール溶媒による３時間還流条件下での総溶出量：50µg/ml以下 | 添加量：30．0％以下
175 | 滑剤 | C | 1 | 1 |  | 流動パラフィン | Liquid paraffin | 8002-74-2 | 品質は食品添加物公定書に従う | 厚さ0.3㎜以下， 100℃以下で使用のこと
176 | 滑剤 | C | 1 | 2 |  | 合成パラフィン | Synthetic paraffin | 8002-74-2 | (1)凝固点 93～99℃ (2)油含量： 0.5％以下 (3)吸光度 88℃ジヒドロナフタリン中で290nmでの吸収が0.01を超えないこと
177 | 滑剤 | C | 1 | 4 |  | 合成イソパラフィン石油炭化水素 | Synthetic isoparaffin petroleum hydrocarbons | 68551-17-7 | (1)沸点(63～260℃) (2)紫外線吸光度(光路長１㎝当たりの最高吸光度) 260～319mμ 1.5 320～329mμ 0.08 330～350mμ 0.05 (3)不揮発残渣 0.002g/100ml以下
178 | 滑剤 | C | 1 | 6 |  | 白色鉱油 | White mineral oil | 8042-47-5 | (1)セイボルト色調20以上 (2)紫外線吸光度(光路長1㎝当たりの最高吸光度)280～289nm 4.0 290～299nm 3.3 300～329nm 2.3 330～350nm 0.8
179 | 滑剤 | C | 1 | 8 |  | 石油系ワックス | Petroleumwax | 8002-74-2, 63231-60-7 | 紫外線吸光度(光路長１㎝当りの最高吸光度)280～289nm0.15 290～299nm0.12 300～359nm0.08
180 | 滑剤 | C | 1 | 10 |  | モンタンワックス | Montan wax | 8002-53-7 |  | 添加量：3.0％以下
181 | 滑剤 | C | 1 | 11 |  | ポリエチレンワックス | Polyethylene wax | 9002-88-4
182 | 滑剤 | C | 1 | 13 |  | 水素添加ポリブテン | Hydrogenated polybutene | 68937-10-0 | (1)99℃の粘度が39セイボルト以上、(2)臭素価3以下 | 脂肪性食品には使用できない
183 | 滑剤 | C | 2 | 1 |  | 高級脂肪酸(Ｃ8～Ｃ22) | Higher fatty acids (C8-C22) and behenic acid |  | Ⓑ 動物または植物油脂から得られた脂肪酸およびそれらの脂肪酸を水素添加したもの | 厚さ0.3㎜以下，100℃以下で使用のこと 添加量：5.0％以下 ,べヘニン酸は添加量：0.5％以下
184 | 滑剤 | C | 3 | 1 |  | 高級脂肪酸(Ｃ8～Ｃ22)アルミニウム | Higher fatty acid (C8-C22) aluminum salts | 637-12-7 | Ⓑ | 添加量：3.0％以下
185 | 滑剤 | C | 3 | 2 |  | 高級脂肪酸(Ｃ8～Ｃ22,リシノール) カルシウム | Higherfatty acid (C8-C22) calcium salts | 1592-23-0 | Ⓑ | 添加量：5.0％以下、 塗布量：600mg/㎡以下 (ステアリン酸カルシウムに限る)
186 | 滑剤 | C | 3 | 3 |  | 高級脂肪酸(Ｃ8～Ｃ22)マグネシウム | Higher fatty acid (C8-C22) magnesium salts | 557-04-0 | Ⓑ | 添加量：1.0％以下
187 | 滑剤 | C | 3 | 4 |  | 高級脂肪酸(C8,C18)亜鉛 | Higherfattyacid (C8-C18)zincsalts . | 557-05-1 | Ⓑ 塗布剤は不ケン化物2％以、ステアリン酸に限る。 | 添加量：0.5％以下、 塗布量：600mg/m2以下
188 | 滑剤 | C | 3 | 4-1 |  | ベヘン酸（Ｃ22）亜鉛 | Behenic acid(C22) zinc salts |  | 不ケン化物質2.0％以下 （牛脂の制限なし）
189 | 滑剤 | C | 3 | 6 |  | 高級脂肪酸(C8～C22)リチウム | Higher fatty acid (C8-C22) Iithium salts | 4485-12-5 | Ⓑ ステアリン酸に限る | リチウムとして最大移行量：1㎎以下
190 | 滑剤 | C | 4 | 1 |  | 直鎖脂肪族１価アルコール(Ｃ8～Ｃ18) | Straight-chain fatty monohydric alcohols (C8-C18) | 56-81-5 | Ⓑ 合成アルコールは (1)全ジオール:0.1%以下 (2)C8～C14:直鎖96%以上、アルコール分99%以上 (3)C16～C18:直鎖94%以上、アルコール分98%以上 (4)非アルコール不純物はパラフィンのこと
191 | 滑剤 | C | 4 | 2 |  | グリセリン | Glycerin | 56-81-5 | Ⓑ 品質は食品添加物公定書に従う
192 | 滑剤 | C | 4 | 4 |  | プロピレングリコール | Propylene glycol | 57-55-6 | 品質は食品添加物公定書に従う
193 | 滑剤 | C | 5 | 3 |  | 高級脂肪酸(Ｃ18)と直鎖脂肪族１価アルコール(Ｃ2～Ｃ18)のエステル | Higher fatty acid (C4-C22) esters of straight-chain fafty alcohols (C2-C18) |  | Ⓑ | 添加量：5.0％以下
194 | 滑剤 | C | 5 | 3-2 |  | Ｃ14及びＣ15脂肪族1級アルコール | Montanic acid esters with ethyleneglycol and/or 1,3-Butanediol |  | ヒドロキシル価：250～263mg/KOH/g直鎖率：65％以上 | 添加量：5.0%以下
195 | 滑剤 | C | 5 | 9 |  | アセチルクエン酸トリブチル | Tributyl acetylcitrate | 77-90-7
196 | 滑剤 | C | 5 | 11 |  | アジピン酸ジイソブチル | Diisobutyl adipate | 141-04-8
197 | 滑剤 | C | 5 | 13 |  | アジピン酸ジ-2－エチルヘキシル | Di-2-ethylhexyl adipate | 103-23-1 |  | 添加量：5.0%以下
198 | 滑剤 | C | 5 | 14 |  | セバシン酸ジブチル | Dibutyl sebacate | 109-43-3 | Ⓑ
199 | 滑剤 | C | 5 | 15 |  | セバシン酸ジオクチル | Dioctyl sebacate | 122-62-3 | Ⓑ
200 | 滑剤 | C | 5 | 16 |  | アゼライン酸ジ－n－ヘキシル | Di-n-hexyl azelate | 109-31-9 |  | 脂肪性食品は添加量：15％以下
201 | 滑剤 | C | 5 | 18 |  | ポリ(1,3－ブタンジオ－ル－アジピン酸)エステル | Poly(1,3-butanediol adipate) | 24937-93-7
202 | 滑剤 | C | 5 | 25 |  | アジピン酸,ステアリン酸とペンタエリスリートルとのポリエステル | Polyester of adipic acid and stearic acid with pentaerythritol | 68130-34-7 | Ⓑ
203 | 滑剤 | C | 5 | 36 |  | 1,2－プロパンジオールおよび(又は)1,3および(又は)1,4－ブタンジオールおよび(又は)ポリプロピレングリコールとアジピン酸からなるポリエステルで酢酸又は脂肪酸(C12-18)又はn－オクタノールおよび(又は)n－デエカノールで末端封鎖されたものも含む | Polyesters of 1,2-propanediol and/or 1,3- and/or 1,4-butanediol and/or polypropyleneglycol with adipic acid, which may be end-capped with acetic acid or fatty acids C12 -C18 or n-octanol and/or n-decanol |  |  | 溶出量：30mg/kg以下
204 | 滑剤 | C | 7 | 1 |  | 水添食用油脂 | Hydrogenated edible oil and fat |  | Ⓑ
205 | 滑剤 | C | 7 | 2 |  | 水添ひまし油 | Hydrogenated castor oil | 8001-78-3
206 | 滑剤 | C | 7 | 6 |  | カルナウバ ワックス | Carnauba wax | 8015-86-9
207 | 滑剤 | C | 7 | 3 |  | ひまし油 | Castor oil | 8001-79-4
208 | 滑剤 | C | 7 | 8 |  | アセチル化モノグリセライド | Acetylated monoglycerides | 68990-54-5 | Ⓑ 分子中アセチル基を持つ脂肪酸(Ｃ8～Ｃ22)グリセライドであって，酸価６以下、ライヘルトマイスル価75～200のもの食品添加物公定書に従う | 塗布量：600mg/ m2以下
209 | 滑剤 | C | 7 | 9 |  | 水素化抹香鯨油 | Hydrogenated sperm oil
210 | 滑剤 | C | 8 | 1 |  | エチレンビス脂肪酸(C16,C18)アマイド | Ethylene bis-fatty acid (C 16,C 18) amide N,N'-Ethane-1,2-diylbispalmitamide | 110-31-6 5518-18-3 | Ⓑ 飽和脂肪酸に限る， 但しオレイン酸は使用できる | 添加量：2.0％以下
211 | 滑剤 | C | 8 | 2 |  | 高級脂肪酸(C8～C22)アマイド | Higherfattyacid (C8-C22) amide |  | Ⓑ | 1)添加量：0.1％以下， 2)オレイン酸アマイドは添加量：0.02％以下， 3)器具には2.0％以下
212 | 滑剤 | C | 8 | 3 |  | ステアリルエルカアマイド | Stearyl erucamide | 10094-45-8 | Ⓑ
213 | 滑剤 | C | 8 | 4 |  | オレイルパルミトアマイド | Oleyl parmmitamide | 16260-09-6 | Ⓑ
214 | 滑剤 | C | 8 | 6 |  | エチレンジアミン・ステアリン酸・セバシン酸重縮合物 | Condensates of Ethyldiamine、Stearic acid and Sebacic acid | 68409-61-0 68130-54-1 | Ⓑ 軟化点250±５℃（測定法JISK2207），酸価15以下（測定法JISK0076），アミン価５以下、 | 添加量：3.0％以下，70℃以下での使用のこと
215 | 滑剤 | C | 8 | 10 |  | Ｎ，Ｎ－メチレンビス－オクタデカンアマイド | Ｎ,Ｎ-ｍｅｔｈｙｌｅｎｂｉｓ-ｏｃｔａｄｅｃａｎａｍｉｄｅ | 109-23-9 | Ⓑ | 添加量：0.5％以下
216 | 滑剤 | C | 9 | 1 |  | メチルヒドロジエンポリシロキサン | Methyl hydrogene polysiloxane | 63148-57-2 9004-73-3 | 20℃の粘度最低100cSt
217 | 滑剤 | C | 9 | 2 |  | ジメチルポリシロキサン | Dimethyl polysiloxane | 63148-62-9 | 粘度：最低100cSt（20℃） | 塗布量 600mg/㎡以下
218 | 滑剤 | C | 9 | 3 |  | メチルフェニルポリシロキサン | Methyl phenyl polysiloxane | 68083-14-7 | 20℃の粘度最低100cSt | 塗布量：600mg/㎡以下
219 | 滑剤 | C | 9 | 5 |  | ポリオキシアルキレン(Ｃ2～Ｃ4)ジメチルポリシロキサン | Polyoxyalkylene dimethylpolysiloxane | 68937-54-2 |  | 添加量：0.3％以下
220 | 滑剤 | C | 10 | 1 |  | ロジンおよびロジン誘導体 | Rosin and its derivatives |  | Ⓑ ＦＤＡ§178.3870，§175.300(b)－(3)－(V)に従うもの
221 | 滑剤 | C | 10 | 2 |  | ロジンのマグネシウム塩 | Ｒｏｓｉｎ ｍａｇｎｅｓｉｕｍ ｓａｌｔ | 68476-03-9 | ＦＤＡ§178.3870の規定に従うもの
222 | 滑剤 | C | 11 | 4 |  | モンタン酸カルシウム | Montan wax acid calcium salt | 68308-22-5
223 | 滑剤 | C | 11 | 5 |  | ベンゼン－１、２－ジメチル－４、５－ビス（１－フェニルエチル） （２５～４５％）、 ベンゼン－４－（１、３ジフェニルブチル）－１、２ジメチル （２０～４０％）、 ベンゼン［１－（３、４－ジメチルフェニル）エチル］（１－フェニルエチル）（２５～４５％）の混合物 | Mixture of ｂenzene,1,2-dimethyl-4,5-bis(1-phenylethyl)（25～45％）、Benzene-4-（1、3ｄｉphenylｂｕthyl）1、2dimethyl（20～40％）、 ｂenzene［1-（3.4-dimethylphenyl）ethyl)］（1-phenylethyl）（25～45％） | 51580-93-9 56525-86-1 57213-94-2 |  | (1)添加量：3.0％以下 (2)100℃以下での使用に限る (3)脂肪性食品用には厚さ0.2㎜以下
224 | 充填剤 | D | 1 | 1 |  | 酸化マグネシウム | Magnesium oxide | 1309-48-4 |  | 複合酸化物系顔料成分として使用可能
225 | 充填剤 | D | 1 | 2 |  | 酸化アルミニウム | Aluminium oxide | 1344-28-1 |  | 塗布量：600mg/㎡以下 複合酸化物系顔料成分として使用可能
226 | 充填剤 | D | 1 | 3 |  | 酸化けい素 | Silicon oxide | 7631-86-9 | 官能基例えばビニル基，メタクリル基，アミノ基またはグリシジル基を有するアルコキシシランで処理する場合は，処理剤の量：は合計0.5％以下であること。 処理剤合計は、充填剤に対し5％以下 | 塗布量：600mg/㎡以下 無機顔料および複合酸化物系顔料成分として使用可能
227 | 充填剤 | D | 1 | 4 |  | 酸化カルシウム | Calcium oxide | 1305-78-8 |  | 複合酸化物系顔料成分として使用可能
228 | 充填剤 | D | 1 | 5 |  | 酸化チタン | Titanium oxide | 13463-67-7 | Pb，Cd 0.01％以下、As，Hg 0.005％以下 | 複合酸化物系顔料成分として使用可能
229 | 充填剤 | D | 1 | 6 |  | 酸化クロム(Ⅲ) | Chromium oxide (lll) | 1308-38-9 | Pb，Cd 0.01％以下、As，Hg 0.005％以下 | 複合酸化物系顔料成分として使用可能
230 | 充填剤 | D | 1 | 7 |  | 酸化鉄 | lron oxide | 1309-37-1 | Pb，Cd 0.01％以下、As，Hg 0.005％以下 | 複合酸化物系顔料成分として使用可能
231 | 充填剤 | D | 1 | 8 |  | 酸化亜鉛 | Zinc oxide | 1314-13-2 | Pb，Cd 0.01％以下、As，Hg 0.005％以下 金属亜鉛１％以下 | 複合酸化物系顔料成分として使用可能
232 | 充填剤 | D | 1 | 10 |  | 酸化コバルト | Cobalt oxide | 1308-06-1 |  | 複合酸化物系顔料成分としての使用に限る
233 | 充填剤 | D | 1 | 11 |  | 酸化ニオブ | Niobium oxide | 1313-96-8 |  | 複合酸化物系顔料成分としての使用に限る
234 | 充填剤 | D | 1 | 12 |  | 酸化ニッケル | Nickel oxide | 12035-36-8 |  | 複合酸化物系顔料成分としての使用に限る
235 | 充填剤 | D | 1 | 13 |  | 酸化アンチモン | Antimony oxide | 1327-33-9 1309-64-4 1314-60-9 |  | 複合酸化物系顔料成分としての使用に限る
236 | 充填剤 | D | 1 | 14 |  | 酸化タングステン | Tungsten oxide | 1314-35-8 |  | 複合酸化物系顔料成分としての使用に限る
237 | 充填剤 | D | 1 | 17 |  | コバルトブルー | Cobalt blue | 1345-16-0 | Pb，Cd 0.01％以下、As，Hg 0.005％以下 | 無機顔料として使用可能
238 | 充填剤 | D | 1 | 18 |  | 三酸化アンチモン | Antimony trioxide | 1309-64-4 |  | アンチモンの移行量：0.02㎎/㎏以下、 アンチモンの定量法は告示３７０号アンチモン溶出試験法による
239 | 充填剤 | D | 1 | 19 |  | シリル化処理無水ケイ酸 | Silicon dioxide, silanated | 68909-20-6 |  | 塗布剤として塗布量：600mg/㎡以下
240 | 充填剤 | D | 1 | 20 |  | 酸化マンガン | Manganese oxide |  |  | 複合酸化物系顔料成分として使用できる
241 | 充填剤 | D | 2 | 1 |  | 水酸化マグネシウム | Magnesium hydroxide | 1309-42-8
242 | 充填剤 | D | 2 | 2 |  | 水酸化アルミニウム | Aluminium hydroxide | 21645-51-2 | Pb，Cd 0.01％以下、As，Hg 0.005％以下 | 無機顔料および複合酸化物系顔料成分として使用可能
243 | 充填剤 | D | 2 | 3 |  | 水酸化カルシウム
244 | 充填剤 | D | 3 | 1 |  | 炭酸マグネシウム | Magnesium carbonate | 546-93-0
245 | 充填剤 | D | 3 | 2 |  | 炭酸カルシウム | Calcium carbonate | 471-34-1
246 | 充填剤 | D | 3 | 4 |  | 炭酸リチウム | Lithium carbonate | 554-13-2 |  | 溶出量：0.6㎎/㎏(食品)以下
247 | 充填剤 | D | 4 | 1 |  | 硫酸カルシウム | Calcium sulfate | 7778-18-9
248 | 充填剤 | D | 4 | 3 |  | 硫酸バリウム | Barium sulfate | 7727-43-7 | Pb，Cd 0.01％以下、As，Hg 0.005％以下 | 無機顔料として使用可能
249 | 充填剤 | D | 5 | 2 |  | けい酸マグネシウム | Magnesium silicate | 1343-88-0
250 | 充填剤 | D | 5 | 3 |  | けい酸アルミニウム | Aluminium silicate | 12068-56-3
251 | 充填剤 | D | 5 | 5 |  | けい酸カルシウム | Calcium silicate | 1344-95-2
252 | 充填剤 | D | 5 | 6 |  | アルミノ珪酸塩(Na,Ca) | Aluminosilicate (Na, Ca) (Zeolite), | 68989-22-0 1344-00-9 | ゼオライト系のみ
253 | 充填剤 | D | 5 | 7 |  | けい酸アルミニウムカルシウム | Aluminium and calcium silicates | 1344-00-9 | ＦＤＡ§182.2122に相当するもの
254 | 充填剤 | D | 5 | 8 |  | けい酸リチウム | Lithium Silicate | 10102-24-6 |  | 溶出量：リチウムとして合計0.6㎎/㎏以下
255 | 充填剤 | D | 5 | 9 |  | ナトリウム、カリウム、カルシウム、マグネシウム、アルミニウム、鉄のケイ酸塩又は、それらの混合物 | Silicates or mixed silicates of sodium, potassium, calcium, magnesium, aluminium and iron | 0 | 石綿は除去されたもの充填剤の結合剤として、アルコキシシラン、官能基例えばビニル基、メタクリル基、アミノ基またはグリシジル基を有するもので処理する場合は、処理剤の量：は合計0.5%以下であること。 結合剤合計は、充填剤に対して5％以下
256 | 充填剤 | D | 5 | 9-1 |  | 3-アミノプロピルトリエトキシシラン処理ケイ酸塩（ナトリウム、カリウム、カルシウム、マグネシウム、アルミニウム、もしくは鉄の塩、又はそれらの混合物） | Silicic acid salt, 3-aminopropyltrietoxysilane | 919-30-2 1344-01-0 | 3-アミノプロピルトリエトキシシランのケイ酸塩への処理量：３ｗｔ％以下 | 対象樹脂へのシラン処理ケイ酸塩の添加量：５ｗｔ％以下、 製品厚み１ｍｍ以下
257 | 充填剤 | D | 5 | 10 |  | マイカ | Mica | 12001-26-2 | Pb，Cd0.01％以下、As，Hg0.005％以下 | 無機顔料として使用可能
258 | 充填剤 | D | 6 | 1 |  | クレー | Clay | 1332-58-7
259 | 充填剤 | D | 6 | 2 |  | けいそう土 | Diatomaceus earth | 7631-86-9
260 | 充填剤 | D | 6 | 3 |  | カオリン(陶土) | Kaolin (porcelain clay) | 1332-58-7
261 | 充填剤 | D | 6 | 4 |  | タルク | Talc | 14807-96-6
262 | 充填剤 | D | 6 | 6 |  | パーライト | Perlite | 977116-39-4 | 品質は食品添加物公定書による
263 | 充填剤 | D | 6 | 7 |  | ガラス | Glass
264 | 充填剤 | D | 6 | 8 |  | 木粉 | Wood powder | 9004-34-6
265 | 充填剤 | D | 6 | 9 |  | セルロース | Cellulose | 7782-42-5
266 | 充填剤 | D | 6 | 10 |  | グラファイト | Graphite | 7782-42-5 | Pb，Cd 0.01％以下、As，Hg 0.005％以下 | 無機顔料として使用可能
267 | 充填剤 | D | 6 | 11 |  | シェナー | Sienna | 1309-37-1 977139-25-5 | Pb，Cd 0.01％以下、As，Hg 0.005％以下 | 無機顔料として使用可能
268 | 充填剤 | D | 6 | 12 |  | 生シェナー | Raw sienna | 1309-37-1 12000-57-6 | Pb，Cd 0.01％以下、As，Hg 0.005％以下 | 無機顔料として使用可能
269 | 充填剤 | D | 6 | 13 |  | 焼アンバー | Calcined amber |  | Pb，Cd 0.01％以下、As，Hg 0.005％以下 | 無機顔料として使用可能
270 | 充填剤 | D | 7 | 8 |  | 複合酸化物系顔料 | Complex oxide pigments |  |  | 無機顔料として使用
271 | 充填剤 | D | 8 | 1 |  | アルミニウム | Aluminium | 7429-90-5 | Pb，Cd 0.01％以下、As，Hg 0.005％以下 | 無機顔料として使用可能
272 | 充填剤 | D | 8 | 4 |  | 銀(粉末) | Silver | 7440-22-4 |  | 添加量：5.0％以下
273 | 充填剤 | D | 8 | 5 |  | 銅 | Copper | 7440-50-8 | Pb，Cd 0.01％以下、As，Hg 0.005％以下 | 最大移行量：銅として10㎎/㎏食品以下
274 | 充填剤 | D | 8 | 7 |  | 真ちゅう又は黄銅 | Brass | 12597-71-6 | Pb，Cd 0.01％以下、As，Hg 0.005％以下 | 最大移行量：銅として10㎎/㎏食品以下
275 | 充填剤 | D | 8 | 8 |  | ステンレス | Stainless steel | 7439-89-6 | ＳＵＳ304，但しフレ－ク
276 | 充填剤 | D | 8 | 9 |  | ニッケル | Nickel | 7440-02-0 |  | 添加量：5.0％以下★非酸性食品用に限る
277 | 充填剤 | D | 9 | 1 |  | 硫化亜鉛 | Zinc sulfide | 1314-98-3 | 蛍光を発しないこと | 添加量：10％以下
278 | 充填剤 | D | 9 | 2 |  | 群青 | Ultramarine | 57455-37-5 | Pb，Cd 0.01％以下、As，Hg 0.005％以下 | 無機顔料として使用可能
279 | 充填剤 | D | 10 | 1 |  | 炭素繊維 | Carbon fiber | 7440-44-0 | 結合剤として，アルコキシシラン官能基たとえばビニル基，メタクリル基，アミノ基，又はグリシジル基をもつものを使用できる。 充填剤に対し0.5％以下， | または充填剤入りプラスチックに対し0.3％以下
280 | 充填剤 | D | 10 | 3 |  | チタン酸カリウム | Dipotassium titanate(2-) | 59766-31-3 |  | 添加量30％以下
281 | 充填剤 | D | 10 | 5 |  | マグネシウム・ナトリウム・フルオライド・シリケート |  | 37296-97-2 |  | フッ化物溶出量0.3mg/kg-食品以下
282 | 発泡剤 発泡助剤 | E | 1 | 1 |  | アゾジカーボンアミド | Azodicarbonamide | 123-77-3 |  | 添加量：2.0％以下
283 | 発泡剤 発泡助剤 | E | 1 | 2 |  | 4,4‘－オキシビス(ベンゼンスルホニルヒドラジッド) | 4,4'-Oxybis(benzenesulfonylhydrazide) |  |  | 添加量：0.5％以下， シーリングガスケット用に限る
284 | 発泡剤 発泡助剤 | E | 1 | 1 |  | アゾジカーボンアミド | Azodicarbonamide | 123-77-3 |  | 添加量：2.0％以下
285 | 発泡剤 発泡助剤 | E | 1 | 2 |  | 4,4‘－オキシビス(ベンゼンスルホニルヒドラジッド) | 4,4'-Oxybis(benzenesulfonylhydrazide) |  |  | 添加量：0.5％以下， シーリングガスケット用に限る
286 | 発泡剤 発泡助剤 | E | 2 | 1 |  | 炭酸水素ナトリウム | Sodium hydrogen carbonate | 144-55-8
287 | 発泡剤 発泡助剤 | E | 2 | 4 |  | くえん酸 | Citric acid | 77-92-9 |  | 塗布量：600mg/㎡以下
288 | 発泡剤 発泡助剤 | E | 3 | 1 |  | C7以下の脂肪族炭化水素 | Aliphatic (≦C7) hydrocarbons |  |  | Ｅ３－２との合計残存量：10％以下
289 | 発泡剤 発泡助剤 | E | 3 | 2 |  | シクロアルカン | Cycloalkanes . |  | 沸点０～100℃ | Ｅ３－１との合計残存量：10％以下
290 | ポリマー添加材 | F | 1 | 8 |  | 酸化ポリエチレン | Oxidated polyethylene | 68441-17-8 | ポリエチレンを空気酸化したもので， 平均分子量：1200以上， 酸素量：５％以下， 酸価９～19， 密度0.85～1.0(ｇ/ml)，ヘキサン可溶分53.0％以下 キシレン可溶分75.0％以下 を満たすもの （試験法はＦＤＡ§177.1620による)
291 | ポリマー添加材 | F | 1 | 9 |  | 塩素化ポリエチレン | Chlorinated polyethylene | 64754-90-1 | ヘキサン可溶分7.0％以下 キシレン可溶分11.3％以下 全塩素量：60％以下(試験法はＦＤＡ§177.1610による)のもの | 非脂肪性食品用に限る。
292 | ポリマー添加材 | F | 1 | 10 |  | ポリプロピレン | Polypropylene | 9003-07-0 | ポリプロピレンのポジティブリストに従うもの
293 | ポリマー添加材 | F | 1 | 12 |  | ポリブテン－1 | Polybutene-1 | 9003-28-5 | ポリブテン－１のポジティブリストに従うもの
294 | ポリマー添加材 | F | 1 | 15 |  | ブタジエン樹脂 | Butadiene resins | 9003-17-2 | ブタジエン樹脂のポジティブリストに従うもの
295 | ポリマー添加材 | F | 2 | 1 |  | ポリスチレン | Polystyrene | 9003-53-6 | ポリスチレンのポジティブリストに従うもの
296 | ポリマー添加材 | F | 2 | 2 |  | ポリスチレンコポリマー | Polystyrene copolymers |  | ポリスチレンのポジティブリストに従うもの、 但し，ブタジエンないしイソプレンとのコポリマーの場合，スチレン含有量は限定しない。
297 | ポリマー添加材 | F | 2 | 3 |  | ABS樹脂 | ABS resin | 9003-56-9 | ABS樹脂のポジティブリストに従うもの
298 | ポリマー添加材 | F | 2 | 4 |  | AS樹脂 | SAN resin | 9003-54-7 | ＡＳ樹脂のポジティブリストに従うもの
299 | ポリマー添加材 | F | 2 | 6 |  | ブタジエン・スチレンブロック共重合体水素添加物① | Hydrogenated butadiene-styrene block copolymers① including partial hydroganated polymer | 66070-58-4 | ＦＤＡ177.1810に従うもの | 脂肪性食品には添加量：15％以下
300 | ポリマー添加材 | F | 3 | 2 |  | ポリメタクリレート | Polymethacrylate | 9011-14-7 | メタクリル樹脂のポシティブリストに従うもの | 塗布量：600mg/㎡以下
301 | ポリマー添加材 | F | 3 | 3 |  | アクリレート及びメタクリレートのコポリマー | Copolymers of acrylates and methacrylate | 55989-5-4 | アクリル酸やメタクリル酸と飽和１価第一アルコール(Ｃ1～Ｃ18)とのエステルと次のモノマーの一つ又はそれ以上とのコポリマー：アクリル酸及びメタクリル酸 アクリルアマイド及びメタクリルアマイド アクリロニトリル ブタジエン スチレン及びα－メチルスチレン塩化ビニリデン | 塗布量制限:６００mg/m2以下、但し、その際の材質制限：アクリル酸やメタクリル酸と飽和一価第一アルコール(Ｃ1～Ｃ18)とのエステルと次のモノマーの一つ又はそれ以上とのコポリマー、アクリル酸及びメタクリル酸、アクリルアマイド及びメタクリルアマイド、スチレン及びα－メチルスチレン
302 | ポリマー添加材 | F | 3 | 5 |  | メタクリル酸メチル・エチレングリコ－ルジメタクリレート共重合物 | Methylmethacrylate-Ethylene glycol methacrylate copolymer
303 | ポリマー添加材 | F | 3 | 6 |  | ポリアクリル酸ナトリウム | Sodium polyacrylate | 9003-04-7 |  | 添加量：０．５ｗｔ％以下
304 | ポリマー添加材 | F | 4 | 1 |  | 塩化ビニルホモポリマー | Vinyl chloride homopolymer | 68648-82-8 | 塩ビ食品衛生協議会のポジティブリストに従うもの
305 | ポリマー添加材 | F | 4 | 2 |  | 塩化ビニルコポリマー | Vinyl chloride copolymers | 9002-89-5 26221-27-2 025213-24-5 | 塩ビ食品衛生協議会のポジティブリストに従うもの
306 | ポリマー添加材 | F | 4 | 3 |  | 塩素化ポリ塩化ビニル | Chlorinated polyvinyl chloride | 68648-82-8 | 塩ビ食品衛生協議会のポジティブリストに従うもの
307 | ポリマー添加材 | F | 5 | 1 |  | ポリイソブチレン | Polyisobutylene | 9003-27-4 | ゴム製食品用器具及び容器包装に関するポジティブリストに従うもの
308 | ポリマー添加材 | F | 5 | 2 |  | ブチルゴム | Butyl rubbers | 9010-85-9 | ゴム製食品用器具及び容器包装に関するポジティブリストに従うもの
309 | ポリマー添加材 | F | 5 | 6 |  | アクリロニトルブタジエンゴム | Acrylonitrile-butadiene rubbers | 009003-18-3 | ゴム製食品用器具及び容器包装に関するポジティブリストに従うもの
310 | ポリマー添加材 | F | 5 | 8 |  | クロロプレンゴム | Chloroprene rubbers | 009010-98-4 | ゴム製食品用器具及び容器包装に関するポジティブリストに従うもの
311 | ポリマー添加材 | F | 5 | 9 |  | シリコンエラストマー | Silicone elastomers | 68400-69-9 | ゴム製食品用器具及び容器包装に関するポジティブリストに従うもの
312 | ポリマー添加材 | F | 5 | 12 |  | ポリエステルエラストマー | Polyester elastomers | 977106-84-5 | ゴム製食品用器具及び容器包装に関するポジティブリストに従うもの
313 | ポリマー添加材 | F | 5 | 14 |  | 無水マレイン酸・ブタジエン共重合物 | Maleic anhydride-butadiene copolymer
314 | ポリマー添加材 | F | 5 | 18 |  | シランジオールの1,1-ジメチル体からなるポリマーとエチレンとを構成成分とするトリブロックポリマー | Silanediol,1,1-dimethyl-,polymer with ethene,triblock | 837387-70-9 |  | 添加量：制限：３０ｗｔ％以下★使用制限：・温度制限Ａ～Ｈ ・食品分類全食品 ・乳幼児用（粉ミルク及び母乳）への使用不可
315 | ポリマー添加材 | F | 6 | 1-1 |  | ナイロン | Terephthalic acid-Trimethylhexamethylene diamine condensates | 25038-54-4 | ナイロンのポジティブリストに従うもの
316 | ポリマー添加材 | F | 6 | 1-2 |  | テレフタル酸トリメチルヘキサメチレンジアミン縮合物 | Terephthalic acid-Trimethylhexamethylene diamine condensates | 32131-17-2 | ナイロンのポジティブリストに従うもの
317 | ポリマー添加材 | F | 6 | 2-1 |  | ポリエチレンテレフタレート | Polyethylene terephthalate | 25038-59-9 | ポリエチレンテレフタレートのポジティブリストに従うもの
318 | ポリマー添加材 | F | 6 | 2-2 |  | ポリブチレンテレフタレート | Polybutylene terephthalate | 26062-94-2 | ポリブチレンテレフタレートのポジティブリストに従うもの
319 | ポリマー添加材 | F | 6 | 7 |  | ポリカーボネート | Polycarbonate | 25766-59-0 | ポリカーボネートのポジティブリストに従うもの
320 | ポリマー添加材 | F | 6 | 17 |  | ポリフェニレンエーテル | Polyphenylene ether | 25667-40-7 | ポリフェニレンエーテルのポジティブリストに従うもの
321 | ポリマー添加材 | F | 6 | 26 |  | ポリメタクリルスチレン | Polymethacryl styrene |  | ポリメタクリルスチレンのポジティブリストに従うもの
322 | ポリマー添加材 | F | 6 | 29 |  | ポリメチルシルセスキオキサン | Polymethyl silsesquioxanes |  | 品質は独ＢｇＶＶ Ａ－XV－Ⅱの規定に従うもの
323 | ポリマー添加材 | F | 6 | 36 |  | エチレンブチルアクリラート一酸化炭素共重合体 | Ethylene butylacrylate-carbon monoxlde copolymers |  |  | 添加量：10％以下
324 | ポリマー添加材 | F | 6 | 38 |  | ポリ－ε－カプロラクトン | Poly-ε-caprolactone | 24980-41-4 | ＡＢＳに対し生分解性を付与しないこと | 添加量：5.0％以下， 分子量：10,000以上
325 | ポリマー添加材 | F | 6 | 56 |  | ポリ乳酸 | Polylactide、polylactic acid | 9051-89-2 | ポリ乳酸のポジティブリストに従うもの
326 | その他 | G | 1 | 1 |  | 水酸化ナトリウム | Sodium hydroxide | 1310-73-2 | ポリマー中で中和されていること
327 | その他 | G | 1 | 2 |  | 水酸化カリウム | Potassium hydroxide | 1310-58-3 | ポリマー中で中和されていること
328 | その他 | G | 2 | 1 |  | 炭酸ナトリウム | Sodium carbonate | 144-55-8 | ポリマー中で中和されていること
329 | その他 | G | 2 | 2 |  | 炭酸カリウム | Potassium carbonate | 584-08-7
330 | その他 | G | 3 | 2 |  | 塩化マグネシウム | Magnesium chloride | 7786-30-3 |  | 塗布剤として使用するものは、品質は食品添加物公定書に従う、 塗布量：600mg/m2以下
331 | その他 | G | 3 | 5 |  | 塩化カルシウム | Calcium chloride | 100043-52-4
332 | その他 | G | 4 | 1 |  | 硫酸ナトリウム | Sodium sulfate | 7757-82-6
333 | その他 | G | 4 | 2 |  | 硫酸マグネシウム | Magnesium sulfate | 7487-88-9 | 品質は食品添加物公定書に従うもの
334 | その他 | G | 4 | 2A |  | 無水硫酸マグネシウム | Magnesium sulfate anhydride | 7487-88-9
335 | その他 | G | 4 | 6 |  | 硫酸第一鉄 | Ferrous sulfate | 7720-78-7
336 | その他 | G | 4 | 8 |  | 焼ミョウバン | Burntalum | 7664-93-9
337 | その他 | G | 4 | 9 |  | 硫酸アルミニウム | Aluminium sulphate | 10043-01-3
338 | その他 | G | 4 | 10 |  | 硫酸アンモニウム | Ammonium Sulfate | 7783-20-2
339 | その他 | G | 4 | 11 |  | 硫酸銅 | Cupper Sulfate | 7758-99-8
340 | その他 | G | 5 | 1 |  | りん酸ナトリウム | Sodium phosphate | 7558-80-7
341 | その他 | G | 5 | 4 |  | りん酸カルシウム | Calcium phosphate | 7758-87-4
342 | その他 | G | 5 | 6 |  | ピロりん酸ナトリウム | Sodium pyrophosphate | 7758-16-9
343 | その他 | G | 5 | 8 |  | トリポリりん酸アルミニウム | Aluminium tripolyphosphate | 8017-16-1
344 | その他 | G | 6 | 4 |  | 酢酸ナトリウム | Sodium Acetate | 127-09-3 |  | 塗布量：600mg/㎡以下
345 | その他 | G | 6 | 5 |  | 安息香酸 | Benzoic acid | 65-85-0 | 品質は食品添加物公定書に従う
346 | その他 | G | 6 | 6 |  | 安息香酸ナトリウム | Sodium benzoate | 532-32-1 |  | 添加量：0.1％以下 塗布量：600mg/㎡以下
347 | その他 | G | 6 | 14 |  | 酢酸カリウム | Potassium acetate | 127-08-2
348 | その他 | G | 6 | 29 |  | くえん酸ナトリウム | Sodium citrate | 6132-04-3
349 | その他 | G | 6 | 43 |  | 酒石酸ナトリウム | Sodium tartrate | 6106-24-7
350 | その他 | G | 6 | 56 |  | ハイドロタルサイト | Ｈydrotalcite | 11097-59-9
351 | その他 | G | 6 | 57 |  | シクロデキストリン | cyclodextrin（α、β、γ） | 10016-20-3 7585-39-9 17465-86-0 | 品質は食品添加物公定書に従うもの | 塗布量：600mg/ m2以下、 塗布用に限る
352 | その他 | G | 6 | 70 |  | 窒化ホウ素 | boron nitride | 10043-11-5 |  | 添加量：2％以下
353 | その他 | G | 6 | 73 |  | キサンタンガム | Xanthan gum | 11138-66-2 | 品質は食品添加物公定書に従う。
354 | その他 | G | 6 | 74 |  | 硫酸 | Sulfuric Acid | 7664-93-9
355 | ラジカル発生剤 | H | 1 | 1 |  | ジ－t－ブチルパ－オキサイド | Di-t-butyl peroxide | 110-05-4
356 | ラジカル発生剤 | H | 1 | 2 |  | ジクミルパーオキサイド | Dicumyl peroxide | 80-43-3
357 | ラジカル発生剤 | H | 2 | 4 |  | ベンゾイルパ－オキサイド | Benzoyl peroxide | 94-36-0
358 | ラジカル発生剤 | H | 2 | 5 |  | ジアセチルパ－オキサイド | Diacetyl peroxide | 110-22-5
359 | ラジカル発生剤 | H | 3 | 1 |  | t－ブチルパーオキシアセテート | t-Butyl peroxyacetate | 107-71-1 |  | 分解生成物の残渣0.03％以下
360 | ラジカル発生剤 | H | 3 | 2 |  | t－ブチルパーオキシプロピオネート | t-Butylperoxypropionate | 4206-5-4
361 | ラジカル発生剤 | H | 4 | 5 |  | t－ブチルパ－オキシジエチルアセテ－ト | Bis(4-t-butylcyclohexyl) peroxycarbonate | 15520-11-3
362 | ラジカル発生剤 | H | 3 | 7 |  | t－ブチルパ－オキシ2－エチルヘキサノエート | t-Butyl peroxy-2-ethyl hexanoate | 13467-82-8
363 | ラジカル発生剤 | H | 3 | 9 |  | t－ブチルパ－オキシベンゾエ－ト | t-Butylperoxybenzoate | 614-45-9
364 | ラジカル発生剤 | H | 4 | 6 |  | t－ブチルパーオキシイソプロピルカーボネート | t-Butylperoxyisopropylcarbonate | 2372-21-6
365 | ラジカル発生剤 | H | 5 | 1 |  | t－ブチルヒドロパーオキサイド | t-Butylhydroperoxide | 75-91-2
366 | ラジカル発生剤 | H | 5 | 2 |  | クメンヒドロパーオキサイド | Cumenehydroperoxide | 80-15-9
367 | ラジカル発生剤 | H | 5 | 3 |  | p－メンタンヒドロパーオキサイド | p-Menthanehydroperoxide | 26762-92-5
368 | ラジカル発生剤 | H | 5 | 5 |  | p－(α一ヒドロパーオキシイソプロピル)クメン | p-(a-hydroperoxyisopropyl)cumene | 98-49-7
369 | ラジカル発生剤 | H | 5 | 6 |  | 1,3－ビス(α－ヒドロパーオキシイソプロピル)ベンゼン | 1,3-Bis(a-hydroperoxyisopropyl)benzene | 721-26-6
370 | ラジカル発生剤 | H | 5 | 7 |  | 1,4－ビス(αrヒドロパーオキシイソプロピル)ベンゼン | 1,4-Bis(a-hydroperoxyisopropyl)benzene | 3159-98-6
371 | ラジカル発生剤 | H | 6 | 1 |  | 1,1－ジ(t－ブチルパーオキシ) シクロヘキサン | 1,1-Di (t-butyloperoxy)cyclohexane | 3006-86-8
372 | ラジカル発生剤 | H | 6 | 1 |  | 1,1－ジ(t－ブチルパーオキシ) シクロヘキサン | 1,1-Di (t-butyloperoxy)cyclohexane | 3006-86-8
373 | ラジカル発生剤 | H | 6 | 3 |  | 2,2－ジ(t－ブチルパーオキシ)ブタン | 2,2-Di(t-Butylperoxy)butane | 2167-23-9
374 | ラジカル発生剤 | H | 6 | 4 |  | 2,2－ジ(t－ブチルパーオキシ)ヘキサン | 2,2-Di(t-Butylperoxy)hexane | 7735-98-0
375 | ラジカル発生剤 | H | 8 | 4 |  | ナトリウムホルムアルデヒドスルホキシレート | Sodium folmaldehydesulfoxylale | 149-44-0 |  | 残存量：0.2％以下
376 | 色材 | J | 1 |  |  | 有機顔料 |  |  | Pb，Cd :0.01%以下 As，Hg :0.005%以下 （含有量)、 遊離アミン:0.05%以下 （含有量)、 Se，Ba :0.01%以下 Cr :0.1%以下 Sb :0.025%以下 (溶出量)
377 | 色材 | J | 1 | 1-1 |  | N-(5-クロロ-2,4-ジメトキシフェニル)-4-[[5-[(ジメチルアミノ)スルホニル]-2-メトキシフェニル]アゾ]-3-ヒドロキシ-2-ナフタレンカルボキシアミド（C.I.Pigment Red 5） | N-(5-Chloro-2,4-dimethoxyphenyl)-4-[[5-[(diethylamino)sulfonyl]-2- methoxyphenyl]azo]-3-hydroxy-2-naphthalenecarboxamide | 6410-41-9 |  | 添加量：制限：１ｗｔ％以下
378 | 色材 | J | 1 | 1-2 |  | 3-ヒドロキシ-4-[(1-スルホナフタレン-2-イル)アゾ]-2-ナフタレンカルボン酸カルシウム（C.I.Pigment Red 63:1） | calcium 3-hydroxy-4-[(1-sulfonate-2-naphthyl)azo]-2-naphthoate | 6417-83-0 |  | 添加量： 1wt％以下 油脂及び脂肪性食品にのみ適用可
379 | 色材 | J | 1 | 1-3 |  | 1-(3-フェニルアミノカルボニル-6-メトキシフェニルアゾ)-2-ヒドロキシナフタレン-3-カルボンアミド （C.I.Pigment Red 150） | 4-[[5-(Anilino)carbonyl-2-methoxyphenyl]azo]-3-hydroxynaphthalene-2-carboxamide | 56396-10-2 |  | 添加量： 1wt％以下
380 | 色材 | J | 1 | 1-5 |  | N-[4-(アセチルアミノ)フェニル]-4-[[5-(アミノカルボニル)-2-クロロフェニル]アゾ]-3-ヒドロキシ-2-ナフタレンカルボアミド （C.I.Pigment Orange 38） | N-[4-(acetylamino)phenyl]-4-[[5-(aminocarbonyl)-2-chlorophenyl]azo]-3-hydroxynaphthalene-2-carboxamide | 12236-64-5 |  | 添加量： 1wt％以下
381 | 色材 | J | 1 | 1-6 |  | 4-[[4-(アミノカルボニル)フェニル]アゾ]-N-(2-エトキシフェニル)-3-ヒドロキシ-2-ナフタレンカルボアミド (C.I.Pigment Red 170) | 4-[[4-(aminocarbonyl)phenyl]azo]-N-(2-ethoxyphenyl)-3-hydroxynaphthalene-2-carboxamide | 2786-76-7 |  | 添加量： 1wt％以下
382 | 色材 | J | 1 | 1-7 |  | 4-[(2,5-ジクロロフェニル）アゾ]-N-(2,3-ジヒドロ-2-オキソ-1H-ベンゾイミダゾール-5-イル）-3-ヒドロキシナフタレン-2-カルボアミド （C.I. Pigment Brown 25） | 4-[(2,5-dichlorophenyl)azo]-N-(2,3-dihydro2-oxo-1H-benzimidazol-5-yl)-3-hydroxynaphthalene-2-carboxamide | 6992-11-6 |  | 添加量： 1wt％以下
383 | 色材 | J | 1 | 1-8 |  | N-(2,3-ジヒドロ-2-オキソ-1H-ベンゾイミダゾール-5-イル)-3-ヒドロキシ-4-[[2-メトキシ-5-［（フェニルアミノ)カルボニル]フェニル]アゾ］ナフタレン－２－カルボアミド (C.I. Pigment Red 176) | N-(2,3-dihydro-2-oxo-1H-benzimidazol-5-yl)-3-hydroxy-4-[[2-methoxy-5-[((phenylamino) carbonyl]phenyl]azo]naphthalene-2-carboxamide | 12225-06-8 |  | 添加量： 1wt％以下
384 | 色材 | J | 1 | 1-9 |  | N-(2,3-ジヒドロ-2-オキソ-1H-ベンゾイミダゾール-5-イル)-3-ヒドロキシ-4-[[2-メトキシ-5-メチル-4-[(メチルアミノ）スルホニル］フェニル］アゾ］ナフタレン-2-カルボアミド (C.I. Pigment Red 185) | N-(2,3-dihydro-2-oxo-1H-benzimidazol-5-yl)-3-hydroxy-4-[[2-methoxy-5-methyl-4-[(methylamino)sulphonyl]phenyl] azo]naphthalene-2-carboxamide | 51920-12-8 |  | 添加量： 1wt％以下
385 | 色材 | J | 1 | 1-10 |  | ビス[4-[[1-[[(4-メトキシフェニル)アミノ]カルボニル]-2-オキソプロピル]アゾ]-3-ニトロベンゼンスルホン酸]カルシウム (C.I.Pigment Yellow 169) | Calcium bis[4-[([4-methoxyphenyl)amino]carbonyl]-2-oxopropyl]azo]-3-nitrobenzensulphonate] | 73385-03-2 |  | 添加量：１ｗｔ％以下 ＰＳ，ＡＳ，ＡＢＳは油脂及び脂肪性食品にのみ使用
386 | 色材 | J | 1 | 1-11 |  | カルシウム＝6-クロロ-4-[5-ヒドロキシ-3-メチル-1-(3-スルホナトフェニル）-4-ピラゾリルアゾ]-3-トルエンスルホナート (C.I.Pigment Yellow 191) | 4-chloro-2-[[5-hydroxy-3-methyl-1-(3-sulfophenyl)-1H-pyrazol-4-yl]azo]-5-methyl-benzenesulfonic acid, calcium salt(1:1) | 129423-54-7 |  | 添加量 １ｗｔ％以下、 使用温度 Ｂ～Ｈ
387 | 色材 | J | 1 | 1-12 |  | 4-[[5-[[[4-(アミノカルボニル）フェニル］アミノ］カルボニル］-2-メトキシフェニル］アゾ］-N-(5-クロロ-2,4ジメトキシフェニル)-3-ヒドロキシ-2-ナフタレン-カルボキシアミド(C.I.Pigment Red 187) | 4-[[5-[[[4-(Aminocarbonyl)phenyl]amino]carbonyl]-2-methoxyphenyl]azo]-N-(5-chloro-2,4-dimethoxyphenyl)-3-hydroxy-2-naphthalene-carboxamide | 59487-23-9 |  | 添加量 １ｗｔ％以下、 使用温度 Ｂ～Ｈ
388 | 色材 | J | 1 | 1-13 |  | 4'-カルバモイル-4-[1-(2-オキソ-2,3-ジヒドロ-5-ベンズイミダゾリルカルバモイル)アセトニルアゾ],ベンズアニリド(C.I.Pigment Yellow 181) | N-[4-(Aminovarbonyl)phenyl]-4-[[1-[[(2,3-dihydro-2-oxo-1H-benzimidazol-5-yl)amino]carbonyl]-2-oxopropyl]azo]benzamidehydroxynaphthalene-2-carboxamide | 74441-05-7 |  | 添加量 １ｗｔ％以下、 使用温度 Ｂ～Ｈ
389 | 色材 | J | 1 | 1-14 |  | 5-(6-メチル-2-オキソ-2,3-ジヒドロ-5-ベンズイミダゾリルアゾ)ペルヒドロピリミジン-2,4,6-トリオン (C.I.Pigment Orange 64) | 5-[(2,3-Dihydro-6-methyl-2-oxo-1H-benzimidazol-5-yl)azo]-2,4,6(1H,3H,5H)-pyrimidinetrione | 72102-84-2 |  | 添加量 １ｗｔ％以下、 使用温度 Ｂ～Ｈ
390 | 色材 | J | 1 | 2-1 |  | 3,3'-ジオキソ-N,N'-ビス(2-オキソ-2,3-ジヒドロ-1H-ベンゾイミダゾール-5-イル)-2,2'-[エチレンビス(オキシ-o-フェニレンアゾ)]ジブチルアミド (C.I.Pigment Yellow 180) | 2,2'-[1,2-Ethanediylbis(oxy-2,1-phenyleneazo)bis[N-(2,3-dihydro-2-oxo-1H-benzimidazol-5-yl)]-3-oxo-butanamide | 77804-81-0 |  | 添加量 １ｗｔ％以下 使用温度：Ｂ～Ｇ
391 | 色材 | J | 1 | 3-1 |  | 3,3'-[(2,5-ジメチル-p-フェニレン)ビス[イミノ(1-アセチル-2-オキソエチレン)アゾ]]ビス[4-クロロ-N-(5-クロロ-o-トリル)ベンズアミド] （C.I.Pigment Yellow 95） | 3,3'-[(2,5-dimethyl-p-phenylene)bis[imino(1-acetyl-2-oxoethylene)azo]]bis[4-chloro-N-(5-chloro-o-tolyl)benzaamide] | 5280-80-8 |  | 添加量 1wt％以下
392 | 色材 | J | 1 | 3-2 |  | N,N'-(2-クロロ-1,4-フェニレン)ビス[3-ヒドロキシ-4-(2,5-ジクロロフェニルアゾ)-2-ナフタレンカルボアミド] (C.I.Pigment Red 144) | N,N'-(2-chloro-1,4-phenylene)bis[3-hydroxy-4-(2,5-dichlorophenylazo)-2-naphthalenecarboxamide] | 5280-78-4 |  | 添加量 1wt％以下
393 | 色材 | J | 1 | 3-3 |  | 3,3'-[5-クロロ-2-メチル-4,1-フェニレンビス[イミノ(2-アセチル-1-オキソエチレン)アゾ]]ビス[N-(3-クロロ-2-メチルフェニル)-4-クロロベンズアミド] (C.I. Pigment Yellow 93) | 3,3'-[5-chloro-2-methyl-4,1-phenylenebis[imino(2-acetyl-1-oxoethylene)azo]]bis[N-(3-chloro-2-methylphenyl)-4-chlorobenzamide] | 5580-57-4 |  | 添加量 1wt％以下
394 | 色材 | J | 1 | 3-4 |  | 1,4-ビス[1-[(2,5-ジクロロフェニル）アゾ]-2-ヒドロキシナフタレン-3-イルカルボニルアミノ］ベンゼン (C.I.Pigment Red 166) | 1,4-bis[1-[(2,5-dichlorophenyl)azo]-2-hydroxynaphthalen-3-ylcarbonylamino]benzene | 3905-19-9 |  | 添加量 1wt％以下
395 | 色材 | J | 1 | 3-5 |  | N,N'-(2-クロロ-1,4-フェニレン)ビス[4-[(4-クロロ-2-ニトロフェニル)アゾ]-3-ヒドロキシ-2-ナフタレンカルボアミド] (C.I.Pigment Brown 23) | (2-Naphthalenecarboxamide,N,N'-(2-chloro-1,4-phenylene) bis[4-[2-(4-chloro-2-nitrophenyl)diazenyl]-3-hydroxy- ) | 35869-64-8 |  | 添加量 1 ｗｔ％以下
396 | 色材 | J | 1 | 3-6 |  | 3,3'-[(2,5-ジメチル-1,4-フェニレン）ビス［イミノ－カルボニル(2-ヒドロキシ-3,1-ナフタレンジイル）アゾ]],ビス（4-メチル安息香酸2-クロロエチル） (C.I.Pigment Red 220) | 3,3'-[(2,5-dimethyl-1,4-phenylene)bis[imino-carbonyl(2-hydroxy-3,1-naphthalenediyl)azo]]bis(4-methylbenzoicacid),bis(2-chloroethyl)ester | 68259-05-2 |  | 添加量 １ｗｔ％以下 使用温度 Ｂ～Ｈ
397 | 色材 | J | 1 | 5-1 |  | フタロシアニンブルー（銅） (C.I.Pigment Blue 15:2) | Copper phthalocyanine (C.I. Pigment Blue 15:2) | 147-14-8 |  | 添加量： 1wt％以下
398 | 色材 | J | 1 | 5-2 |  | フタロシアニンブルー（銅） (C.I.Pigment Blue 15) | Copper phthalocyanine (C.I. Pigment Blue 15) | 147-14-8 |  | 添加量： 1wt％以下
399 | 色材 | J | 1 | 5-3 |  | フタロシアニンブルー（銅） (C.I.Pigment Blue 15:1) | Copper phthalocyanine (C.I. Pigment Blue 15:1) | 147-14-8 |  | 添加量： 1wt％以下
400 | 色材 | J | 1 | 5-4 |  | フタロシアニンブルー（銅） (C.I.Pigment Blue 15:3) | Copper phthalocyanine (C.I. Pigment Blue 15:3) | 147-14-8 |  | 添加量： 1wt％以下
401 | 色材 | J | 1 | 5-5 |  | フタロシアニンブルー（銅） (C.I.Pigment Blue 15:4) | Copper phthalocyanine (C.I. Pigment Blue 15:4) | 147-14-8 |  | 添加量： 1wt％以下
402 | 色材 | J | 1 | 5-6 |  | フタロシアニングリーン (C.I.Pigment Green 7) | Phthalocyanine Green (C.I. Pigment Green 7) | 1328-53-7 |  | 添加量： 1wt％以下
403 | 色材 | J | 1 | 6-1 |  | 3,3'-(1,4-フェニレンジアミノ)ビス[4,5,6,7-テトラクロロ-1H-イソインドール-1-オン （C.I.Pigment Yellow 110） | 3,3'-(1,4-Phenylenediimino)bis [4,5,6,7-tetrachloro-1H-isoindol-1-one | 5590-18-1 |  | 添加量：制限：１ｗｔ％以下
404 | 色材 | J | 1 | 7-1 |  | 2,9-ジメチルキナクリドン （C.I.Pigment Red 122） | 5,12-dihidro-2,9-dimethylquino [2,3-b]acridine-7,14-dione | 980-26-7 |  | 添加量：制限：１ｗｔ％以下
405 | 色材 | J | 1 | 7-2 |  | 5,12-ジヒドロキノ[2,3-b]アクリジン-7,14-ジオン(C.I. Pigment Violet 19) | 5,12-dihydroquinone[2,3-b]acridine-7,14-dione | 1047-16-1 |  | 添加量：制限：１ｗｔ％以下
406 | 色材 | J | 1 | 7-3 |  | 2,9-ジクロロ-5,12-ジヒドロキノ[2,3-b]アクリジン-7,14-ジオン(C.I. Pigment Red 202) | 2,9-dichloro-5,12-dihydroquinone[2,3-b]acridine-7,14-dione | 3089-17-6 |  | 添加量：制限：１ｗｔ％以下
407 | 色材 | J | 1 | 8-1 |  | 8,18-ジクロロ-5,15-ジエチル-5,15-ジヒドロジインドロ[3,2-b:3',2'-m]トリフェノジオキサジン(C.I. Pigment Violet 23) | 8,18-dichloro-5,15-diethyl-5-15-dihydro-diindoro[3,2-b:3',2'-m]triphenodioxazine | 6358-30-1 (215247-95-3) |  | 添加量：１ｗｔ％以下
408 | 色材 | J | 1 | 8-2 |  | N,N'-[6,13-ビス（アセチルアミノ)-2,9-ジエトキシトリフェノジオキサジン-3,10-ジイル］ビス（ベンズアミド) (C.I. Pigment Violet 37) | N,N'-[6,13-bis(acetylamino)-2,9-diethoxytriphenodioxazine-3,10-diyl]bis(benzamide) | 17741-63-8 |  | 添加量 1 ｗｔ％以下
409 | 色材 | J | 1 | 9-1 |  | 2,9-ビス[4-(フェニルアゾ）フェニル］アントラ[2,1,9-def.6,5,10-d'e'f']ジイソキノリン-1,3,8,10-テトラオン (C.I. Pigment Red 178) | 2,9-bis[4-(phenylazo)phenyl]anthra[2,1,9-def:6,5,10-d'e'f']diisoquinoline-1,3,8,10(2H,9H)-tetraone | 3049-71-6 |  | 添加量 1 ｗｔ％以下
410 | 色材 | J | 1 | 9-2 |  | 3,4,9,10-ペリレンテトラカルボン酸ジメチルイミド (C.I.Pigment Red 179) | 2,9-dimethylanthra(2,1,9-def:6,5,10-d'e'f')diisoquinoline-1,3,8,10(2H,9H)-tetraone | 5521-31-3 |  | 添加量 1 ｗｔ％以下
411 | 色材 | J | 1 | 11-1 |  | ビスベンゾイミダゾ[2,1-b:2',1'-i]ベンゾ[lmn][3,8] フェナントロリン-8,17-ジオン(C.I. Pigment Orange 43) | bisbenzimidazo[2,1-b:2',1'-i]benzo[lmn]3,8.]phenanthroline-8,17-dione | 4424-06-0 |  | 添加量：１ｗｔ％以下
412 | 色材 | J | 1 | 13-2 |  | 3,6-ビス(4-クロロフェニル)ピロロ[3,4-c]ピロール-1,4-ジオン (C.I.Pigment Red 254) | 3,6-Bis(4-chlorophenyl)-2,5-dihydro-pyrrolo[3,4-c]pyrrole-1,4-dione | 84632-65-5 |  | 添加量 1 ｗｔ％以下
413 | 色材 | J | 1 | 13-3 |  | 4,4'-ジアミノ-1,1'-ジアントラキノニル(C.I.Pigmwnt Red 177) | 4,4-Diamino-[1,1'-biantracene]-9,9',10,10'-tetraone | 4051-63-2 |  | 添加量 1 ｗｔ％以下
414 | 色材 | J | 2 |  |  | 染料 |  |  | Pb，Cd :0.01%以下、As，Hg :0.005%以下 （含有量)、 遊離アミン:0.05%以下 （含有量)、 Se，Ba :0.01%以下、Cr :0.1%以下 Sb :0.025%以下 (溶出量)
415 | 色材 | J | 2 | 2-1 |  | 1-(2,5-ジメチル-4-(2,5-ジメチルフェニルアゾ）フェニルアゾ）－２－ナフトール (Solvent Red 27) | 1-(2,5-Dimethyl-4-(2,5-dimethylphenylazo)phenylazo)-2-naphthol | 1320-06-5 |  | 添加量：制限：０．２ｗｔ％以下 油脂及び脂肪性食品には使用不可
416 | 色材 | J | 2 | 3-1 |  | 1-アミノ-2-フェノキシ-4-ヒドロキシアントラキノン (Disperse Red 60) | 1-Amino-2-phenoxy-4-hydroxyanthraquinone | 17418-58-5 |  | 添加量：制限：０．２ｗｔ％以下 油脂及び脂肪性食品には使用不可、
417 | 色材 | J | 2 | 3-2 |  | 1,4-ビス[(2,6-ジエチル-4-メチルフェニル)アミノ]アントラキノン (Solvent Blue 97) | 1,4-bis[(2,6-diethyl-4-methylphenyl)amino] anthraquinone | 61969-44-6 32724-62-2 |  | 添加量：制限：０．２ｗｔ％以下
418 | 色材 | J | 2 | 3-3 |  | 1-アミノ-2-ブロモ-4-ヒドロキシアントラキノン (Solvent Red 155) | 1-amino-2-bromo-4-hydroxyanthrequinone | 110616-99-4 116-82-5 |  | 添加量：制限：０．２ｗｔ％以下 油脂及び脂肪性食品には使用不可、
419 | 色材 | J | 2 | 3-4 |  | 1,4-ビス(p-トルイジノ)アントラキノン(C.I.Solvent Green 3) | 1,4-Bis(p-toluidino)anthraquinone | 128-80-3 |  | 添加量 ０．２ｗｔ％以下 水性食品、酸性食品及びアルコール性食品に限る
420 | 色材 | J | 2 | 5-1 |  | ペリレンジカルボン酸ビス(2-メチルプロピル）エステル (Solvent green 5) | Perylenedicarboxylic acid bis(2-methylpropyl)ester | 79869-59-3 |  | 添加量：制限：０．２ｗｔ％以下 油脂及び脂肪性食品には使用不可
421 | 色材 | J | 2 | 6-1 |  | 8,9,10,11-テトラクロロ-12-フタロペリノン (Solvent Red 135) | 8,9,10,11-tetrachloro-12-phthaloperinone | 71902-17-5 |  | 添加量：制限：０．２ｗｔ％以下 使用制限：油脂及び脂肪性食品には使用不可
422 | 色材 | J | 2 | 9-1 |  | 2-(3-ヒドロキシ-2-キノリニル)-1H-インデン-1,3(2H)ジオン (Disperse Yelllow 54) | 2-(3-hydroxy-2-quinolinyl)-1H-indene-1,3(2H)-dione | 75216-45-4 |  | 添加量制限：０．２ｗｔ％以下 使用制限：油脂及び脂肪性食品には使用不可
423 | 色材 | J | 2 | 9-2 |  | 2-(2-キノリニル)-1H-インデン-1,3(2H)-ジオン と 2-(6-メチル-2-キノリニル)-1H-インデン-1,3(2H)-ジオンの混合物 (Solvent Yellow 33) | Mixture of 2-(2-quinolinyl)-1H-indene-1,3(2H)-dinone and 2-(6-methyl-2-quinolinyl)-1H-indene-1,3(2H)-dione | 8003-22-3 |  | 添加量：制限：０．２ｗｔ％以下 使用制限：油脂及び脂肪性食品には使用不可
424 | 色材 | J | 2 | 10-1 |  | 4-[(1,5-ジヒドロ-3-メチル-5-オキソ-1-フェニル-4H-ピラゾール-4-イリデン)メチル]-2,4-ジヒドロ-5-メチル-2-フェニル-3H-ピラゾール-3-オン (Solvent Yellow 93) | 4-[(1,5-Dihydro-3-methyl-5-oxo-1-phenyl-4H-pyrazol-4-ylideene)methyl]-2,4-dihydro-5-methyl-2-phenyl-3H-pyrazol-3-one | 4702-90-3 61969-52-6 |  | 添加量：０．２ｗｔ％以下 使用制限：油脂及び脂肪性食品には使用不可、
425 | 色材 | J | 6 |  |  | 無機顔料 |  |  | Pb，Cd :0.01%以下 As，Hg :0.005%以下 （含有量)、 Se，Ba :0.01%以下 Cr :0.1%以下 Sb :0.025%以下 (溶出量)
426 | 色材 | J | 6 | 1-1 |  | アルミニウム(C.I. Pigment Metal 1) | Alminium(C.I. Pigment Metal 1) | 7429-90-5 | 材質としては充填剤Ｄ８－１であること | 添加量： ３ｗｔ％以下
427 | 色材 | J | 6 | 2-1 |  | 酸化チタン(C.I.Pigment White 6) | Titanium(IV) oxide | 13463-67-7 | 材質としては充填剤Ｄ１－５であること | 添加量： ３ｗｔ％以下
428 | 色材 | J | 6 | 2-2 |  | 酸化クロム(Ⅲ) ( C.I.Pigment Green 17) | chromium oxide(III) (Cr2O3) | 1308-38-9 | 材質としては充填剤Ｄ１－６であること | 添加量： ３ｗｔ％以下
429 | 色材 | J | 6 | 2-3 |  | 酸化第二鉄(別名：弁柄) ( C.I.Pigment Red 101) | Ferric oxide | 1309-37-1 | 材質としては充填剤Ｄ１－７であること | 添加量： ３ｗｔ％以下
430 | 色材 | J | 6 | 2-4 |  | 黄色酸化鉄(別名：α-オキシ水酸化鉄） ( C.I.Pigment Yellow 42) | Hydrated ferric oxide | 51274-00-1 | 材質としては充填剤Ｄ１－７であること | 添加量： ３ｗｔ％以下
431 | 色材 | J | 6 | 2-5 |  | 酸化第二鉄-酸化第一鉄複合物 ( C.I.Pigment Brown 6) | Ferric oxide and Ferroso-ferric oxide | 52357-70-7 | 材質としては充填剤Ｄ１－７であること | 添加量： ３ｗｔ％以下
432 | 色材 | J | 6 | 2-6 |  | 黒色酸化鉄(別名：四酸化三鉄）( C.I.Pigment Black 11) | Ferroso-ferric oxide | 12227-89-3 | 材質としては充填剤Ｄ１－７であること | 添加量： ３ｗｔ％以下
433 | 色材 | J | 6 | 2-7 |  | 酸化ケイ素(C.I. Pigment White 27) | silica SiO2 | 7631-86-9 | 材質としては充填剤Ｄ１－３であること | 添加量： ３ｗｔ％以下
434 | 色材 | J | 6 | 2-8 |  | 酸化亜鉛(C.I. Pigment White 4) | Zinc Oxide ZnO | 1314-13-2 | 材質としては充填剤Ｄ１－８であること | 添加量： ３ｗｔ％以下
435 | 色材 | J | 6 | 3-1 |  | チタン―アンチモン―ニッケル 複合酸化物（チタンイエロー C.I.Pigment Yellow 53) | （Ti，Sb，Ni）O2 | 8007-18-9 | 材質としてはチタン-アンチモン-ニッケルの複合酸化物である充填剤Ｄ１－１６であること | 添加量： ３ｗｔ％以下
436 | 色材 | J | 6 | 3-2 |  | 鉄-亜鉛 複合酸化物(C.I.Pigment Yellow 119) | Zinc Ferrite Brown Spinel (Zn,Fe)O | 68187-51-9 | 材質としては充填剤Ｄ１－７／Ｄ１－８であること | 添加量： ３ｗｔ％以下
437 | 色材 | J | 6 | 3-3 |  | チタン-ニッケル-ニオブ 複合酸化物 (C.I.Pigment Yellow 161) | Nickel Niobium Titanium Yellow Rutile (Ti,Ni,Nb)O | 68611-43-8 | 材質としては充填剤Ｄ１－５／Ｄ１－１２／Ｄ１－１１であること | 添加量： ３ｗｔ％以下
438 | 色材 | J | 6 | 3-4 |  | チタン-ニッケル-タングステン 複合酸化物 (C.I.Pigment Yellow 189) | Nickel Tungusten Titanium Yellow Rutile (Ti,Ni,W)O | 69011-05-8 | 材質としては充填剤Ｄ１－５／Ｄ１－１２／Ｄ１－１４であること | 添加量： ３ｗｔ％以下
439 | 色材 | J | 6 | 3-5 |  | コバルトブルー ( C.I.Pigment Blue 28) | C.I.Pigment Blue 28 （Co，Al）O2 | 1345-16-0 | 材質としてはコバルト－アルミニウムの複合酸化物である充填剤Ｄ１－１７であること | 添加量： ３ｗｔ％以下
440 | 色材 | J | 6 | 3-6 |  | アルミ-コバルト-クロム 複合酸化物 ( C.I.Pigment Blue 36) | Alminum Chromium Cobalt blue spinel (Al, Cr, Co)O | 68187-11-1 | 材質としては充填剤Ｄ１－10／Ｄ１－２／Ｄ１－6であること | 添加量： ３ｗｔ％以下
441 | 色材 | J | 6 | 3-7 |  | コバルト-ケイ素 複合酸化物 ( C.I.Pigment Blue 73) | Cobalt Silicate blue olivine (Co, Si) O | 68187-40-6 | 材質としては充填剤Ｄ１－10／Ｄ１－3であること | 添加量： ３ｗｔ％以下
442 | 色材 | J | 6 | 3-8 |  | 鉄―マグネシウム複合酸化物 ( C.I.Pigment Brown 11) | Magnesium ferrite (Fe,Mg)O | 64294-89-9 | 材質としては充填剤Ｄ１－１／Ｄ１－７であること | 添加量： ３ｗｔ％以下
443 | 色材 | J | 6 | 3-9 |  | 鉄-クロム複合酸化物( C.I.Pigment Brown 29) | Chrome Iron Brown (Fe,Cr)O | 109414-04-2 | 材質としては充填剤Ｄ１－６／Ｄ１－７であること | 添加量： ３ｗｔ％以下
444 | 色材 | J | 6 | 3-10 |  | チタン-ニッケル-亜鉛-コバルト 複合酸化物 ( C.I.Pigment Green 50) | Titan Nickel Zinc green spinel (Ti, Ni, Zn, Co) O | 68186-85-6 | 材質としては充填剤Ｄ１－５／Ｄ１－１２／Ｄ１－１１であること | 添加量： ３ｗｔ％以下
445 | 色材 | J | 6 | 3-11 |  | 鉄-亜鉛-クロム 複合酸化物 ( C.I.Pigment Brown 33) | Zinc Iron Chromite Brown spinel (Zn, Fe, Cr)O | 68186-88-9 | 材質としては充填剤Ｄ１－６／Ｄ１－７／Ｄ１－８であること | 添加量： ３ｗｔ％以下
446 | 色材 | J | 6 | 3-12 |  | チタン-アンチモン-クロム複合酸化物 ( C.I.Pigment Brown 24) | Chrome Antimony Titanium buff rutile (Cr, Sb, Ti) O | 68186-90-3 | 材質としては充填剤Ｄ１－５／Ｄ１－６／Ｄ１－１３であること | 添加量： ３ｗｔ％以下
447 | 色材 | J | 6 | 3-13 |  | 鉄-コバルト-クロム複合酸化物 (C.I. Pigment Black 27) | Iron Cobalt Chromite Black Spinel | 68189-97-0 | 材質としては充填剤Ｄ１－７／Ｄ１－１０／Ｄ１－６であること | 添加量： ３ｗｔ％以下
448 | 色材 | J | 6 | 3-14 |  | 鉄-チタン複合酸化物(三酸化チタン鉄) (C.I. Pigment Black 12) | FeTiO3 | 68187-02-0 | 材質としては充填剤Ｄ１－７／Ｄ１－５であること | 添加量： ３ｗｔ％以下
449 | 色材 | J | 6 | 3-15 |  | 鉄-チタン複合酸化物(五酸化チタン二鉄） (C.I. Pigment Brown 48) | Fe2TiO5 | 1310-39-0 | 材質としては充填剤Ｄ１－７／Ｄ１－５であること | 添加量： ３ｗｔ％以下
450 | 色材 | J | 6 | 3-16 |  | 鉄-マンガン複合酸化物 (C.I. Pigment Brown 43) | Iron Manganese Trioxide | 12062-81-6 | 材質としては充填剤Ｄ１－７／Ｄ１－２０であること 酸化鉄86％以上、酸化マンガン4％以上であること | 添加量： ３ｗｔ％以下
451 | 色材 | J | 6 | 3-17 |  | 鉄-マンガン複合酸化物 (C.I. Pigment Brown 33) | (Fe,Mn)2O3 | 75864-23-2 | 材質としては充填剤Ｄ１－７／Ｄ１－２０であること 酸化鉄58％以上、酸化マンガン16％以上 | 添加量： ３ｗｔ％以下
452 | 色材 | J | 6 | 3-18 |  | カルシウムーチタンーマンガン複合酸化物 (C.I.Pigment Black 36) | (Ca,Ti,Mn)O | 1013662-76-4 | 材質としては充填剤Ｄ１－４／Ｄ１－５／Ｄ１－ ２０であること | 添加量： ３ｗｔ％以下
453 | 色材 | J | 6 | 4-2 |  | 群青( C.I.Pigment Blue 29) | C.I.Pigment Blue 29 Ultramarine | 57455-37-5 | 材質としては充填剤Ｄ９－２であること | 添加量： ３ｗｔ％以下
454 | 色材 | J | 6 | 4-3 |  | 硫酸バリウム(C.I. Pigment White 21) | Barium Sulfate BASO4 | 7727-43-7 | 材質としては充填剤 Ｄ４－３であること | 添加量： ３ｗｔ％以下
455 | 色材 | J | 6 | 4-4 |  | グラファイト(C.I. Pigment Black 10) | graphite | 7782-42-5 | 材質としては充填剤Ｄ６－１０であること | 添加量： ３ｗｔ％以下
456 | 色材 | J | 7 | 1 |  | カーボンブラック(C.I.Pigment Black 7) (別名 C.I.Pigment Black 6） | Carbon black | 1333-86-4 | 品質：トルエン抽出物０．１％以下、 ベンツ(a)ピレン含有量：０．２５mg/kg以下 色材試験法に適合 Ａ８－１として収載されている物質であること | 添加量：２．５ｗｔ％以下、
457 | FCN認可物質 | YA | 7 | 7-277 |  | アクリル酸-2-シアノ-3,3-ジフェニル-2,2-ビス{[(2-シアノ-1-オキソ-3,3-ジフェニル-2-プロペニル)オキシ]メチル}-1,3-プロパンジイル | 2-Propenoic acid, 2-cyano-3,3-diphenyl-,2,2-bis{[(2-cyano-1-oxo-3, 3-diphenyl-2-propenyl)oxy]methyl}-1,3-propanediyl ester. | 178671-58-4 |  | 添加量0.5%以下 室温又は室温以下での充填・貯蔵用に限る 15%を超えるアルコ-ル性食品を除く。
458 | FCN認可物質 | YF | 2 | 5-28 |  | スチレン・ブタジエンブロツク共重合体水素添加物の無水マレイン酸変性物 | Hydrogenated styrene-butadiene block copolymers modified with maleic anhydride such that the basic polymers are composed of : 18 to 40 percent by weight of units derived from styrene, 58 to 80 percent by weight of units derived from hydrogenated 1,3-butadiene and 0.1 to 2 percent by weight of units derived from maleic anhydride. |  | FDAFCNNo 28に記載の制限に従う
459 | FCN認可物質 | YD | 1 | 21-431 |  | 酸化スズ(Ⅳ) | Tin(IV) Oxide | 18282-10-5 |  | 酸化チタン、酸化けい素との併用に限る 色材中で6%以下
460 | FCN認可物質 | YA | 7 | 28-647 |  | N､N'-ビスホルミル-N､N'-ビス-（2､2､6､6-テトラメチル-４-ピペリジニル）-ヘキサメチレンジアミン | Formamide, N,N-1,6-hexanediylbis[N-(2,2,6,6-tetramethyl-4-piperidinyl)]- | 124172-53-8 |  | 添加量：0.5％以下、 49℃以下で使用
461 | FCN認可物質 | YC | 7 | 39-750 |  | オクタデカン酸，1-(12-アセチルオキシ)-,2,3-ビス(アセチルオキシ)プロピルエステル;1-(12-アセトキシステアロイル)-2,3-ジアセチルグリセロール | Octadecanoic acid, 1-(12-acetyloxy)-, 2,3-bis(acetyloxy) propyl ester; 1-(12-acetoxystearoyl)- 2,3-diacetyl glycerol | 736150-63-3 |  | 可塑剤として添加量:3.0％以下 着色分散剤として添加量0.5％以下
462 | FCN認可物質 | YJ | 1 | 19-293 |  | 約６５．３％のピリミド(5,4-g)プテリジン-2,4,6,8-テトラミン、約７．５％の2,6,8-トリアミノ-ピリミド(5,4-g)プテリジン-4(1H)-オン、約１６．７％の2,8-ジアミノ-ピリミド(5,4-g）プテリジン-4,6(1H,7H)-ジオン、約０．３％の8-アミノ-ピリミド(5,4-g)プテリジン-2,4,6(1H,3H,7H)-トリオンの混合物であるピリミド(5,4-g)プテリジン-2,4,6,8-テトラミンと4-メチルベンゼンスルホン酸の塩基性加水分解生成物 | Pyrimido(5,4-g)pteridine-2,4,6,8-tetramine,4-methylbenzenesulfonate, base-hydrolyzed (Pigment Yellow 382E), which is a mixture consisting of approximately 65.3 percent Pyrimido(5,4-g)pteridine-2,4,6,9-tetramine , approximately 7.5 percent 2,6,8-triamino-pyrimido(5,4-g)pteridine-4(1H)-one, approximately 16.7 percent 2,8-diamino-pyrimido(5,4-g)pteridine-4,6(1H, 7H)-dione , and approximately 0.3 percent 8-amino-pyrimido(5,4-g)pteridine-2,4,6(1H,3H,7H)-trione | 346709-25-9 |  | 添加量０．５ｗｔ％以下 使用制限：温度領域Ａ～Ｈ， 対象食品：全食品
463 | FCN認可物質 | YA | 8 | 70-1216 |  | リン酸銅 | Copper(Ⅱ)hydroxide phosphate | 12158-74-6 |  | 添加量 ２．６ｗｔ％以下 使用温度：Ｃ～Ｇ
Ⓑ 牛脂由来の油脂類を出発原料として使用する場合は、次の何れかによること
（1）人の食用に適した牛脂を使用したもの。
（2）250℃、250℃相当圧力、３時間等の高温高圧の条件下で加水分解、けん化又はエステル交換したもの。

## 表11 PPE
ポリフェニレンエーテル | [9 empty] | （平成29年2月1日現在）
No | 種類 | 業界PL番号 |  |  | 重複 | 物質名（和名） | 物質名（英名） | CAS | 規格（品質） | 制限（使用量・使用条件等）
1 | 基ポリマー | 2-14 | (1) |  |  | 以下の成分①又は①及び②の成分を含むポリマー ①2,6ジメチルフェノールの酸化ポリ縮合によ る重合物 ②スチレン |  |  | ①および②の合計は50％以上のこと 総揮発性物質は、自主基準、3-2材質試験2.揮発性物質に定めるガスクロマトグラフによる分析法で、トルエン、エチルベンゼン、iso-プロピルベンゼン、n-プロピルベンゼン、スチレン、キシレンの合計残存量が5,000ppmを超えないこと
2 | 安定剤 | A | 1 | 1 |  | ソルビン酸カリウム | Potassium sorbate | 24634-61-5 |  | 塗布量：600mg/㎡以下、 塗布用に限る
3 | 安定剤 | A | 4 | 2 |  | トリス(ミックスド,モノおよびジノニルフェニル)フォスファイト | Tris(mixed, mono- and di-) nonylphenylphosphite | 54771-30-1 | トリイソプロパノールアミンの含有量：1.0％以下 | 可塑剤と併用しないこと 添加量：1.2％以下
4 | 安定剤 | A | 4 | 4 |  | ジステアリルペンタエリスリトールジフォスファト又はサイクリックネオペンタンテトライルビス(オクタデシルフォスファイト) | Distearylpenthaerythritol diphosphite or cyclic neopentane tetraylbis (octadecylphosphite) | 3806-34-6 | Ⓑ りん含量：7.8～8.2％ | 添加量：0.1％以下
5 | 安定剤 | A | 4 | 6 |  | トリス(2,4－ジ－t－ブチルフェニル)フォスファイト | Tris(2,4-di-t-butylphenyl)phosphite | 31570-04-4 |  | 添加量：0.5wt％以下
6 | 安定剤 | A | 5 | 2 |  | 3,3'－チオジプロピオン酸ジラウリル | Dilauryl-3,3-Thiodipropionate | 123-28-4 | Ⓑ | 添加量：0.5％以下
7 | 安定剤 | A | 5 | 3 |  | 3,3'－チオジプロピオン酸ジミリスチル | Dimyristyl-3,3'-thiopropionate | 16545-54-3 | Ⓑ | 添加量：0.5％以下
8 | 安定剤 | A | 5 | 4 |  | 3,3'－チオジプロピオン酸ジステアリル | Distearyl-3,3'-thiopropionate | 693-36-7 | Ⓑ | 添加量：0.5％以下
9 | 安定剤 | A | 6 | 1-1 |  | ブチル化ヒドロキシトルエン | Butylated hydroxytoluene | 128-37-0 |  | 添加量：1.0％以下
10 | 安定剤 | A | 6 | 1-5 |  | n－オクタデシル－β－(4'－ヒドロキシ－3',5'－ジ－t－ブチルフェニル)プロピオネート | n-Octadecyl-P-(4'-hydroxy-3',5'-di-t-butylphenyl)propionate | 29874-14-4 | Ⓑ | 添加量：0.5％以下
11 | 安定剤 | A | 6 | 2-1 |  | 2,2'－メチレンビス(4－メチル－6－t－ブチルフェノール) | 2,2-Methylenebis(4-methyl-6-t-butyl phenol) | 119-47-1 |  | 添加量：0.4％以下
12 | 安定剤 | A | 6 | 3-1 |  | 1,1,3－トリス(2－メチル－4－ヒドロキシ－5－t－ブチルフェニル)ブタン） | 1,1,3-Tris(2-methyl4hydroxy-5-t-butyl phenyl) butane | 1843-03-4 |  | 添加量：0.2％以下
13 | 安定剤 | A | 6 | 4-1 |  | 1,3,5－トリメチル－2,4,6－トリス(3,5－ジ－t－ブチル－4－ヒドロキシベンジル)ベンゼン | 1,3,5-Trimethyl-2,4,6-tris(3,5-di-t-butyl-4-hydroxybenzyl) benzene | 1709-70-2 |  | 添加量：0.5％以下
14 | 安定剤 | A | 6 | 4-2 |  | テトラキス〔メチレン－3－(3',5)ジ－t－ブチル－4'－ヒドロキシフェニル〕プロピオネート〕メタン | Tetrakis(methylene-3-[3',5'-di-t-buty-4'-hydroxyphenyl] propionate)methane | 6683-19-8 |  | 添加量：0.5％以下
15 | 安定剤 | A | 7 | 6 |  | 2－(2'－ヒドロキシ－5'－メチルフェニル)ベンゾトリアゾール | 2-(2'-Hydroxy-5'-methylphenyl)benzotriazole | 2440-22-4 | 純度99.5％以上 | 添加量：0.5％以下
16 | 安定剤 | A | 8 | 1 |  | カーボンブラック | Carbon black | 1333-86-4 | チャンネル法によるもの、または下記の規格を満たすもの トルエン抽出物0.1％以下、 ベンツ(a)ピレン含有量：0,25 mg/kg以下、 | 添加量：2.5%以下 色材として使用可能
17 | 安定剤 | A | 8 | 4 |  | ソルビン酸 | Sorbic acid | 110-44-1 |  | 塗布量：600mg/㎡以下
18 | 界面活性剤 | B | 1 | 1 |  | グリセリン脂肪酸エステル | Glycerin fatty acid esters | 31566-31-1 | Ⓑ 品質は食品添加物公定書に従う | 塗布量：600mg/㎡ 以下、
19 | 界面活性剤 | B | 1 | 2 |  | ソルビタン脂肪酸(C8～C22)エステル | Sorbitan fatty acid (C8-C22)esters | 1338-43-8 | Ⓑ 品質は食品添加物公定書に従う | 塗布量：600mg/㎡以下、 塗布用に限る
20 | 界面活性剤 | B | 1 | 3 |  | プロピレングリコール脂肪酸(C8～C22)エステル | Propylene glycol fatty acid (C8-C22)esters | 067784-83-2 67784-79-6 026403-62-3 | Ⓑ 品質は食品添加物公定書に従うもの | 塗布量：600mg/㎡以下、 塗布用に限る
21 | 界面活性剤 | B | 1 | 5 |  | クエン酸モノ(ジおよびトリ)ステアリルエステル | Citric acid mono- (di-or tri-) stearyl ester |  | Ⓑ
22 | 界面活性剤 | B | 1 | 6 |  | ペンタエリスリトール脂肪酸(C8～C18)エステル | Pentaerythritol fafty acid (C8-C18)esters | 205243-77-2 | Ⓑ
23 | 界面活性剤 | B | 1 | 10 |  | ポリオキシエチレン(20モル)ソルビタン脂肪酸(C12～C18)エステル | Polyoxyethylene (20 moles) sorbitan fatty acid (C12-C18)esters | 9005-67-8 | Ⓑ | 塗布量：600mg/㎡ 以下 塗布用に限る
24 | 界面活性剤 | B | 1 | 11 |  | ポリエチレングリコール脂肪酸(C8~C22)エステル | Polyethylene glycol fatty acid (C8-C22) esters | 9004-99-3 9004-96-0 | Ⓑ | 塗布量：600ｍｇ／㎡ 以下、 塗布用に限る
25 | 界面活性剤 | B | 1 | 13 |  | ポリオキシエチレン脂肪族アルコール(C12～C20)エーテル | Polyoxyethylene fatty alcohol (C12-C20) ethers | 69013-19-0 | Ⓑ | 塗布量：600mg/㎡ 以下、 塗布用に限る
26 | 界面活性剤 | B | 1 | 13-2 |  | ポリオキシエチレン(4～14モル)脂肪族アルコール(C5～C18)エーテル | Polyoxyethylene (4-14) Alkyl(5-18) Ether | 9002-93-1 | Ⓑ | 塗布量：100mg/㎡以下、 塗布用に限る
27 | 界面活性剤 | B | 1 | 14 |  | ポリオキシエチレン(4～50モル)アルキル(C7以上)フェニルエーテル | Polyoxyethylene (4-50 moles) alkyl(≧C7)phenyl ethers | 9002-93-1 | Ⓑ | 塗布量：100mg/㎡以下、 塗布用に限る
28 | 界面活性剤 | B | 1 | 15 |  | N,Nビス(2－ヒドロキシエチル)脂肪(C8～C18)アミン | N,N-Bis(2-hydroxyethyl) fatty(C 8-C18)amine | 10213-78-2 | Ⓑ | 塗布量：24ｍｇ／㎡ 以下、 塗布用に限る
29 | 界面活性剤 | B | 1 | 16 |  | 脂肪酸(Ｃ12～Ｃ18)とジエタノールアミンによる縮合生成物 | Condensates of fatty acids (C12-C18)with diethanol amine | 120-40-1 | Ⓑ | 塗布量：600mg/㎡ 以下、 塗布用に限る
30 | 界面活性剤 | B | 1 | 17 |  | ポリオキシプロピレンポリオキシエチレンブロックポリマー | Polyoxypropylene polyoxyethylene block copolymer | 9003-11-6 |  | 塗布量：600mg/㎡以下 塗布用に限る
31 | 界面活性剤 | B | 1 | 18 |  | ポリエチレングリコール | Polyethylene glycol | 25322-68-3 |  | 塗布量：600ｍｇ／㎡ 以下、 塗布用に限る
32 | 界面活性剤 | B | 1 | 19 |  | ポリプロピレングリコール | Polypropylene glycol | 25322-69-4 |  | 塗布量：600mg/㎡以下、 塗布用に限る
33 | 界面活性剤 | B | 1 | 21 |  | ポリエチレンオキサイド | Polyethylene oxide | 25322-68-3 |  | 塗布量：600ｍｇ／㎡ 以下、 塗布用に限る
34 | 界面活性剤 | B | 1 | 23 |  | イソプロピルアルコール | Isopropyl alcohol | 67-63-0 |  | 塗布量：600mg/㎡以下、塗布用に限る
35 | 界面活性剤 | B | 1 | 28 |  | Ｎ－２－ヒドロキシエチル－Ｎ－（２－ヒドロキシアルキル）アミン | Ｎ-2-ｈｙｄｒｏｘｙｅｔｈｙｌ-Ｎ-(2-ｈｙｄｒｏｘｙａｌｋｙｌ) ａｍｉｎｅ | 84836-93-1 2615-84-1 56975-13-4 | Ⓑ アルキルはＣ12（２～60％），Ｃ14（40～98％） | 塗布量：500mg/㎡ 塗布用に限る
36 | 界面活性剤 | B | 1 | 29 |  | エチルアルコール | Ethanol |  |  | 塗布量：600mg/㎡以下
37 | 界面活性剤 | B | 2 | 1 |  | アルキル(Ｃ10～Ｃ20)スルホン酸塩(Ｎａ,Ｋ,ＮＨ4) | Alkyl (C10-C20) sulfates(Na, K, NH4) | 977180-90-7,（Na） 27176-87-0 | Ⓑ | 塗布量： 120mg/㎡以下、 塗布用に限る
38 | 界面活性剤 | B | 2 | 2 |  | アルキル(C9～C20)ベンゼンスルホン酸塩(Na,K,NH4) | Alkyl (C9-C 20) benzene sulfonates (Na, K, NH4) | 68411-30-3 | Ⓑ | B2-1,2,3の合計塗布量：600mg/㎡以下、
39 | 界面活性剤 | B | 2 | 2-2 |  | アルキルドデシルベンゼンスルホン酸塩(Mg、Zn) | 0 |  |  | 移行量：30mg/kg以下
40 | 界面活性剤 | B | 2 | 4 |  | ソジウムジアルキル(C4～C16)スルホサクシネート | Sodium dialkyl(C4-C 16) sulfosuccinate |  | Ⓑ | 塗布量：600mg/㎡以下、 塗布用に限る
41 | 界面活性剤 | B | 2 | 9 |  | アルキル(C8～C20)サルフェート(Na,K,NH4) | Alkyl (C8-C 20) sulfates (Na, K, NH4) | 151-21-3 | Ⓑ | B2-1,2 の合計塗布量：600mg/㎡以下
42 | 界面活性剤 | B | 2 | 10 |  | ポリオキシエチレン脂肪アルコール(C12～C20)エーテルサルフェート(Na,NH4) | Polyoxyethylene fatty alcohol (C12-C20) ether sulfates (Na, NH4) |  | Ⓑ | 塗布量：600mg/㎡ 以下、 塗布用に限る
43 | 界面活性剤 | B | 2 | 11 |  | ポリオキシエチレン(4～50モル) アルキル(C7以上)フェニルエーテルサルフェート(Na,NH4) | Polyoxyethylene (4-50 moles) alkyl (≧C7) phenylether sulfates (Na, NH4) | 55348-40-8 | Ⓑ | 塗布量：600mg/㎡以下、 塗布用に限る
44 | 界面活性剤 | B | 2 | 16 |  | 脂肪酸(C8～C22)塩 (Na,K,NH4) | Fatty acid (C8-C22) salts (Na, K, NH4) | 143-19-1 | Ⓑ 水添物を含む | 塗布量：600mg/㎡以下、 塗布用に限る
45 | 界面活性剤 | B | 4 | 1 |  | ジメチルジアルキル(Ｃ8～Ｃ18)アンモニウムクロライド | Dimethyl dialkyl (Ｃ8～Ｃ18) ammonium chloride | 61789-77-3、 61789-80-8 | Ⓑ | 最大移行量：３㎎/㎏食品以下
46 | 界面活性剤 | B | 5 | 1 |  | カルボキシメチルセルロース及びそのナトリウム塩 | Carboxymethyl cellulose and its sodium salt | 9000-11-7 |  | 塗布量：600mg/㎡以下、 塗布用に限る
47 | 界面活性剤 | B | 5 | 2 |  | メチルセルロース | Methyl Cellulose | 9004-67-5 |  | 塗布量：600mg/㎡以下、
48 | 界面活性剤 | B | 5 | 5 |  | メチルヒドロキシプロピルセルロース | Methylhydroxypropyl cellulose | 9004-65-3 | 品質は食品添加物公定書に従う | 塗布量：600mg/以下
49 | 界面活性剤 | B | 5 | 9 |  | ポリビニルアルコール | Polyvinyl alcohol | 9002-89-5 | ４％水溶液の粘度が20℃で2cp以上 | 塗布量：600mg/㎡以下
50 | 界面活性剤 | B | 5 | 12 |  | ポリビニルピロリドン | Polyvinyl pyrrolidone | 9003-39-8 | ４％水溶液の粘度が20℃で34cp以上 | 添加量：2.5％以下、 塗布量：600mg/㎡以下
51 | 界面活性剤 | B | 5 | 22 |  | ポリビニルポリピロリドン | Polyvinylpolypyrrolidone | 25249-54-1 | 水、5％酢酸及び50％エタノール溶媒による３時間還流条件下での総溶出量：50µg/ml以下 | 添加量：30．0％以下
52 | 滑剤 | C | 1 | 1 |  | 流動パラフィン | Liquid paraffin | 8002-74-2 | 品質は食品添加物公定書に従う
53 | 滑剤 | C | 1 | 2 |  | 合成パラフィン | Synthetic paraffin | 8002-74-2 | (1)凝固点 93～99℃ (2)油含量： 0.5％以下 (3)吸光度 88℃ジヒドロナフタリン中で290nmでの吸収が0.01を超えないこと
54 | 滑剤 | C | 1 | 11 |  | ポリエチレンワックス | Polyethylene wax | 9002-88-4
55 | 滑剤 | C | 2 | 1 |  | 高級脂肪酸(Ｃ8～Ｃ22) | Higher fatty acids (C8-C22) and behenic acid |  | Ⓑ 動物または植物油脂から得られた脂肪酸およびそれらの脂肪酸を水素添加したもの | 添加量：1.0％以下 、 但し，ベヘニン酸の添加量：0.2％以下
56 | 滑剤 | C | 3 | 1 |  | 高級脂肪酸(Ｃ8～Ｃ22)アルミニウム | Higher fatty acid (C8-C22) aluminum salts | 637-12-7 | Ⓑ | 添加量：3.0％以下
57 | 滑剤 | C | 3 | 2 |  | 高級脂肪酸(Ｃ8～Ｃ22,リシノール) カルシウム | Higherfatty acid (C8-C22) calcium salts | 1592-23-0 | Ⓑ | 添加量：5.0％以下、 塗布量：600mg/㎡以下 (ステアリン酸カルシウムに限る)
58 | 滑剤 | C | 3 | 3 |  | 高級脂肪酸(Ｃ8～Ｃ22)マグネシウム | Higher fatty acid (C8-C22) magnesium salts | 557-04-0 | Ⓑ | 添加量：1.0％以下
59 | 滑剤 | C | 3 | 4 |  | 高級脂肪酸(Ｃ8～Ｃ22)亜鉛 | Higherfattyacid (C8-C18)zincsalts . | 557-05-1 | Ⓑ 塗布剤は不ケン化物2％以下 ステアリン酸に限る | 添加量：1.0％以下 塗布量：600mg/m2以下
60 | 滑剤 | C | 3 | 4-1 |  | ベヘン酸（Ｃ22）亜鉛 | Behenic acid(C22) zinc salts |  | 不ケン化物質2.0％以下 （牛脂の制限なし）
61 | 滑剤 | C | 5 | 3 |  | 高級飽和脂肪酸(Ｃ18)と直鎖飽和脂肪族１価アルコール(Ｃ2～Ｃ18)のエステル | Higher fatty acid (C4-C22) esters of straight-chain fafty alcohols (C2-C18) |  | Ⓑ | 添加量：5.0％以下
62 | 滑剤 | C | 7 | 8 |  | アセチル化モノグリセライド | Acetylated monoglycerides | 68990-54-5 | Ⓑ分子中アセチル基を持つ脂肪酸(Ｃ8～Ｃ22)グリセライドであって，酸価６以下，ライヘルトマイスル価75～200のもの食品添加物公定書に従う塗布量：600mg/ m2以下
63 | 滑剤 | C | 8 | 1 |  | エチレンビス脂肪酸(C16,C18)アマイド | Ethylene bis-fatty acid (C 16,C 18) amide N,N'-Ethane-1,2-diylbispalmitamide | 110-31-6 5518-18-3 | Ⓑ | 添加量：2.0％以下
64 | 滑剤 | C | 8 | 2 |  | 高級脂肪酸(Ｃ8～Ｃ22)アマイド | Higherfattyacid (C8-C22) amide |  | Ⓑ
65 | 滑剤 | C | 9 | 1 |  | メチルヒドロジエンポリシロキサン | Methyl hydrogene polysiloxane | 63148-57-2 9004-73-3 | 20℃の粘度最低100cSt
66 | 滑剤 | C | 9 | 2 |  | ジメチルポリシロキサン | Dimethyl polysiloxane | 63148-62-9 | 粘度：最低100cSt（20℃） | 塗布量 600mg/㎡以下
67 | 滑剤 | C | 9 | 3 |  | メチルフェニルポリシロキサン | Methyl phenyl polysiloxane | 68083-14-7 | 20℃の粘度最低100cSt | 塗布量：600mg/㎡以下
68 | 滑剤 | C | 11 | 3 |  | モンタン酸ナトリウム | Montanwaxacidsodium salt |  |  | 添加量：0.4％以下
69 | 充填剤 | D | 1 | 1 |  | 酸化マグネシウム | Magnesium oxide | 1309-48-4 |  | 複合酸化物系顔料成分として使用可能
70 | 充填剤 | D | 1 | 2 |  | 酸化アルミニウム | Aluminium oxide | 1344-28-1 |  | 塗布量：600mg/㎡以下 複合酸化物系顔料成分として使用可能
71 | 充填剤 | D | 1 | 3 |  | 酸化けい素 | Silicon oxide | 7631-86-9 | 官能基例えばビニル基，メタクリル基，アミノ基またはグリシジル基を有するアルコキシシランで処理する場合は，処理剤の量：は合計0.5％以下であること。 処理剤合計は、充填剤に対し5％以下 | 塗布量：600mg/㎡以下 無機顔料および複合酸化物系顔料成分として使用可能
72 | 充填剤 | D | 1 | 4 |  | 酸化カルシウム | Calcium oxide | 1305-78-8 |  | 複合酸化物系顔料成分として使用可能
73 | 充填剤 | D | 1 | 5 |  | 酸化チタン | Titanium oxide | 13463-67-7 | Pb，Cd 0.01％以下、As，Hg 0.005％以下 | 複合酸化物系顔料成分として使用可能
74 | 充填剤 | D | 1 | 6 |  | 酸化クロム(Ⅲ) | Chromium oxide (lll) | 1308-38-9 | Pb，Cd 0.01％以下、As，Hg 0.005％以下 | 複合酸化物系顔料成分として使用可能
75 | 充填剤 | D | 1 | 7 |  | 酸化鉄 | lron oxide | 1309-37-1 | Pb，Cd 0.01％以下、As，Hg 0.005％以下 | 複合酸化物系顔料成分として使用可能
76 | 充填剤 | D | 1 | 8 |  | 酸化亜鉛 | Zinc oxide | 1314-13-2 | Pb，Cd 0.01％以下、As，Hg 0.005％以下 金属亜鉛１％以下 | 複合酸化物系顔料成分として使用可能
77 | 充填剤 | D | 1 | 10 |  | 酸化コバルト | Cobalt oxide | 1308-06-1 |  | 複合酸化物系顔料成分としての使用に限る
78 | 充填剤 | D | 1 | 11 |  | 酸化ニオブ | Niobium oxide | 1313-96-8 |  | 複合酸化物系顔料成分としての使用に限る
79 | 充填剤 | D | 1 | 12 |  | 酸化ニッケル | Nickel oxide | 12035-36-8 |  | 複合酸化物系顔料成分としての使用に限る
80 | 充填剤 | D | 1 | 13 |  | 酸化アンチモン | Antimony oxide | 1327-33-9 1309-64-4 1314-60-9 |  | 複合酸化物系顔料成分としての使用に限る
81 | 充填剤 | D | 1 | 14 |  | 酸化タングステン | Tungsten oxide | 1314-35-8 |  | 複合酸化物系顔料成分としての使用に限る
82 | 充填剤 | D | 1 | 16 |  | チタンイエロー | Titan yellow | 8007-18-9 | Pb，Cd 0.01％以下、As，Hg 0.005％以下 | 無機顔料として使用可能
83 | 充填剤 | D | 1 | 17 |  | コバルトブルー | Cobalt blue | 1345-16-0 | Pb，Cd 0.01％以下、As，Hg 0.005％以下 | 無機顔料として使用可能
84 | 充填剤 | D | 1 | 18 |  | 三酸化アンチモン | Antimony trioxide | 1309-64-4 |  | アンチモンの移行量：0.02㎎/㎏以下、 アンチモンの定量法は告示３７０号アンチモン溶出試験法による
85 | 充填剤 | D | 1 | 19 |  | シリル化処理無水ケイ酸 | Silicon dioxide, silanated | 68909-20-6 |  | 塗布剤として塗布量：600mg/㎡以下
86 | 充填剤 | D | 1 | 20 |  | 酸化マンガン | Manganese oxide |  |  | 複合酸化物系顔料成分として使用できる
87 | 充填剤 | D | 2 | 1 |  | 水酸化マグネシウム | Magnesium hydroxide | 1309-42-8
88 | 充填剤 | D | 2 | 2 |  | 水酸化アルミニウム | Aluminium hydroxide | 21645-51-2 | Pb，Cd 0.01％以下、As，Hg 0.005％以下 | 無機顔料および複合酸化物系顔料成分として使用可能
89 | 充填剤 | D | 2 | 3 |  | 水酸化カルシウム
90 | 充填剤 | D | 3 | 1 |  | 炭酸マグネシウム | Magnesium carbonate | 546-93-0
91 | 充填剤 | D | 3 | 2 |  | 炭酸カルシウム | Calcium carbonate | 471-34-1
92 | 充填剤 | D | 4 | 1 |  | 硫酸カルシウム | Calcium sulfate | 7778-18-9
93 | 充填剤 | D | 4 | 3 |  | 硫酸バリウム | Barium sulfate | 7727-43-7 | Pb，Cd 0.01％以下、As，Hg 0.005％以下 | 無機顔料として使用可能
94 | 充填剤 | D | 5 | 2 |  | けい酸マグネシウム | Magnesium silicate | 1343-88-0
95 | 充填剤 | D | 5 | 3 |  | けい酸アルミニウム | Aluminium silicate | 12068-56-3
96 | 充填剤 | D | 5 | 5 |  | けい酸カルシウム | Calcium silicate | 1344-95-2
97 | 充填剤 | D | 5 | 6 |  | アルミノ珪酸塩(Na,Ca) | Aluminosilicate (Na, Ca) (Zeolite), | 68989-22-0 1344-00-9 | Na塩に限定、 | 添加量：15wt％以下
98 | 充填剤 | D | 5 | 10 |  | マイカ | Mica | 12001-26-2 | Pb，Cd0.01％以下、As，Hg0.005％以下 | 無機顔料として使用可能
99 | 充填剤 | D | 6 | 1 |  | クレー | Clay | 1332-58-7
100 | 充填剤 | D | 6 | 4 |  | タルク | Talc | 14807-96-6
101 | 充填剤 | D | 6 | 7 |  | ガラス | Glass | 0
102 | 充填剤 | D | 6 | 8 |  | 木粉 | Wood powder | 9004-34-6
103 | 充填剤 | D | 6 | 10 |  | グラファイト | Graphite | 7782-42-5 | Pb，Cd 0.01％以下、As，Hg 0.005％以下
104 | 充填剤 | D | 6 | 11 |  | シェナー | Sienna | 1309-37-1 977139-25-5 | Pb，Cd 0.01％以下、As，Hg 0.005％以下 | 無機顔料として使用可能
105 | 充填剤 | D | 6 | 12 |  | 生シェナー | Raw sienna | 1309-37-1 12000-57-6 | Pb，Cd 0.01％以下、As，Hg 0.005％以下 | 無機顔料として使用可能
106 | 充填剤 | D | 6 | 13 |  | 焼アンバー | Calcined amber |  | Pb，Cd 0.01％以下、As，Hg 0.005％以下 | 無機顔料として使用可能
107 | 充填剤 | D | 7 | 8 |  | 複合酸化物系顔料 | Complex oxide pigments |  |  | 無機顔料として使用
108 | 充填剤 | D | 8 | 1 |  | アルミニウム | Aluminium | 7429-90-5 | Pb，Cd 0.01％以下、As，Hg 0.005％以下 | 無機顔料として使用可能
109 | 充填剤 | D | 8 | 5 |  | 銅 | Copper | 7440-50-8 | Pb，Cd 0.01％以下、As，Hg 0.005％以下 | 最大移行量：銅として10㎎/㎏食品以下
110 | 充填剤 | D | 8 | 7 |  | 真ちゅう又は黄銅 | Brass | 12597-71-6 | Pb，Cd 0.01％以下、As，Hg 0.005％以下 | 最大移行量：銅として10㎎/㎏食品以下
111 | 充填剤 | D | 9 | 1 |  | 硫化亜鉛 | Zinc sulfide | 1314-98-3 | 蛍光を発しないこと | 添加量：10％以下
112 | 充填剤 | D | 9 | 2 |  | 群青 | Ultramarine | 57455-37-5 | Pb，Cd 0.01％以下、As，Hg 0.005％以下 | 無機顔料として使用可能
113 | 充填剤 | D | 10 | 5 |  | マグネシウム・ナトリウム・フルオライド・シリケート |  | 37296-97-2 |  | フッ化物溶出量0.3mg/kg-食品以下
114 | 発泡剤 発泡助剤 | E | 1 | 1 |  | アゾジカーボンアミド | Azodicarbonamide | 123-77-3 |  | 添加量：2.0％以下
115 | 発泡剤 発泡助剤 | E | 2 | 1 |  | 炭酸水素ナトリウム | Sodium hydrogen carbonate | 144-55-8
116 | 発泡剤 発泡助剤 | E | 2 | 4 |  | くえん酸 | Citric acid | 77-92-9 |  | 塗布量：600mg/㎡以下
117 | 発泡剤 発泡助剤 | E | 3 | 1 |  | C7以下の脂肪族炭化水素 | Aliphatic (≦C7) hydrocarbons
118 | 発泡剤 発泡助剤 | E | 3 | 2 |  | シクロアルカン | Cycloalkanes . |  | 沸点０～100℃
119 | ポリマー添加材 | F | 1 | 1 |  | ポリエチレン | Polyethylene | 9002-88-4 | ポリエチレンのポジティブリストに従うもの
120 | ポリマー添加材 | F | 1 | 10 |  | ポリプロピレン | Polypropylene | 9003-07-0 | ポリプロピレンのポジティブリストに従うもの
121 | ポリマー添加材 | F | 2 | 2 |  | ポリスチレンコポリマー | Polystyrene copolymers |  | ポリスチレンのポジティブリストに従うもの、 但し，ブタジエンないしイソプレンとのコポリマーの場合，スチレン含有量は限定しない。
122 | ポリマー添加材 | F | 2 | 3 |  | ABS樹脂 | ABS resin | 9003-56-9 | ＡＢＳ樹脂のポジティブリストに従うもの
123 | ポリマー添加材 | F | 2 | 4 |  | AS樹脂 | SAN resin | 9003-54-7 | ＡＳ樹脂のポジティブリストに従うもの
124 | ポリマー添加材 | F | 2 | 6 |  | ブタジエン・スチレンブロック共重合体水素添加物① | Hydrogenated butadiene-styrene block copolymers① including partial hydroganated polymer | 66070-58-4 | 品質はＦＤＡ§177.1810に従うこと | 脂肪性食品には添加量：15％以下
125 | ポリマー添加材 | F | 6 | 17 |  | ポリフェニレンエーテル | Polyphenylene ether | 25667-40-7 | ポリフェニレンエーテルのポジティブリストに従うもの
126 | ポリマー添加材 | F | 3 | 2 |  | ポリメタクリレート | Polymethacrylate | 9011-14-7 | メタクリル樹脂のポジティブリストに従うもの （アクリル酸（メタ）アクリル酸エステル共重合体） | 塗布量：600mg/㎡以下、 塗布用に限る
127 | ポリマー添加材 | F | 3 | 5 |  | メタクリル酸メチル・エチレングリコ－ルジメタクリレート共重合物 | Methylmethacrylate-Ethylene glycol methacrylate copolymer
128 | ポリマー添加材 | F | 3 | 6 |  | ポリアクリル酸ナトリウム | Sodium polyacrylate | 9003-04-7 |  | 添加量：０．５ｗｔ％以下
129 | ポリマー添加材 | F | 5 | 1 |  | ポリイソブチレン | Polyisobutylene | 9003-27-4 | ゴム製食品用器具及び容器包装に関するポジティブリストに従うもの
130 | ポリマー添加材 | F | 5 | 4 |  | ポリブタジエン | Polybutadiene | 9003-17-2 | ゴム製食品用器具及び容器包装に関するポジティブリストに従うもの
131 | ポリマー添加材 | F | 5 | 5 |  | スチレンブタジエンゴム | Styrene-butadiene rubbers | 9003-55-8 | ゴム製食品用器具及び容器包装に関するポジティブリストに従うもの
132 | ポリマー添加材 | F | 5 | 6 |  | アクリロニトルブタジエンゴム | Acrylonitrile-butadiene rubbers | 009003-18-3 | ゴム製食品用器具及び容器包装に関するポジティブリストに従うもの
133 | ポリマー添加材 | F | 5 | 18 |  | シランジオールの1,1-ジメチル体からなるポリマーとエチレンとを構成成分とするトリブロックポリマー | Silanediol,1,1-dimethyl-,polymer with ethene,triblock | 837387-70-9 |  | 添加量：制限：３０ｗｔ％以下 使用制限： ・温度制限Ａ～Ｈ ・食品分類全食品 ・乳幼児用（粉ミルク及び母乳）への使用不可
134 | ポリマー添加材 | F | 6 | 1-1 |  | ナイロン | Terephthalic acid-Trimethylhexamethylene diamine condensates | 25038-54-4 | ナイロンのポジティブリストに従うもの
135 | ポリマー添加材 | F | 6 | 4 |  | ふっ素樹脂 | Fluorine resins | 9002-84-0 | ふつ素樹脂のポジティブリストに従うもの
136 | ポリマー添加材 | F | 6 | 7 |  | ポリカーボネート | Polycarbonate | 25766-59-0 | ポリカーボネートのポジティブリストに従うもの
137 | ポリマー添加材 | F | 6 | 26 |  | ポリメタクリルスチレン | Polymethacryl styrene | 0 | ポリメタクリルスチレンのポジティブリストに従うもの
138 | ポリマー添加材 | F | 6 | 29 |  | ポリメチルシルセスキオキサン | Polymethyl silsesquioxanes | 0 | 品質は独ＢｇＶＶ Ａ－XV－Ⅱの規定に従うもの
139 | ポリマー添加材 | F | 6 | 56 |  | ポリ乳酸 | Polylactide、polylactic acid | 9051-89-2 | ポリ乳酸のポジティブリストに従うもの
140 | その他 | G | 2 | 1 |  | 炭酸ナトリウム | Sodium carbonate | 144-55-8 | ポリマー中で中和されていること
141 | その他 | G | 2 | 2 |  | 炭酸カリウム | Potassium carbonate | 584-08-7
142 | その他 | G | 3 | 2 |  | 塩化マグネシウム | Magnesium chloride | 7786-30-3 | 食品添加物公定書に従うもの | 塗布量制限として600mg/m2以下 塗布用に限る
143 | その他 | G | 4 | 2 |  | 硫酸マグネシウム | Magnesium sulfate | 7487-88-9 | 品質は食品添加物公定書に従うもの
144 | その他 | G | 4 | 2A |  | 無水硫酸マグネシウム | Magnesium sulfate anhydride | 7487-88-9
145 | その他 | G | 4 | 8 |  | 焼ミョウバン | Burntalum | 7664-93-9
146 | その他 | G | 4 | 9 |  | 硫酸アルミニウム | Aluminium sulphate | 10043-01-3
147 | その他 | G | 5 | 1 |  | りん酸ナトリウム | Sodium phosphate | 7558-80-7
148 | その他 | G | 5 | 4 |  | りん酸カルシウム | Calcium phosphate | 7758-87-4
149 | その他 | G | 6 | 4 |  | 酢酸ナトリウム | Sodium Acetate | 127-09-3 |  | 塗布量：600mg/㎡以下
150 | その他 | G | 6 | 6 |  | 安息香酸ナトリウム | Sodium benzoate | 532-32-1 |  | 塗布量：600mg/㎡以下 塗布用に限る
151 | その他 | G | 6 | 43 |  | 酒石酸ナトリウム | Sodium tartrate | 6106-24-7
152 | その他 | G | 6 | 56 |  | ハイドロタルサイト | Ｈydrotalcite | 11097-59-9
153 | その他 | G | 6 | 57 |  | シクロデキストリン | cyclodextrin（α、β、γ） | 10016-20-3 7585-39-9 17465-86-0 | 食品添加物公定書に従う | 塗布量：600mg/ m2以下 塗布用に限る
154 | その他 | G | 6 | 70 |  | 窒化ホウ素 | boron nitride | 10043-11-5 |  | 添加量：2％以下
155 | 色材 | J | 1 |  |  | 有機顔料 |  |  | Pb，Cd :0.01%以下 As，Hg :0.005%以下 （含有量)、 遊離アミン:0.05%以下 （含有量)、 Se，Ba :0.01%以下 Cr :0.1%以下 Sb :0.025%以下 (溶出量)
156 | 色材 | J | 1 | 2-1 |  | 3,3'-ジオキソ-N,N'-ビス(2-オキソ-2,3-ジヒドロ-1H-ベンゾイミダゾール-5-イル)-2,2'-[エチレンビス(オキシ-o-フェニレンアゾ)]ジブチルアミド (C.I.Pigment Yellow 180) | 2,2'-[1,2-Ethanediylbis(oxy-2,1-phenyleneazo)bis[N-(2,3-dihydro-2-oxo-1H-benzimidazol-5-yl)]-3-oxo-butanamide | 77804-81-0 |  | 添加量 １ｗｔ％以下 使用温度：Ｂ～Ｇ
157 | 色材 | J | 1 | 3-1 |  | 3,3'-[(2,5-ジメチル-p-フェニレン)ビス[イミノ(1-アセチル-2-オキソエチレン)アゾ]]ビス[4-クロロ-N-(5-クロロ-o-トリル)ベンズアミド] （C.I.Pigment Yellow 95） | 3,3'-[(2,5-dimethyl-p-phenylene)bis[imino(1-acetyl-2-oxoethylene)azo]]bis[4-chloro-N-(5-chloro-o-tolyl)benzaamide] | 5280-80-8 |  | 添加量 1wt％以下
158 | 色材 | J | 1 | 3-3 |  | 3,3'-[5-クロロ-2-メチル-4,1-フェニレンビス[イミノ(2-アセチル-1-オキソエチレン)アゾ]]ビス[N-(3-クロロ-2-メチルフェニル)-4-クロロベンズアミド] (C.I. Pigment Yellow 93) | 3,3'-[5-chloro-2-methyl-4,1-phenylenebis[imino(2-acetyl-1-oxoethylene)azo]]bis[N-(3-chloro-2-methylphenyl)-4-chlorobenzamide] | 5580-57-4 |  | 添加量 1wt％以下
159 | 色材 | j | 1 | 5-1 |  | フタロシアニンブルー（銅） (C.I.Pigment Blue 15:2) | Copper phthalocyanine (C.I. Pigment Blue 15:2) | 147-14-8 |  | 添加量： 1wt％以下
160 | 色材 | j | 1 | 5-2 |  | フタロシアニンブルー（銅） (C.I.Pigment Blue 15) | Copper phthalocyanine (C.I. Pigment Blue 15) | 147-14-8 |  | 添加量： 1wt％以下
161 | 色材 | j | 1 | 5-3 |  | フタロシアニンブルー（銅） (C.I.Pigment Blue 15:1) | Copper phthalocyanine (C.I. Pigment Blue 15:1) | 147-14-8 |  | 添加量： 1wt％以下
162 | 色材 | j | 1 | 5-4 |  | フタロシアニンブルー（銅） (C.I.Pigment Blue 15:3) | Copper phthalocyanine (C.I. Pigment Blue 15:3) | 147-14-8 |  | 添加量： 1wt％以下
163 | 色材 | j | 1 | 5-5 |  | フタロシアニンブルー（銅） (C.I.Pigment Blue 15:4) | Copper phthalocyanine (C.I. Pigment Blue 15:4) | 147-14-8 |  | 添加量： 1wt％以下
164 | 色材 | j | 1 | 5-6 |  | フタロシアニングリーン (C.I.Pigment Green 7) | Phthalocyanine Green (C.I. Pigment Green 7) | 1328-53-7 |  | 添加量： 1wt％以下
165 | 色材 | j | 1 | 7-1 |  | 2,9-ジメチルキナクリドン （C.I.Pigment Red 122） | 5,12-dihidro-2,9-dimethylquino [2,3-b]acridine-7,14-dione | 980-26-7 |  | 添加量：制限：１ｗｔ％以下
166 | 色材 | j | 1 | 7-2 |  | 5,12-ジヒドロキノ[2,3-b]アクリジン-7,14-ジオン(C.I. Pigment Violet 19) | 5,12-dihydroquinone[2,3-b]acridine-7,14-dione | 1047-16-1 |  | 添加量：制限：１ｗｔ％以下
167 | 色材 | J | 1 | 11-1 |  | ビスベンゾイミダゾ[2,1-b:2',1'-i]ベンゾ[lmn][3,8] フェナントロリン-8,17-ジオン(C.I. Pigment Orange 43) | bisbenzimidazo[2,1-b:2',1'-i]benzo[lmn]3,8.]phenanthroline-8,17-dione | 4424-06-0 |  | 添加量：１ｗｔ％以下
168 | 色材 | J | 2 |  |  | 染料 |  |  | Pb，Cd :0.01%以下、As，Hg :0.005%以下 （含有量)、 遊離アミン:0.05%以下 （含有量)、 Se，Ba :0.01%以下、Cr :0.1%以下 Sb :0.025%以下 (溶出量)
169 | 色材 | J | 2 | 3-4 |  | 1,4-ビス(p-トルイジノ)アントラキノン(C.I.Solvent Green 3) | 1,4-Bis(p-toluidino)anthraquinone | 128-80-3 |  | 添加量 ０．２ｗｔ％以下 水性食品、酸性食品及びアルコール性食品に限る
170 | 色材 | J | 2 | 6-1 |  | 8,9,10,11-テトラクロロ-12-フタロペリノン (Solvent Red 135) | 8,9,10,11-tetrachloro-12-phthaloperinone | 71902-17-5 |  | 添加量：制限：０．２ｗｔ％以下 使用制限：油脂及び脂肪性食品には使用不可
171 | 色材 | J | 6 |  |  | 無機顔料 |  |  | Pb，Cd :0.01%以下 As，Hg :0.005%以下 （含有量)、 Se，Ba :0.01%以下 Cr :0.1%以下 Sb :0.025%以下 (溶出量)
172 | 色材 | J | 6 | 1-1 |  | アルミニウム(C.I. Pigment Metal 1) | Alminium(C.I. Pigment Metal 1) | 7429-90-5 | 材質としては充填剤Ｄ８－１であること | 添加量： ３ｗｔ％以下
173 | 色材 | J | 6 | 2-1 |  | 酸化チタン(C.I.Pigment White 6) | Titanium(IV) oxide | 13463-67-7 | 材質としては充填剤Ｄ１－５であること | 添加量： ３ｗｔ％以下
174 | 色材 | J | 6 | 2-2 |  | 酸化クロム(Ⅲ) ( C.I.Pigment Green 17) | chromium oxide(III) (Cr2O3) | 1308-38-9 | 材質としては充填剤Ｄ１－６であること | 添加量： ３ｗｔ％以下
175 | 色材 | J | 6 | 2-3 |  | 酸化第二鉄(別名：弁柄) ( C.I.Pigment Red 101) | Ferric oxide | 1309-37-1 | 材質としては充填剤Ｄ１－７であること | 添加量： ３ｗｔ％以下
176 | 色材 | J | 6 | 2-4 |  | 黄色酸化鉄(別名：α-オキシ水酸化鉄） ( C.I.Pigment Yellow 42) | Hydrated ferric oxide | 51274-00-1 | 材質としては充填剤Ｄ１－７であること | 添加量： ３ｗｔ％以下
177 | 色材 | J | 6 | 2-5 |  | 酸化第二鉄-酸化第一鉄複合物 ( C.I.Pigment Brown 6) | Ferric oxide and Ferroso-ferric oxide | 52357-70-7 | 材質としては充填剤Ｄ１－７であること | 添加量： ３ｗｔ％以下
178 | 色材 | J | 6 | 2-6 |  | 黒色酸化鉄(別名：四酸化三鉄）( C.I.Pigment Black 11) | Ferroso-ferric oxide | 12227-89-3 | 材質としては充填剤Ｄ１－７であること | 添加量： ３ｗｔ％以下
179 | 色材 | J | 6 | 2-8 |  | 酸化亜鉛(C.I. Pigment White 4) | Zinc Oxide ZnO | 1314-13-2 | 材質としては充填剤Ｄ１－８であること | 添加量： ３ｗｔ％以下
180 | 色材 | J | 6 | 3-1 |  | チタン―アンチモン―ニッケル 複合酸化物（チタンイエロー C.I.Pigment Yellow 53) | （Ti，Sb，Ni）O2 | 8007-18-9 | 材質としてはチタン-アンチモン-ニッケルの複合酸化物である充填剤Ｄ１－１６であること | 添加量： ３ｗｔ％以下
181 | 色材 | J | 6 | 3-2 |  | 鉄-亜鉛 複合酸化物(C.I.Pigment Yellow 119) | Zinc Ferrite Brown Spinel (Zn,Fe)O | 68187-51-9 | 材質としては充填剤Ｄ１－７／Ｄ１－８であること | 添加量： ３ｗｔ％以下
182 | 色材 | J | 6 | 3-4 |  | チタン-ニッケル-タングステン 複合酸化物 (C.I.Pigment Yellow 189) | Nickel Tungusten Titanium Yellow Rutile (Ti,Ni,W)O | 69011-05-8 | 材質としては充填剤Ｄ１－５／Ｄ１－１２／Ｄ１－１４であること | 添加量： ３ｗｔ％以下
183 | 色材 | J | 6 | 3-5 |  | コバルトブルー ( C.I.Pigment Blue 28) | C.I.Pigment Blue 28 （Co，Al）O2 | 1345-16-0 | 材質としてはコバルト－アルミニウムの複合酸化物である充填剤Ｄ１－１７であること | 添加量： ３ｗｔ％以下
184 | 色材 | J | 6 | 3-6 |  | アルミ-コバルト-クロム 複合酸化物 ( C.I.Pigment Blue 36) | Alminum Chromium Cobalt blue spinel (Al, Cr, Co)O | 68187-11-1 | 材質としては充填剤Ｄ１－10／Ｄ１－２／Ｄ１－6であること | 添加量： ３ｗｔ％以下
185 | 色材 | J | 6 | 3-7 |  | コバルト-ケイ素 複合酸化物 ( C.I.Pigment Blue 73) | Cobalt Silicate blue olivine (Co, Si) O | 68187-40-6 | 材質としては充填剤Ｄ１－10／Ｄ１－3であること | 添加量： ３ｗｔ％以下
186 | 色材 | J | 6 | 3-10 |  | チタン-ニッケル-亜鉛-コバルト 複合酸化物 ( C.I.Pigment Green 50) | Titan Nickel Zinc green spinel (Ti, Ni, Zn, Co) O | 68186-85-6 | 材質としては充填剤Ｄ１－５／Ｄ１－１２／Ｄ１－１１であること | 添加量： ３ｗｔ％以下
187 | 色材 | J | 6 | 3-11 |  | 鉄-亜鉛-クロム 複合酸化物 ( C.I.Pigment Brown 33) | Zinc Iron Chromite Brown spinel (Zn, Fe, Cr)O | 68186-88-9 | 材質としては充填剤Ｄ１－６／Ｄ１－７／Ｄ１－８であること | 添加量： ３ｗｔ％以下
188 | 色材 | J | 6 | 3-12 |  | チタン-アンチモン-クロム複合酸化物 ( C.I.Pigment Brown 24) | Chrome Antimony Titanium buff rutile (Cr, Sb, Ti) O | 68186-90-3 | 材質としては充填剤Ｄ１－５／Ｄ１－６／Ｄ１－１３であること | 添加量： ３ｗｔ％以下
189 | 色材 | J | 6 | 3-13 |  | 鉄-コバルト-クロム複合酸化物(C.I. Pigment Black 27) | Iron Cobalt Chromite Black Spinel | 68189-97-0 | 材質としては充填剤Ｄ１－７／Ｄ１－１０／Ｄ１－６であること | 添加量： ３ｗｔ％以下
190 | 色材 | J | 6 | 3-15 |  | 鉄-チタン複合酸化物(五酸化チタン二鉄） (C.I. Pigment Brown 48) | Fe2TiO5 | 1310-39-0 | 材質としては充填剤Ｄ１－７／Ｄ１－５であること | 添加量： ３ｗｔ％以下
191 | 色材 | J | 6 | 4-2 |  | 群青( C.I.Pigment Blue 29) | C.I.Pigment Blue 29 Ultramarine | 57455-37-5 | 材質としては充填剤Ｄ９－２であること | 添加量： ３ｗｔ％以下
192 | 色材 | J | 6 | 4-3 |  | 硫酸バリウム(C.I. Pigment White 21) | Barium Sulfate BASO4 | 7727-43-7 | 材質としては充填剤 Ｄ４－３であること | 添加量： ３ｗｔ％以下
193 | 色材 | J | 7 | 1 |  | カーボンブラック(C.I.Pigment Black 7)(別名 C.I.Pigment Black 6） | Carbon black | 1333-86-4 | 品質：トルエン抽出物０．１％以下、 ベンツ(a)ピレン含有量：０．２５mg/kg以下 色材試験法に適合 Ａ８－１として収載されている物質であること | 添加量：２．５ｗｔ％以下、
194 | FCN認可物質 | YF | 2 | 5-28 |  | スチレン・ブタジエンブロツク共重合体水素添加物の無水マレイン酸変性物 | Hydrogenated styrene-butadiene block copolymers modified with maleic anhydride such that the basic polymers are composed of : 18 to 40 percent by weight of units derived from styrene, 58 to 80 percent by weight of units derived from hydrogenated 1,3-butadiene and 0.1 to 2 percent by weight of units derived from maleic anhydride. |  | FDAFCNNo 28に記載の制限に従う
195 | FCN認可物質 | YD | 1 | 21-431 |  | 酸化スズ(Ⅳ) | Tin(IV) Oxide | 18282-10-5 |  | 酸化チタン、酸化けい素との併用に限る 色材中で6%以下
196 | FCN認可物質 | YC | 7 | 39-750 |  | オクタデカン酸，1-(12-アセチルオキシ)-,2,3-ビス(アセチルオキシ)プロピルエステル;1-(12-アセトキシステアロイル)-2,3-ジアセチルグリセロール | Octadecanoic acid, 1-(12-acetyloxy)-, 2,3-bis(acetyloxy) propyl ester; 1-(12-acetoxystearoyl)- 2,3-diacetyl glycerol | 736150-63-3 |  | 可塑剤として添加量:3.0％以下 着色分散剤として添加量0.5％以下
197 | FCN認可物質 | YA | 8 | 70-1216 |  | リン酸銅 | Copper(Ⅱ)hydroxide phosphate | 12158-74-6 |  | 添加量 ２．６ｗｔ％以下 使用温度：Ｃ～Ｇ
Ⓑ 牛脂由来の油脂類を出発原料として使用する場合は、次の何れかによること
（1）人の食用に適した牛脂を使用したもの。
（2）250℃、250℃相当圧力、３時間等の高温高圧の条件下で加水分解、けん化又はエステル交換したもの。

## 表12 PAN
ポリアクリロニトリル | [9 empty] | （平成29年2月1日現在）
No | 種類 | 業界PL番号 |  |  | 重複 | 物質名（和名） | 物質名（英名） | CAS | 規格（品質） | 制限（使用量・使用条件等）
1 | 基ポリマー | 2-15 | (1) |  |  | ポリアクリロニトリル | Acrylonitrile Polymer | 25014-41-9 | ①に示す硬質熱可塑性プラスチック，あるいは①に示す硬質熱可塑性プラスチックの連続相のなかに，②に示す弾性体が分散した混合物とみなされるものである。但し，Ａ成分モノマー50％以上含むこと
2 | 基ポリマー | 2-15 | (1) | ① |  | 硬質熱可塑性プラスチック相 |  |  | 下記Ａ成分モノマーの１種以上を50％以上含むポリマー及びこれにＢ成分モノマーのうち１種以上を含むポリマー
3 | 基ポリマー | 2-15 | (1) | ①-(a) |  | (a) Ａ成分モノマー (1) アクリロニトリル (2) メタアクリロニトリル
4 | 基ポリマー | 2-15 | (1) | ①-(b) |  | (b) Ｂ成分モノマー (1) スチレン (2) アルキル置換スチレン (3) ハロゲン置換スチレン (4) スルホン酸置換スチレン及びその塩 (5) ジビニルベンゼン (6) メタクリルスルホン酸及びその塩 (7) アクリル酸及びその一価アルコールエス テル (8) アクリル酸及びその塩 (9) メタクリル酸及びその一価アルコールエ ステル (10)フマール酸及びその一価アルコールエ ステル (11)イタコン酸及びその一価アルコールエス テル (12) マレイン酸及びその一価アルコールエス テル
5 | 基ポリマー | 2-15 | (1) | ② |  | 弾性体相 |  |  | 弾性体相は次の弾性体の１種あるいはそれ以上から誘導されたものであること また分散している弾性体相は(1)で定義された硬質熱可塑性プラスチック相のポリマーを化学的結合又は混合のいずれの形で含有していてもよい
6 | 基ポリマー | 2-15 | (1) | ②-(1) |  | (1) ポリブタジエン
7 | 基ポリマー | 2-15 | (1) | ②-(2) |  | (2) ブタジエンと次のモノマーのうち１種または２ 種以上とのコポリマー (ⅰ)スチレン (ⅱ)アクリロニトリル (ⅲ)エチレン (ⅳ)イソプレン (ⅴ)ジビニルベンゼン (ⅵ)アクリル，メタクリル酸のＣ1～Ｃ8の 一価モノアルコールのエステル類 (ⅶ)1,3－ブチレングリコールジメタクリレート
8 | 基ポリマー | 2-15 | (1) | ②-(3) |  | (3) ポリイソプレン | Polyisoprene | 9003-31-0
9 | 基ポリマー | 2-15 | (1) | ②-(4) |  | (4) エチレン－プロピレン－非共役ジエンコポリ マー
10 | 基ポリマー | 2-15 | (1) | ②-(5) |  | (5) アクリル酸の飽和脂肪族一価アルコールの エステルのホモポリマーあるいはコポリマー
11 | 基ポリマー | 2-15 | (1) | ②-(6) |  | (6) イソブテン－イソプレンコポリマー
12 | 基ポリマー | 2-15 | (2) | -1 |  | 反応開始剤 |  |  | 反応開始剤としては下記の物質を使用することができる 但し，その残存量は基ポリマーに対して0.2％以下であること
13 | 基ポリマー | 2-15 | (2) | ① |  | ジ－ｔ－ブチルパーオキサイド
14 | 基ポリマー | 2-15 | (2) | ② |  | ジクミルパーオキサイド
15 | 基ポリマー | 2-15 | (2) | ③ |  | ジアシルパーオキサイド
16 | 基ポリマー | 2-15 | (2) | ④ |  | ベンゾイルパーオキサイド
17 | 基ポリマー | 2-15 | (2) | ⑤ |  | ジアセチルパーオキサイド
18 | 基ポリマー | 2-15 | (2) | ⑥ |  | ｔ－ブチルパーオキシアセテート
19 | 基ポリマー | 2-15 | (2) | ⑦ |  | ｔ－ブチルパーオキシプロピオネート
20 | 基ポリマー | 2-15 | (2) | ⑧ |  | ｔ－ブチルパーオキシジエチルアセテート
21 | 基ポリマー | 2-15 | (2) | ⑨ |  | ｔ－ブチルパーオキシ－2－エチルヘキサノエート
22 | 基ポリマー | 2-15 | (2) | ⑩ |  | ｔ－ブチルパーオキシベンゾエート
23 | 基ポリマー | 2-15 | (2) | ⑪ |  | ｔ－ブチルパーオキシイソプロピルカーボネート
24 | 基ポリマー | 2-15 | (2) | ⑫ |  | ｔ－ブチルヒドロパーオキサイド
25 | 基ポリマー | 2-15 | (2) | ⑬ |  | クメンヒドロパーオキサイド
26 | 基ポリマー | 2-15 | (2) | ⑭ |  | Ｐ－メンタンヒドロパーオキサイド
27 | 基ポリマー | 2-15 | (2) | ⑮ |  | Ｐ－(α－ヒドロパーオキシイソプロピル)クメン
28 | 基ポリマー | 2-15 | (2) | ⑯ |  | 1,3－ビス(α－ヒドロパーオキシイソプロピル)ベンゼン
29 | 基ポリマー | 2-15 | (2) | ⑰ |  | 1,4-ビス(α－ヒドロパーオキシイソプロピル）ベンゼン
30 | 基ポリマー | 2-15 | (2) | ⑱ |  | 1,1－ジ(t－ブチルパーオキシ)シクロヘキサン
31 | 基ポリマー | 2-15 | (2) | ⑲ |  | 2,2'-アゾビスイソブチロニトリル
32 | 基ポリマー | 2-15 | (2) | ⑳ |  | アゾジイソバレロニトリル
33 | 基ポリマー | 2-15 | (2) | ㉑ |  | アゾビスシクロヘキサンカルボニトリル
34 | 基ポリマー | 2-15 | (2) | ㉒ |  | 亜硫酸ナトリウム(含酸性塩)
35 | 基ポリマー | 2-15 | (2) | ㉓ |  | 過硫酸カリウム
36 | 基ポリマー | 2-15 | (2) | ㉔ |  | 過硫酸アンモニウム
37 | 基ポリマー | 2-15 | (2) | ㉕ |  | 1－ｔ－ブチルアゾ－ｌ－シアノシクロヘキサン |  |  |  | 添加量0.16％以下， 70℃以下で使用のこと
38 | 基ポリマー | 2-15 | (2) | -2 |  | 反応調節剤、重合禁止剤および連鎖移動剤
39 | 基ポリマー | 2-15 | (2) | -2 |  | ①硝酸
40 | 基ポリマー | 2-15 | (2) | -2 |  | ②硝酸ナトリウム
41 | 基ポリマー | 2-15 | (2) | -2 |  | ③硝酸マグネシウム
42 | 基ポリマー | 2-15 | (2) | -2 |  | ④硝酸アンモニウム
43 | 基ポリマー | 2-15 | (2) | -2 |  | ⑤酢酸ナトリウム
44 | 基ポリマー | 2-15 | (2) | -2 |  | ⑥水酸化カリウム
45 | 基ポリマー | 2-15 | (2) | -2 |  | ⑦塩化マグネシウム
46 | 基ポリマー | 2-15 | (2) | -2 |  | ⑧塩化アルミニウム
47 | 基ポリマー | 2-15 | (2) | -2 |  | ⑨塩化カリウム
48 | 基ポリマー | 2-15 | (2) | -2 |  | ⑩塩化カルシウム
49 | 基ポリマー | 2-15 | (2) | -2 |  | ⑪硫酸ナトリウム
50 | 基ポリマー | 2-15 | (2) | -2 |  | ⑫硫酸マグネシウム
51 | 基ポリマー | 2-15 | (2) | -2 |  | ⑬硫酸アルミニウム
52 | 基ポリマー | 2-15 | (2) | -2 |  | ⑭硫酸カリウム
53 | 基ポリマー | 2-15 | (2) | -2 |  | ⑮リン酸マグネシウム
54 | 基ポリマー | 2-15 | (2) | -2 |  | ⑯リン酸カリウム
55 | 基ポリマー | 2-15 | (2) | -2 |  | ⑰トリポリリン酸ナトリウム
56 | 基ポリマー | 2-15 | (2) | -2 |  | ⑱ピロリン酸ナトリウム
57 | 基ポリマー | 2-15 | (2) | -2 |  | ⑲ピロリン酸カルシウム
58 | 基ポリマー | 2-15 | (2) | -2 |  | ⑳アルキルメルカプタン類
59 | 安定剤 | A | 1 | 1 |  | ソルビン酸カリウム | Potassium sorbate | 24634-61-5 |  | 塗布量：600mg/m2以下 塗布用に限る
60 | 安定剤 | A | 2 | 1 |  | エポキシ化大豆油 | Epoxydized soybean oil | 8013-07-8 | オキシラン酸素：6～7% ヨウ素価：８未満 | 添加量：0.5%以下 エポキシ化合物、燐化合物、硫黄化合物、フェノール系化合物の合計添加量1.0%以下
61 | 安定剤 | A | 2 | 2 |  | エポキシ化アマニ油 |  | 8016-11-3 | オキシラン酸素：8.3％以上 ヨウ素価：５以下 | エポキシ化合物、燐化合物、硫黄化合物、フェノール系化合物の合計添加量1.0%以下
62 | 安定剤 | A | 2 | 5 |  | 3-(2-キセノリル)-1,2-エポキシプロパン | 3-(2-Xenolyl)-1,2-epoxypropane | 7144-65-2 |  | エポキシ化合物、燐化合物、硫黄化合物、フェノール系化合物の合計添加量1.0%以下
63 | 安定剤 | A | 3 | 1 |  | 尿素 | Urea | 57-13-6
64 | 安定剤 | A | 3 | 2 |  | ヘキサメチレンテトラミン | Hexamethylene tetramine | 100-97-0 | ホルムアルデヒドの溶出1.0µg/ml以下(試験法は，衛生試験法のポリアセタールのホルムアルデヒド溶出試験法による)
65 | 安定剤 | A | 4 | 2 |  | トリス(ミックスド,モノおよびジノニルフェニル)フォスファイト | Tris(mixed, mono- and di-) nonylphenylphosphite | 54771-30-1 | トリイソプロパノールアミン含有量：1.0%以下 | Ａ5－２との合計添加量2.0％以下 エポキシ化合物、燐化合物、硫黄化合物、フェノール系化合物の合計添加量1.0%以下
66 | 安定剤 | A | 4 | 4 |  | ジステアリルペンタエリスリトールジフォスファイト又はサイクリックネオペンタンテトライルビス（オクタデシルフォスファイト） | Distearylpenthaerythritol diphosphite or cyclic neopentane tetraylbis (octadecylphosphite) | 3806-34-6 | Ⓑ トリイソプロパノールアミンの含有量は1.0％以下， りん含量7.8～8.2％， | 添加量：0.25%以下 エポキシ化合物、燐化合物、硫黄化合物、フェノール系化合物の合計添加量1.0%以下
67 | 安定剤 | A | 4 | 7 |  | 4,4'-ブチリデンビス(3-メチル-6-t-ブチルフェニル-ジトリデシルフォスファイト) | 4-4'-Butylidene-bis(3-methyl-6-t-butyl phenyl-di-tridecyl phosphite) | 13003-12-8 | Ⓑ | エポキシ化合物、燐化合物、硫黄化合物、フェノール系化合物の合計添加量1.0%以下
68 | 安定剤 | A | 4 | 19 |  | 9,10-ジヒドロ-9-オキサ-10-ホスファフェナントレン-10-オキサイド | 9,10-dihydro-9-oxa-10-phosphaphenanthrene-10-oxide | 35948-25-5 |  | 添加量0.5%以下 100℃以下で使用のこと エポキシ化合物、燐化合物、硫黄化合物、フェノール系化合物の合計添加量1.0%以下
69 | 安定剤 | A | 5 | 2 |  | 3,3'-チオジプロピオン酸ジラウリル | Dilauryl-3,3-Thiodipropionate | 123-28-4 | Ⓑ | Ａ４－２との合計添加量2.0％以下 エポキシ化合物、燐化合物、硫黄化合物、フェノール系化合物の合計添加量1.0%以下
70 | 安定剤 | A | 5 | 3 |  | 3,3'-チオジプロピオン酸ジミリスチル | Dimyristyl-3,3'-thiopropionate | 16545-54-3 | Ⓑ | 添加量：0.5%以下 エポキシ化合物、燐化合物、硫黄化合物、フェノール系化合物の合計添加量1.0%以下
71 | 安定剤 | A | 5 | 4 |  | 3,3'-チオジプロピオン酸ジステアリル | Distearyl-3,3'-thiopropionate | 693-36-7 | Ⓑ | 添加量：0.5%以下 エポキシ化合物、燐化合物、硫黄化合物、フェノール系化合物の合計添加量1.0%以下
72 | 安定剤 | A | 6 | 1-1 |  | ブチル化ヒドロキシトルエン | Butylated hydroxytoluene | 128-37-0 |  | 添加量：0.125%以下
73 | 安定剤 | A | 6 | 1-5 |  | n-オクタデシル-β-(4'-ヒドロキシ-3',5'-ジ-t-ブチルフェニル)プロピオネート | n-Octadecyl-P-(4'-hydroxy-3',5'-di-t-butylphenyl)propionate | 29874-14-4 | Ⓑ | 添加量：0.5%以下
74 | 安定剤 | A | 6 | 1-10 |  | トコフェロール | Tocopherol | 59-02-9
75 | 安定剤 | A | 6 | 2-1 |  | 2,2'-メチレンビス(4-メチル-6-t-ブチルフェノール) | 2,2-Methylenebis(4-methyl-6-t-butyl phenol) | 119-47-1 |  | 最大移行量：2㎎/㎏食品以下
76 | 安定剤 | A | 6 | 2-2 |  | 2,2'-メチレンビス(4-エチル-6-t-ブチルフェノール) | 2,2'-Methylenebis(4-ethyl-6-t-butylphenol) | 88-24-4 |  | 最大移行量：2㎎/㎏食品以下
77 | 安定剤 | A | 6 | 2-4 |  | 4,4'-ブチリデンビス(6-t-ブチル-m-クレゾール) 1,1-ビス(2'-メチル-4'-ヒドロキシ-5'-t-ブチル-フェニル)ブタン | 4,4'-Butylidenebis(6-t-butyl-m-cresol)or1,1-bis(2'-methyl-4'-hydroxy-5'-t-butylphenyl)butane | 85-60-9 |  | 最大移行量：3㎎/㎏食品以下
78 | 安定剤 | A | 6 | 2-5 |  | 4,4'-チオビス(6-t-ブチル-m-クレゾール)又は 4,4'-チオビス(3-メチル-6-t-ブチルフェノール) | 4,4'-Thiobis(6-t-butyl-m-cresol) or 4,4'-thiobis(3-methyl-6-t-butylphenol) | 96-69-5 |  | 最大移行量：2㎎/㎏食品以下
79 | 安定剤 | A | 6 | 2-10 |  | トリエチレングリコールビス－3－(3－t－ブチル－4－ヒドロキシ－5－メチルフェニル)プロピオネート | Triethyleneglycolbis-3-(3-t-butyl-4-hydroxy-5-methyl phenyl) propionate | 36443-68-2 |  | 添加量：0.3％以下
80 | 安定剤 | A | 6 | 3-1 |  | 1,1,3－トリス(2－メチル－4－ヒドロキシ－5－t－ブチルフェニル)ブタン） | 1,1,3-Tris(2-methyl4hydroxy-5-t-butyl phenyl) butane | 1843-03-4 |  | 添加量：0.2％以下
81 | 安定剤 | A | 6 | 4-1 |  | 1,3,5－トリメチル－2,4,6－トリス(3,5－ジ－t－ブチル－4－ヒドロキシベンジル)ベンゼン | 1,3,5-Trimethyl-2,4,6-tris(3,5-di-t-butyl-4-hydroxybenzyl) benzene | 1709-70-2 |  | 添加量：0.5％以下
82 | 安定剤 | A | 6 | 4-2 |  | テトラキス〔メチレン－3－(3',5)ジ－t－ブチル－4'－ヒドロキシフェニル〕プロピオネート〕メタン | Tetrakis(methylene-3-[3',5'-di-t-buty-4'-hydroxyphenyl] propionate)methane | 6683-19-8 |  | 添加量：0.5％以下
83 | 安定剤 | A | 6 | 5-1 |  | 1,3,5－トリス(3',5－ジ－t－ブチル－4'－ヒドロキシベンジル)－s－トリアジン－ 2,4,6(1H,3H,5H)－トリオン | 1,3,5-Tris(3',5'-di-t-butyl-4'-hydroxybenzyl)-s-triazine-2,4,6-(1H,3H,5H)trione | 27676-62-6 |  | 添加量：0.5％以下
84 | 安定剤 | A | 7 | 1 |  | 2－ヒドロキシー4－メトキシベンゾフェノン | 2-Hydroxy-4-methoxybenzophenone | 131-57-7 |  | 最大移行量：５㎎/㎏食品以下
85 | 安定剤 | A | 7 | 3 |  | 2－ヒドロキシ－4－n－オクトキシベンゾフェノン | 2-Hydroxy-4-n-octoxybenzophenone | 1843-05-6 |  | 最大移行量：10㎎/㎏食品以下
86 | 安定剤 | A | 7 | 6 |  | 2－(2'－ヒドロキシ－5'－メチルフェニル)ベンゾトリアゾール | 2-(2'-Hydroxy-5'-methylphenyl)benzotriazole | 2440-22-4 | 純度99.5％以上 | 添加量：0.5％以下
87 | 安定剤 | A | 7 | 8 |  | 2－(2'－ヒドロキシ－3'－t－ブチル－5'－メチルフェニル)－5－クロロベンゾトリアゾール | 2-(2'-Hydroxy-3'-t-butyl-5'-methyl phenyl)-5-chlorobenzotriazole | 3896-11-5 | 純度99.5％以上 | 添加量：0.5％以下
88 | 安定剤 | A | 7 | 10 |  | 2,5－ビス〔5'－t－ブチルベンゾキサゾリル(2)〕－チオフェン | 2,5-Bis [5'-t-butyl benzoxazolyl-(2)]thiophene | 7128-64-5 |  | 添加量：0.05％以下
89 | 安定剤 | A | 8 | 1 |  | カーボンブラック | Carbon black | 1333-86-4 | チャンネル法によるもの、または下記の規格を満たすもの トルエン抽出物0.1％以下、 ベンツ(a)ピレン含有量：0,25 mg/kg以下、 | 添加量：2.5%以下 色材として使用可能
90 | 安定剤 | A | 8 | 2a |  | パラオキシ安息香酸メチル | Methyl p-oxybenzoate | 99-76-3 |  | 塗布量：600mg/㎡以下
91 | 安定剤 | A | 8 | 2b |  | パラオキシ安息香酸プロピル | Propyl p-oxybenzoate | 94-13-3 |  | 塗布量：600mg/㎡以下
92 | 安定剤 | A | 8 | 4 |  | ソルビン酸 | Sorbic acid | 110-44-1 |  | 塗布量：600mg/㎡以下、 塗布用に限る
93 | 安定剤 | A | 8 | 13 |  | アジピン酸 | Adipic acid | 124-04-9 | 品質は食品添加物公定書に従う
94 | 界面活性剤 | B | 1 | 1 |  | グリセリン脂肪酸エステル | Glycerin fatty acid esters | 31566-31-1 | Ⓑ 品質は食品添加物公定書に従う | 塗布量：600mg/㎡ 以下、
95 | 界面活性剤 | B | 1 | 2 |  | ソルビタン脂肪酸(C8～C22)エステル | Sorbitan fatty acid (C8-C22)esters | 1338-43-8 | Ⓑ 品質は食品添加物公定書に従う | 塗布量：600mg/㎡以下
96 | 界面活性剤 | B | 1 | 3 |  | プロピレングリコール脂肪酸(C8～C22)エステル | Propylene glycol fatty acid (C8-C22)esters | 067784-83-2 67784-79-6 026403-62-3 | Ⓑ 品質は食品添加物公定書に従うもの | 塗布量：600mg/㎡以下
97 | 界面活性剤 | B | 1 | 4 |  | ショ糖脂肪酸(C8～C22)エステル | Sucrosefattyacid (C8-C22)esters | 37318-31-3 | Ⓑ 品質は食品添加物公定書に従う
98 | 界面活性剤 | B | 1 | 5 |  | クエン酸モノ(ジおよびトリ)ステアリルエステル | Citric acid mono- (di-or tri-) stearyl ester |  | Ⓑ
99 | 界面活性剤 | B | 1 | 6 |  | ペンタエリスリトール脂肪酸(C8～C18)エステル | Pentaerythritol fafty acid (C8-C18)esters | 205243-77-2 | Ⓑ
100 | 界面活性剤 | B | 1 | 8 |  | ポリグリセリン脂肪酸(Ｃ8～Ｃ18)エステル | Polyglycerin fatty acid (C8-C22) esters | 9007-48-1 | Ⓑ 但し，デカグリセリンエステルまで，およびＣ18
101 | 界面活性剤 | B | 1 | 10 |  | ポリオキシエチレン(20モル)ソルビタン脂肪酸(Ｃ12～Ｃ18)エステル | Polyoxyethylene (20 moles) sorbitan fatty acid (C12-C18)esters | 9005-67-8 | Ⓑ | 添加量：3.0％以下、 塗布量：600mg/㎡以下
102 | 界面活性剤 | B | 1 | 11 |  | ポリエチレングリコール脂肪酸(Ｃ8～Ｃ22)エステル | Polyethylene glycol fatty acid (C8-C22) esters | 9004-99-3 9004-96-0 | Ⓑ | 残存量：2.0％以下、 塗布量：600mg/㎡以下
103 | 界面活性剤 | B | 1 | 12 |  | ポリプロピレングリコール脂肪酸(Ｃ8～Ｃ18)エステル | Polypropylene glycol fatty acid(C8-C18)esters |  | Ⓑ
104 | 界面活性剤 | B | 1 | 13 |  | ポリオキシエチレン脂肪族アルコール(Ｃ12～Ｃ20)エ－テル | Polyoxyethylene fatty alcohol (C12-C20) ethers | 69013-19-0 | Ⓑ | 塗布量：600mg/㎡以下
105 | 界面活性剤 | B | 1 | 13-2 |  | ポリオキシエチレン(4～14モル)脂肪族アルコール(C5～C18)エーテル | Polyoxyethylene (4-14) Alkyl(5-18) Ether | 9002-93-1 | Ⓑ | 塗布量：100mg/㎡以下、 塗布用に限る
106 | 界面活性剤 | B | 1 | 14 |  | ポリオキシエチレン(4～50モル)アルキル(C7以上)フェニルエーテル | Polyoxyethylene (4-50 moles) alkyl(≧C7)phenyl ethers | 9002-93-1 | Ⓑ | 塗布量：100mg/㎡以下
107 | 界面活性剤 | B | 1 | 15 |  | N,Nビス(2－ヒドロキシエチル)脂肪(C8～C18)アミン | N,N-Bis(2-hydroxyethyl) fatty(C 8-C18)amine | 10213-78-2 | Ⓑ | 添加量：0.15％以下、 塗布量：24ｍｇ／㎡ 以下
108 | 界面活性剤 | B | 1 | 16 |  | 脂肪酸(Ｃ12～Ｃ18)とジエタノールアミンによる縮合生成物 | Condensates of fatty acids (C12-C18)with diethanol amine | 120-40-1 | Ⓑ | 添加量：2.5％以下 塗布量：600mg/㎡以下
109 | 界面活性剤 | B | 1 | 17 |  | ポリオキシプロピレンポリオキシエチレンブロックポリマー | Polyoxypropylene polyoxyethylene block copolymer | 9003-11-6 | 塗布量：600mg/㎡以下
110 | 界面活性剤 | B | 1 | 18 |  | ポリエチレングリコール | Polyethylene glycol | 25322-68-3 | 分子量：200～9,500 エチレングリコールとジエチレングリコールの残存量：0.2％以下 | 塗布量：600mg/㎡以下
111 | 界面活性剤 | B | 1 | 19 |  | ポリプロピレングリコール | Polypropylene glycol | 25322-69-4 | 分子量：400～4,000 | 添加量：5.0％以下、 塗布量：600mg/㎡以下
112 | 界面活性剤 | B | 1 | 21 |  | ポリエチレンオキサイド | Polyethylene oxide | 25322-68-3 |  | 塗布量：600ｍｇ／㎡ 以下、 塗布用に限る
113 | 界面活性剤 | B | 1 | 23 |  | イソプロピルアルコール | Isopropyl alcohol | 67-63-0 |  | 塗布量：600mg/㎡以下、塗布用に限る
114 | 界面活性剤 | B | 1 | 28 |  | Ｎ－２－ヒドロキシエチル－Ｎ－（２－ヒドロキシアルキル）アミン | Ｎ-2-ｈｙｄｒｏｘｙｅｔｈｙｌ-Ｎ-(2-ｈｙｄｒｏｘｙａｌｋｙｌ) ａｍｉｎｅ | 84836-93-1 2615-84-1 56975-13-4 | Ⓑ アルキルはＣ12（２～60％），Ｃ14（40～98％） | 塗布量：500mg/㎡ 塗布用に限る
115 | 界面活性剤 | B | 1 | 29 |  | エチルアルコール | Ethanol | 64-17-5 |  | 塗布量：600mg/m2以下
116 | 界面活性剤 | B | 2 | 1 |  | アルキル(Ｃ10～Ｃ20)スルホン酸塩(Ｎａ,) | Alkyl (C10-C20) sulfates(Na, K, NH4) | 977180-90-7,（Na） 27176-87-0 | Ⓑ | 添加量：3.0％以下、 塗布量：120mg/㎡以下
117 | 界面活性剤 | B | 2 | 2 |  | アルキル(C9～C20)ベンゼンスルホン酸塩(Na,K,NH4) | Alkyl (C9-C 20) benzene sulfonates (Na, K, NH4) | 68411-30-3 | Ⓑ | B2-1,2 の合計塗布量：600mg/㎡以下 塗布用に限る
118 | 界面活性剤 | B | 2 | 2-2 |  | アルキルドデシルベンゼンスルホン酸塩(Mg、Zn) | 0 |  |  | 移行量：30mg/kg以下
119 | 界面活性剤 | B | 2 | 3 |  | アルキルナフタリンスルホン酸塩(Na) | Alkyl (C10-C 20) naphthalene sulfonate Na,Salt | 577-11-7 | Ⓑ | 添加量：3.0％以下 B2-1～3合計塗布量：600mg/㎡以下
120 | 界面活性剤 | B | 2 | 4 |  | ソジウムジアルキル(Ｃ4～Ｃ16)スルホサクシネート | Sodium dialkyl(C4-C 16) sulfosuccinate |  | Ⓑ | 添加量：2.5％以下 塗布量：600mg/㎡以下
121 | 界面活性剤 | B | 2 | 5 |  | ソジウムジシクロヘキシルスルホサクシネート | Sodium dicyclohexylsulfosuccinate | 23386-52-9 |  | 添加量：2.5％以下
122 | 界面活性剤 | B | 2 | 6 |  | アルキル(C8～C18)フェノキシベンゼンスルホン酸ソーダ | Sodium alkyl (C8-C IJ phenoxybenzene sulfonate |  | Ⓑ | 添加量：2.0％以下
123 | 界面活性剤 | B | 2 | 9 |  | アルキル(C8～C20)サルフェート(Na,K,NH4) | Alkyl (C8-C 20) sulfates (Na, K, NH4) | 151-21-3 | Ⓑ ラウリルに限る | 残存量：0.3％以下 B2-1､-2との合計塗布量：600mg/㎡以下
124 | 界面活性剤 | B | 2 | 10 |  | ポリオキシエチレン脂肪アルコール(C12～C20)エーテルサルフェート(Na,NH4) | Polyoxyethylene fatty alcohol (C12-C20) ether sulfates (Na, NH4) |  | Ⓑ | 塗布量：600mg/㎡ 以下、 塗布用に限る
125 | 界面活性剤 | B | 2 | 11 |  | ポリオキシエチレン(4～50モル) アルキル(C7以上)フェニルエーテルサルフェート(Na,NH4) | Polyoxyethylene (4-50 moles) alkyl (≧C7) phenylether sulfates (Na, NH4) | 55348-40-8 | Ⓑ | 残存量：2.5％以下 B2-2，B5-9との合計添加量：2.5％以下、 塗布量：600mg/㎡以下
126 | 界面活性剤 | B | 2 | 12 |  | ポリオキシエチレン(4～10モル)アルキル(Ｃ12～Ｃ13)ホスフェート | Polyoxyethylene (4-10moles) alkyl (C 12-C13)phosphates | 13201-41-7 | Ⓑ
127 | 界面活性剤 | B | 2 | 13 |  | ポリオキシエチレン(5～55モル)ノニルフェニルホスフェート
128 | 界面活性剤 | B | 2 | 16 |  | 脂肪酸(C8～C22)塩 (Na,K,NH4) | Fatty acid (C8-C22) salts (Na, K, NH4) | 143-19-1 | Ⓑ 水添物を含む | 塗布量：600mg/㎡以下、
129 | 界面活性剤 | B | 2 | 17 |  | ロジン(不均化又は水添)石鹸(Ｎａ,Ｋ)
130 | 界面活性剤 | B | 3 | 1 |  | N－アシル(C8～C18)ザルコシネ－ト | N-Acyl (C8-C18) sarcosinate | 137-16-6 | Ⓑ | 添加量：0.15％以下
131 | 界面活性剤 | B | 4 | 1 |  | ジメチルジアルキル(Ｃ8～Ｃ18)アンモニウムクロライド | Dimethyl dialkyl (Ｃ8～Ｃ18) ammonium chloride | 61789-77-3、 61789-80-8 | Ⓑ | 最大移行量：３㎎/㎏食品以下
132 | 界面活性剤 | B | 5 | 1 |  | カルボキシメチルセルロース及びそのナトリウム塩 | Carboxymethyl cellulose and its sodium salt | 9000-11-7 |  | 塗布量：600mg/以下
133 | 界面活性剤 | B | 5 | 2 |  | メチルセルロース | Methyl Cellulose | 9004-67-5 | Ⓑ | 添加量：2.5％以下 塗布量：600mg/㎡以下
134 | 界面活性剤 | B | 5 | 5 |  | メチルヒドロキシプロピルセルロース | Methylhydroxypropyl cellulose | 9004-65-3 | 塗布剤として使用するものは、品質は食品添加物公定書に従う | 添加量：2.5％以下 塗布量：600mg/㎡以下
135 | 界面活性剤 | B | 5 | 9 |  | ポリビニルアルコール | Polyvinyl alcohol | 9002-89-5 | ４％水溶液の粘度が20℃で2cp以上 | 塗布量：600mg/㎡以下
136 | 界面活性剤 | B | 5 | 10 |  | ポリアクリル酸及びそのナトリウム塩 | Polyacrylic acid and its sodium salt | 9003-01-4 9003-04-7
137 | 界面活性剤 | B | 5 | 12 |  | ポリビニルピロリドン | Polyvinyl pyrrolidone | 9003-39-8 | ４％水溶液の粘度が20℃で34cp以上 | 添加量：2.5％以下、 塗布量：600mg/㎡以下
138 | 界面活性剤 | B | 5 | 22 |  | ポリビニルポリピロリドン | Polyvinylpolypyrrolidone | 25249-54-1 | 水、5％酢酸及び50％エタノール溶媒による３時間還流条件下での総溶出量：50µg/ml以下 | 添加量：30．0％以下
139 | 滑剤 | C | 1 | 1 |  | 流動パラフィン | Liquid paraffin | 8002-74-2 | 品質は食品添加物公定書に従う
140 | 滑剤 | C | 1 | 2 |  | 合成パラフィン | Synthetic paraffin | 8002-74-2 | (1)凝固点 93～99℃ (2)油含量： 0.5％以下 (3)吸光度 88℃ジヒドロナフタリン中で290nmでの吸収が0.01を超えないこと
141 | 滑剤 | C | 1 | 4 |  | 合成イソパラフィン石油炭化水素 | Synthetic isoparaffin petroleum hydrocarbons | 68551-17-7 | (1)沸点(63～260℃) (2)紫外線吸光度(光路長１㎝当たりの最高吸光度) 260～319mμ 1.5 320～329mμ 0.08 330～350mμ 0.05 (3)不揮発残渣 0.002g/100ml以下
142 | 滑剤 | C | 1 | 8 |  | 石油系ワックス | Petroleumwax | 8002-74-2, 63231-60-7 | 紫外線吸光度(光路長１㎝当りの最高吸光度)280～289nm0.15 290～299nm0.12 300～359nm0.08 360～400nm0.02
143 | 滑剤 | C | 1 | 11 |  | ポリエチレンワックス | Polyethylene wax | 9002-88-4
144 | 滑剤 | C | 1 | 13 |  | 水素添加ポリブテン | Hydrogenated polybutene | 68937-10-0 | (1)99℃の粘度が39セイボルト以上、(2)臭素価3以下 | 脂肪性食品には使用できない
145 | 滑剤 | C | 2 | 1 |  | 高級脂肪酸(Ｃ8～Ｃ18) | Higher fatty acids (C8-C22) and behenic acid |  | Ⓑ 動物または植物から得られた脂肪酸及びそれらの脂肪酸を水素添加したもの
146 | 滑剤 | C | 3 | 1 |  | 高級脂肪酸(Ｃ8～Ｃ22)アルミニウム | Higher fatty acid (C8-C22) aluminum salts | 637-12-7 | Ⓑ | 添加量：3.0％以下
147 | 滑剤 | C | 3 | 2 |  | 高級脂肪酸(Ｃ8～Ｃ22,リシノール) カルシウム | Higherfatty acid (C8-C22) calcium salts | 1592-23-0 | Ⓑ | 添加量：5.0％以下、 塗布量：600mg/㎡以下 (ステアリン酸カルシウムに限る)
148 | 滑剤 | C | 3 | 3 |  | 高級脂肪酸(Ｃ8～Ｃ22)マグネシウム | Higher fatty acid (C8-C22) magnesium salts | 557-04-0 | Ⓑ | 添加量：1.0％以下
149 | 滑剤 | C | 3 | 4 |  | 高級脂肪酸(C8,C18)亜鉛 | Higherfattyacid (C8-C18)zincsalts . | 557-05-1 | Ⓑ 塗布剤は不ケン化物2％以、ステアリン酸に限る。 | 添加量：0.5％以下、 塗布量：600mg/m2以下
150 | 滑剤 | C | 3 | 4-1 |  | ベヘン酸（Ｃ22）亜鉛 | Behenic acid(C22) zinc salts |  | 不ケン化物質2.0％以下
151 | 滑剤 | C | 4 | 1 |  | 直鎖脂肪族１価アルコール(Ｃ8～Ｃ18) | Straight-chain fatty monohydric alcohols (C8-C18) | 56-81-5 | Ⓑ 合成アルコールは (1)全ジオール:0.1%以下 (2)C8～C14:直鎖96%以上、アルコール分99%以上 (3)C16～C18:直鎖94%以上、アルコール分98%以上 (4)非アルコール不純物はパラフィンのこと | ステアリルアルコールは添加量：1.0％以下
152 | 滑剤 | C | 4 | 2 |  | グリセリン | Glycerin | 56-81-5 | Ⓑ 品質は食品添加物公定書に従う
153 | 滑剤 | C | 4 | 4 |  | プロピレングリコール | Propylene glycol | 57-55-6 | 品質は食品添加物公定書に従う
154 | 滑剤 | C | 5 | 9 |  | アセチルクエン酸トリブチル | Tributyl acetylcitrate | 77-90-7
155 | 滑剤 | C | 5 | 11 |  | アジピン酸ジイソブチル | Diisobutyl adipate | 141-04-8
156 | 滑剤 | C | 5 | 13 |  | アジピン酸ジ-2－エチルヘキシル | Di-2-ethylhexyl adipate | 103-23-1 |  | 添加量：5.0％以下
157 | 滑剤 | C | 5 | 14 |  | セバシン酸ジブチル | Dibutyl sebacate | 109-43-3 | Ⓑ
158 | 滑剤 | C | 5 | 15 |  | セバシン酸ジオクチル | Dioctyl sebacate | 122-62-3 | Ⓑ
159 | 滑剤 | C | 5 | 16 |  | アゼライン酸ジ－n－ヘキシル | Di-n-hexyl azelate | 109-31-9 |  | 脂肪性食品は添加量：15％以下
160 | 滑剤 | C | 5 | 18 |  | ポリ(1,3－ブタンジオ－ル－アジピン酸)エステル | Poly(1,3-butanediol adipate) | 24937-93-7
161 | 滑剤 | C | 7 | 1 |  | 水添食用油脂 | Hydrogenated edible oil and fat |  | Ⓑ
162 | 滑剤 | C | 7 | 2 |  | 水添ひまし油 | Hydrogenated castor oil | 8001-78-3
163 | 滑剤 | C | 7 | 3 |  | ひまし油 | Castor oil | 8001-79-4
164 | 滑剤 | C | 7 | 8 |  | アセチル化モノグリセライド | Acetylated monoglycerides | 68990-54-5 | Ⓑ 分子中アセチル基を持つ脂肪酸(Ｃ8～Ｃ22)グリセライドであって，酸価６以下、ライヘルトマイスル価75～200のもの 食品添加物公定書に従う | 塗布量：600mg/ m2以下
165 | 滑剤 | C | 8 | 1 |  | エチレンビス脂肪酸(C16,C18)アマイド | Ethylene bis-fatty acid (C 16,C 18) amide N,N'-Ethane-1,2-diylbispalmitamide | 110-31-6 5518-18-3 | Ⓑ | 添加量：2.0％以下
166 | 滑剤 | C | 8 | 2 |  | 高級脂肪酸アマイド | Higherfattyacid (C8-C22) amide | 0 | Ⓑ
167 | 滑剤 | C | 8 | 3 |  | ステアリルエルカアマイド | Stearyl erucamide | 10094-45-8 | Ⓑ | 添加量：0.2％以下
168 | 滑剤 | C | 8 | 4 |  | オレイルパルミトアマイド | Oleyl parmmitamide | 16260-09-6 | Ⓑ
169 | 滑剤 | C | 9 | 1 |  | メチルヒドロジエンポリシロキサン | Methyl hydrogene polysiloxane | 63148-57-2 9004-73-3 | 20℃の粘度最低100cSt | 添加量：1.0％以下
170 | 滑剤 | C | 9 | 2 |  | ジメチルポリシロキサン | Dimethyl polysiloxane | 63148-62-9 | 粘度：最低100cSt（20℃） | 添加量：1.0％以下塗布量 600mg/㎡以下
171 | 滑剤 | C | 9 | 3 |  | メチルフェニルポリシロキサン | Methyl phenyl polysiloxane | 68083-14-7 | 20℃の粘度最低100cSt | 塗布量：600mg/㎡以下
172 | 滑剤 | C | 10 | 1 |  | ロジンおよびロジン誘導体 | Rosin and its derivatives |  | Ⓑ品質はＦＤＡ§178.3870，§175.300(b)－(3)－(v)に従う
173 | 滑剤 | C | 10 | 2 |  | ロジンのマグネシウム塩 | Ｒｏｓｉｎ ｍａｇｎｅｓｉｕｍ ｓａｌｔ | 68476-03-9 | 品質はＦＤＡ§178.3870の規定に従うもの
174 | 充填剤 | D | 1 | 1 |  | 酸化マグネシウム | Magnesium oxide | 1309-48-4 |  | 複合酸化物系顔料成分として使用可能
175 | 充填剤 | D | 1 | 2 |  | 酸化アルミニウム | Aluminium oxide | 1344-28-1 |  | 塗布量：600mg/㎡以下 複合酸化物系顔料成分として使用可能
176 | 充填剤 | D | 1 | 3 |  | 酸化けい素 | Silicon oxide | 7631-86-9 | 官能基例えばビニル基，メタクリル基，アミノ基またはグリシジル基を有するアルコキシシランで処理する場合は，処理剤の量：は合計0.5％以下であること。 処理剤合計は、充填剤に対し5％以下 | 塗布量：600mg/㎡以下 無機顔料および複合酸化物系顔料成分として使用可能
177 | 充填剤 | D | 1 | 4 |  | 酸化カルシウム | Calcium oxide | 1305-78-8 |  | 複合酸化物系顔料成分として使用可能
178 | 充填剤 | D | 1 | 5 |  | 酸化チタン | Titanium oxide | 13463-67-7 | Pb，Cd 0.01％以下、As，Hg 0.005％以下 | 複合酸化物系顔料成分として使用可能
179 | 充填剤 | D | 1 | 6 |  | 酸化クロム(Ⅲ) | Chromium oxide (lll) | 1308-38-9 | Pb，Cd 0.01％以下、As，Hg 0.005％以下 | 複合酸化物系顔料成分として使用可能
180 | 充填剤 | D | 1 | 7 |  | 酸化鉄 | lron oxide | 1309-37-1 | Pb，Cd 0.01％以下、As，Hg 0.005％以下 | 複合酸化物系顔料成分として使用可能
181 | 充填剤 | D | 1 | 8 |  | 酸化亜鉛 | Zinc oxide | 1314-13-2 | Pb，Cd 0.01％以下、As，Hg 0.005％以下 金属亜鉛１％以下 | 複合酸化物系顔料成分として使用可能
182 | 充填剤 | D | 1 | 10 |  | 酸化コバルト | Cobalt oxide | 1308-06-1 |  | 複合酸化物系顔料成分としての使用に限る
183 | 充填剤 | D | 1 | 11 |  | 酸化ニオブ | Niobium oxide | 1313-96-8 |  | 複合酸化物系顔料成分としての使用に限る
184 | 充填剤 | D | 1 | 12 |  | 酸化ニッケル | Nickel oxide | 12035-36-8 |  | 複合酸化物系顔料成分としての使用に限る
185 | 充填剤 | D | 1 | 13 |  | 酸化アンチモン | Antimony oxide | 1327-33-9 1309-64-4 1314-60-9 |  | 複合酸化物系顔料成分としての使用に限る
186 | 充填剤 | D | 1 | 14 |  | 酸化タングステン | Tungsten oxide | 1314-35-8 |  | 複合酸化物系顔料成分としての使用に限る
187 | 充填剤 | D | 1 | 16 |  | チタンイエロー | Titan yellow | 8007-18-9 | Pb，Cd 0.01％以下、As，Hg 0.005％以下 | 無機顔料として使用可能
188 | 充填剤 | D | 1 | 17 |  | コバルトブルー | Cobalt blue | 1345-16-0 | Pb，Cd 0.01％以下、As，Hg 0.005％以下 | 無機顔料として使用可能
189 | 充填剤 | D | 1 | 18 |  | 三酸化アンチモン | Antimony trioxide | 1309-64-4 |  | アンチモンの移行量：0.02㎎/㎏以下、 アンチモンの定量法は告示３７０号アンチモン溶出試験法による
190 | 充填剤 | D | 1 | 19 |  | シリル化処理無水ケイ酸 | Silicon dioxide, silanated | 68909-20-6 |  | 塗布剤として塗布量：600mg/㎡以下
191 | 充填剤 | D | 1 | 20 |  | 酸化マンガン | Manganese oxide |  |  | 複合酸化物系顔料成分として使用できる
192 | 充填剤 | D | 2 | 1 |  | 水酸化マグネシウム | Magnesium hydroxide | 1309-42-8
193 | 充填剤 | D | 2 | 2 |  | 水酸化アルミニウム | Aluminium hydroxide | 21645-51-2 | Pb，Cd 0.01％以下、As，Hg 0.005％以下 | 無機顔料および複合酸化物系顔料成分として使用可能
194 | 充填剤 | D | 2 | 3 |  | 水酸化カルシウム
195 | 充填剤 | D | 3 | 1 |  | 炭酸マグネシウム | Magnesium carbonate | 546-93-0
196 | 充填剤 | D | 3 | 2 |  | 炭酸カルシウム | Calcium carbonate | 471-34-1
197 | 充填剤 | D | 4 | 1 |  | 硫酸カルシウム | Calcium sulfate | 7778-18-9
198 | 充填剤 | D | 4 | 3 |  | 硫酸バリウム | Barium sulfate | 7727-43-7 | Pb，Cd 0.01％以下、As，Hg 0.005％以下 | 無機顔料として使用可能
199 | 充填剤 | D | 5 | 2 |  | けい酸マグネシウム | Magnesium silicate | 1343-88-0 |  | 添加量：2.0％以下
200 | 充填剤 | D | 5 | 3 |  | けい酸アルミニウム | Aluminium silicate | 12068-56-3
201 | 充填剤 | D | 5 | 5 |  | けい酸カルシウム | Calcium silicate | 1344-95-2 |  | 添加量：2.0％以下
202 | 充填剤 | D | 5 | 9 |  | ナトリウム、カリウム、カルシウム、マグネシウム、アルミニウム、鉄のケイ酸塩又は、それらの混合物 | Silicates or mixed silicates of sodium, potassium, calcium, magnesium, aluminium and iron |  | 石綿は除去されたもの充填剤の結合剤として、アルコキシシラン、官能基例えばビニル基、メタクリル基、アミノ基またはグリシジル基を有するもので処理する場合は、処理剤の量：は合計0.5%以下であること。 結合剤合計は、充填剤に対して5％以下
203 | 充填剤 | D | 5 | 9-1 |  | 3-アミノプロピルトリエトキシシラン処理ケイ酸塩（ナトリウム、カリウム、カルシウム、マグネシウム、アルミニウム、もしくは鉄の塩、又はそれらの混合物） | Silicic acid salt, 3-aminopropyltrietoxysilane | 919-30-2 1344-01-0 | 3-アミノプロピルトリエトキシシランのケイ酸塩への処理量：３ｗｔ％以下 | 対象樹脂へのシラン処理ケイ酸塩の添加量：５ｗｔ％以下、 製品厚み１ｍｍ以下
204 | 充填剤 | D | 5 | 10 |  | マイカ | Mica | 12001-26-2 | Pb，Cd0.01％以下、As，Hg0.005％以下 | 無機顔料として使用可能
205 | 充填剤 | D | 6 | 1 |  | クレー | Clay | 1332-58-7
206 | 充填剤 | D | 6 | 2 |  | けいそう土 | Diatomaceus earth | 7631-86-9
207 | 充填剤 | D | 6 | 4 |  | タルク | Talc | 14807-96-6
208 | 充填剤 | D | 6 | 8 |  | 木粉 | Wood powder | 9004-34-6
209 | 充填剤 | D | 6 | 10 |  | グラファイト | Graphite | 7782-42-5 | Pb，Cd 0.01％以下、As，Hg 0.005％以下 | 無機顔料として使用可能
210 | 充填剤 | D | 6 | 11 |  | シェナー | Sienna | 1309-37-1 977139-25-5 | Pb，Cd 0.01％以下、As，Hg 0.005％以下 | 無機顔料として使用可能
211 | 充填剤 | D | 6 | 12 |  | 生シェナー | Raw sienna | 1309-37-1 12000-57-6 | Pb，Cd 0.01％以下、As，Hg 0.005％以下 | 無機顔料として使用可能
212 | 充填剤 | D | 6 | 13 |  | 焼アンバー | Calcined amber |  | Pb，Cd 0.01％以下、As，Hg 0.005％以下 | 無機顔料として使用可能
213 | 充填剤 | D | 7 | 8 |  | 複合酸化物系顔料 | Complex oxide pigments |  |  | 無機顔料として使用
214 | 充填剤 | D | 8 | 1 |  | アルミニウム | Aluminium | 7429-90-5 | Pb，Cd 0.01％以下、As，Hg 0.005％以下 | 無機顔料として使用可能
215 | 充填剤 | D | 8 | 5 |  | 銅 | Copper | 7440-50-8 | Pb，Cd 0.01％以下、As，Hg 0.005％以下 | 最大移行量：銅として10㎎/㎏食品以下
216 | 充填剤 | D | 8 | 7 |  | 真ちゅう又は黄銅 | Brass | 12597-71-6 | Pb，Cd 0.01％以下、As，Hg 0.005％以下 | 最大移行量：銅として10㎎/㎏食品以下
217 | 充填剤 | D | 9 | 1 |  | 硫化亜鉛 | Zinc sulfide | 1314-98-3 | 蛍光を発しないこと | 添加量：10％以下
218 | 充填剤 | D | 9 | 2 |  | 群青 | Ultramarine | 57455-37-5 | Pb，Cd 0.01％以下、As，Hg 0.005％以下 | 無機顔料として使用可能
219 | 充填剤 | D | 10 | 1 |  | 炭素繊維 | Carbon fiber | 7440-44-0 | 結合剤として，アルコキシシラン官能基たとえばビニル基，メタクリル基，アミノ基，又はグリシジル基をもつものを使用できる。充填剤に対し0.5％以下，または充填剤入りプラスチックに対し0.3％以下
220 | 充填剤 | D | 10 | 5 |  | マグネシウム・ナトリウム・フルオライド・シリケート |  | 37296-97-2 |  | フッ化物溶出量0.3mg/kg-食品以下
221 | 発泡剤 発泡助剤 | E | 1 | 1 |  | アゾジカーボンアミド | Azodicarbonamide | 123-77-3 |  | 添加量：2.0％以下
222 | 発泡剤 発泡助剤 | E | 1 | 2 |  | 4,4‘－オキシビス(ベンゼンスルホニルヒドラジッド) | 4,4'-Oxybis(benzenesulfonylhydrazide) |  |  | 添加量：0.5％以下， シーリングガスケット用に限る
223 | 発泡剤 発泡助剤 | E | 2 | 1 |  | 炭酸水素ナトリウム | Sodium hydrogen carbonate | 144-55-8
224 | 発泡剤 発泡助剤 | E | 2 | 4 |  | くえん酸 | Citric acid | 77-92-9 |  | 塗布量：600mg/㎡以下
225 | 発泡剤 発泡助剤 | E | 3 | 2 |  | シクロアルカン | Cycloalkanes . |  | 沸点０～100℃
226 | ポリマー添加材 | F | 3 | 2 |  | ポリメタクリレート | Polymethacrylate | 9011-14-7 | メタクリル樹脂のポジティブリストに従うもの （アクリル酸（メタ）アクリル酸エステル共重合体） | 塗布量：600mg/㎡以下、 塗布用に限る
227 | ポリマー添加材 | F | 3 | 3 |  | アクリレート及びメタクリレートのコポリマー | Copolymers of acrylates and methacrylate | 55989-5-4 | アクリル酸やメタクリル酸と飽和１価第一アルコール(Ｃ1～Ｃ18)とのエステルと次のモノマーの一つ又はそれ以上とのコポリマー： アクリル酸及びメタクリル酸 アクリルアマイド及びメタクリルアマイド アクリロニトリル ブタジエン スチレン及びα－メチルスチレン 塩化ビニリデン | 塗布量制限:６００mg/m2以下 但し、その際の 材質制限：アクリル酸やメタクリル酸と飽和一価第一アルコール(Ｃ1～Ｃ18)とのエステルと次のモノマーの一つ又はそれ以上とのコポリマー アクリル酸及びメタクリル酸、 アクリルアマイド及びメタクリルアマイド、 スチレン及びα－メチルスチレン ・アクリル酸やメタクリル酸と飽和１価第一アルコール（Ｃ１～Ｃ１８）とのエステルと次のモノマーの中に、 メタクリル酸ヒドロキシエチル但し、全ポリマーに対し５%以下 及び メタクリル酸ヒドロキシプロピル但し、全ポリマーに対し５%以下 を追加。
228 | ポリマー添加材 | F | 3 | 5 |  | メタクリル酸メチル・エチレングリコ－ルジメタクリレート共重合物 | Methylmethacrylate-Ethylene glycol methacrylate copolymer
229 | ポリマー添加材 | F | 3 | 6 |  | ポリアクリル酸ナトリウム | Sodium polyacrylate | 9003-04-7 |  | 添加量：０．５ｗｔ％以下
230 | ポリマー添加材 | F | 4 | 1 |  | 塩化ビニルホモポリマー | Vinyl chloride homopolymer | 68648-82-8 | 塩ビ食品衛生協議会のポジティブリストに従うもの
231 | ポリマー添加材 | F | 4 | 2 |  | 塩化ビニルコポリマー | Vinyl chloride copolymers | 9002-89-5 26221-27-2 025213-24-5 | 塩ビ食品衛生協議会のポジティブリストに従うもの
232 | ポリマー添加材 | F | 4 | 3 |  | 塩素化ポリ塩化ビニル | Chlorinated polyvinyl chloride | 68648-82-8 | 塩ビ食品衛生協議会のポジティブリストに従うもの
233 | ポリマー添加材 | F | 4 | 6 |  | ポリビニルアルコール | Polyvinyl alcohol | 9002-89-5 | ポリビニルアルコールのポジティブリストに従うもの
234 | ポリマー添加材 | F | 5 | 1 |  | ポリイソブチレン | Polyisobutylene | 9003-27-4 | ゴム製食品用器具及び容器包装に関するポジティブリストに従うもの
235 | ポリマー添加材 | F | 5 | 2 |  | ブチルゴム | Butyl rubbers | 9010-85-9 | ゴム製食品用器具及び容器包装に関するポジティブリストに従うもの
236 | ポリマー添加材 | F | 5 | 8 |  | クロロプレンゴム | Chloroprene rubbers | 009010-98-4 | ゴム製食品用器具及び容器包装に関するポジティブリストに従うもの
237 | ポリマー添加材 | F | 5 | 9 |  | シリコンエラストマー | Silicone elastomers | 68400-69-9 | ゴム製食品用器具及び容器包装に関するポジティブリストに従うもの
238 | ポリマー添加材 | F | 5 | 14 |  | 無水マレイン酸・ブタジエン共重合物 | Maleic anhydride-butadiene copolymer
239 | ポリマー添加材 | F | 5 | 18 |  | シランジオールの1,1-ジメチル体からなるポリマーとエチレンとを構成成分とするトリブロックポリマー | Silanediol,1,1-dimethyl-,polymer with ethene,triblock | 837387-70-9 |  | 添加量：制限：３０ｗｔ％以下 使用制限：・温度制限Ａ～Ｈ ・食品分類全食品 ・乳幼児用（粉ミルク及び母乳）への使用不可
240 | ポリマー添加材 | F | 6 | 1-1 |  | ナイロン | Terephthalic acid-Trimethylhexamethylene diamine condensates | 25038-54-4 | ナイロンのポジティブリストに従うもの
241 | ポリマー添加材 | F | 6 | 7 |  | ポリカーボネート | Polycarbonate | 25766-59-0 | ポリカーボネートのポジティブリストに従うもの
242 | ポリマー添加材 | F | 6 | 17 |  | ポリフェニレンエーテル | Polyphenylene ether | 25667-40-7 | ポリフェニレンエーテルのポジティブリストに従うもの
243 | ポリマー添加材 | F | 6 | 56 |  | ポリ乳酸 | Polylactide、polylactic acid | 9051-89-2 | ポリ乳酸のポジティブリストに従うもの
244 | その他 | G | 1 | 1 |  | 水酸化ナトリウム | Sodium hydroxide | 1310-73-2 | ポリマー中で中和されていること
245 | その他 | G | 2 | 1 |  | 炭酸ナトリウム | Sodium carbonate | 144-55-8 | ポリマー中で中和されていること
246 | その他 | G | 3 | 2 |  | 塩化マグネシウム | Magnesium chloride | 7786-30-3 | 食品添加物公定書に従うもの | 塗布量制限として600mg/m2以下 塗布用に限る
247 | その他 | G | 3 | 5 |  | 塩化カルシウム | Calcium chloride | 100043-52-4
248 | その他 | G | 4 | 2 |  | 硫酸マグネシウム | Magnesium sulfate | 7487-88-9 | 品質は食品添加物公定書に従うもの
249 | その他 | G | 4 | 2A |  | 無水硫酸マグネシウム | Magnesium sulfate anhydride | 7487-88-9
250 | その他 | G | 4 | 6 |  | 硫酸第一鉄 | Ferrous sulfate | 7720-78-7
251 | その他 | G | 4 | 8 |  | 焼ミョウバン | Burntalum | 7664-93-9
252 | その他 | G | 4 | 9 |  | 硫酸アルミニウム | Aluminium sulphate | 10043-01-3
253 | その他 | G | 5 | 1 |  | りん酸ナトリウム | Sodium phosphate | 7558-80-7
254 | その他 | G | 5 | 4 |  | りん酸カルシウム | Calcium phosphate | 7758-87-4
255 | その他 | G | 5 | 6 |  | ピロりん酸ナトリウム | Sodium pyrophosphate | 7758-16-9
256 | その他 | G | 6 | 4 |  | 酢酸ナトリウム | Sodium Acetate | 127-09-3 |  | 塗布量：600mg/㎡以下
257 | その他 | G | 6 | 6 |  | 安息香酸ナトリウム | Sodium benzoate | 532-32-1 |  | 塗布量：600mg/㎡以下
258 | その他 | G | 6 | 10 |  | エチレンジアミンテトラ酢酸ナトリウム | Sodium ethylenediaminetetraacetate | 139-33-3 | 食品中へ移行しないこと
259 | その他 | G | 6 | 11 |  | テルピノレン | Terpinolene | 586-62-9 | 品質は食品添加物公定書に従うこと
260 | その他 | G | 6 | 14 |  | 酢酸カリウム | Potassium acetate | 127-08-2
261 | その他 | G | 6 | 32 |  | テルピネオール | Terpineol | 7681-53-0 | 品質は食品添加物公定書に従うこと
262 | その他 | G | 6 | 33 |  | パラトルエンスルホン酸アミド・ホルムアルデヒド重縮合物 | p-Toluenesulfonamide-formaldehyde condensate | 8006-39-1 |  | 添加量：0.15％以下
263 | その他 | G | 6 | 56 |  | ハイドロタルサイト | Ｈydrotalcite | 11097-59-9
264 | その他 | G | 6 | 57 |  | シクロデキストリン | cyclodextrin（α、β、γ） | 10016-20-3 7585-39-9 17465-86-0 | 食品添加物公定書に従う | 塗布量：600mg/ m2以下 塗布用に限る
265 | その他 | G | 6 | 70 |  | 窒化ホウ素 | boron nitride | 10043-11-5 |  | 添加量：2％以下
266 | ラジカル発生剤 | H | 3 | 5 |  | t－ブチルパ－オキシジエチルアセテ－ト | t-Butylperoxydiethylacetate | 2550-33-6 |  | 最大移行量：0.05㎎/kg食品又は0.05㎎/6d㎡以下
267 | ラジカル発生剤 | H | 3 | 7 |  | t－ブチルパ－オキシ2－エチルヘキサノエート | t-Butyl peroxy-2-ethyl hexanoate | 13467-82-8 |  | 最大移行量：0.05㎎/kg食品又は0.05㎎/6d㎡以下
268 | ラジカル発生剤 | H | 5 | 2 |  | クメンヒドロパーオキサイド | Cumenehydroperoxide | 80-15-9 |  | 最大移行量：0.05㎎/kg食品又は0.05㎎/6d㎡以下
269 | ラジカル発生剤 | H | 5 | 3 |  | p－メンタンヒドロパーオキサイド | p-Menthanehydroperoxide | 26762-92-5 |  | 最大移行量：0.05㎎/kg食品又は0.05㎎/6d㎡以下
270 | ラジカル発生剤 | H | 5 | 5 |  | p－(α一ヒドロパーオキシイソプロピル)クメン | p-(a-hydroperoxyisopropyl)cumene | 98-49-7 |  | 最大移行量：0.05㎎/kg食品又は0.05㎎/6d㎡以下
271 | ラジカル発生剤 | H | 6 | 1 |  | 1,1－ジ(t－ブチルパーオキシ) シクロヘキサン | 1,1-Di (t-butyloperoxy)cyclohexane | 3006-86-8 |  | 最大移行量：0.05㎎/kg食品又は0.05㎎/6d㎡以下
272 | ラジカル発生剤 | H | 6 | 2 |  | 1,1－ジ(t－ブチルパーオキシ) 3,3,5－トリメチルシクロヘキサン | 1,1-Di (t-butyloperoxy)-3,3,5-trimethylcyclohexane | 6731-36-8 |  | 最大移行量：0.05㎎/kg食品又は0.05㎎/6d㎡以下
273 | ラジカル発生剤 | H | 6 | 3 |  | 2,2－ジ(t－ブチルパーオキシ)ブタン | 2,2-Di(t-Butylperoxy)butane | 2167-23-9 |  | 最大移行量：0.05㎎/kg食品又は0.05㎎/6d㎡以下
274 | 色材 | J | 1 |  |  | 有機顔料 |  |  | Pb，Cd :0.01%以下 As，Hg :0.005%以下 （含有量)、 遊離アミン:0.05%以下 （含有量)、 Se，Ba :0.01%以下 Cr :0.1%以下 Sb :0.025%以下 (溶出量)
275 | 色材 | J | 1 | 1-1 |  | N-(5-クロロ-2,4-ジメトキシフェニル)-4-[[5-[(ジメチルアミノ)スルホニル]-2-メトキシフェニル]アゾ]-3-ヒドロキシ-2-ナフタレンカルボキシアミド（C.I.Pigment Red 5） | N-(5-Chloro-2,4-dimethoxyphenyl)-4-[[5-[(diethylamino)sulfonyl]-2- methoxyphenyl]azo]-3-hydroxy-2-naphthalenecarboxamide | 6410-41-9 |  | 添加量：制限：１ｗｔ％以下
276 | 色材 | J | 1 | 1-2 |  | 3-ヒドロキシ-4-[(1-スルホナフタレン-2-イル)アゾ]-2-ナフタレンカルボン酸カルシウム（C.I.Pigment Red 63:1） | calcium 3-hydroxy-4-[(1-sulfonate-2-naphthyl)azo]-2-naphthoate | 6417-83-0 |  | 添加量： 1wt％以下 油脂及び脂肪性食品にのみ適用可
277 | 色材 | J | 1 | 1-3 |  | 1-(3-フェニルアミノカルボニル-6-メトキシフェニルアゾ)-2-ヒドロキシナフタレン-3-カルボンアミド （C.I.Pigment Red 150） | 4-[[5-(Anilino)carbonyl-2-methoxyphenyl]azo]-3-hydroxynaphthalene-2-carboxamide | 56396-10-2 |  | 添加量： 1wt％以下
278 | 色材 | J | 1 | 1-6 |  | 4-[[4-(アミノカルボニル)フェニル]アゾ]-N-(2-エトキシフェニル)-3-ヒドロキシ-2-ナフタレンカルボアミド (C.I.Pigment Red 170) | 4-[[4-(aminocarbonyl)phenyl]azo]-N-(2-ethoxyphenyl)-3-hydroxynaphthalene-2-carboxamide | 2786-76-7 |  | 添加量： 1wt％以下
279 | 色材 | J | 1 | 1-14 |  | 5-(6-メチル-2-オキソ-2,3-ジヒドロ-5-ベンズイミダゾリルアゾ)ペルヒドロピリミジン-2,4,6-トリオン (C.I.Pigment Orange 64) | 5-[(2,3-Dihydro-6-methyl-2-oxo-1H-benzimidazol-5-yl)azo]-2,4,6(1H,3H,5H)-pyrimidinetrione | 72102-84-2 |  | 添加量 １ｗｔ％以下、 使用温度 Ｂ～Ｈ 油脂及び脂肪性食品に限る
280 | 色材 | J | 1 | 3-1 |  | 3,3'-[(2,5-ジメチル-p-フェニレン)ビス[イミノ(1-アセチル-2-オキソエチレン)アゾ]]ビス[4-クロロ-N-(5-クロロ-o-トリル)ベンズアミド] （C.I.Pigment Yellow 95） | 3,3'-[(2,5-dimethyl-p-phenylene)bis[imino(1-acetyl-2-oxoethylene)azo]]bis[4-chloro-N-(5-chloro-o-tolyl)benzaamide] | 5280-80-8 |  | 添加量 1wt％以下
281 | 色材 | J | 1 | 3-3 |  | 3,3'-[5-クロロ-2-メチル-4,1-フェニレンビス[イミノ(2-アセチル-1-オキソエチレン)アゾ]]ビス[N-(3-クロロ-2-メチルフェニル)-4-クロロベンズアミド] (C.I. Pigment Yellow 93) | 3,3'-[5-chloro-2-methyl-4,1-phenylenebis[imino(2-acetyl-1-oxoethylene)azo]]bis[N-(3-chloro-2-methylphenyl)-4-chlorobenzamide] | 5580-57-4 |  | 添加量 1wt％以下
282 | 色材 | J | 1 | 3-4 |  | 1,4-ビス[1-[(2,5-ジクロロフェニル）アゾ]-2-ヒドロキシナフタレン-3-イルカルボニルアミノ］ベンゼン (C.I.Pigment Red 166) | 1,4-bis[1-[(2,5-dichlorophenyl)azo]-2-hydroxynaphthalen-3-ylcarbonylamino]benzene | 3905-19-9 |  | 添加量 1wt％以下
283 | 色材 | j | 1 | 5-1 |  | フタロシアニンブルー（銅） (C.I.Pigment Blue 15:2) | Copper phthalocyanine (C.I. Pigment Blue 15:2) | 147-14-8 |  | 添加量： 1wt％以下
284 | 色材 | j | 1 | 5-2 |  | フタロシアニンブルー（銅） (C.I.Pigment Blue 15) | Copper phthalocyanine (C.I. Pigment Blue 15) | 147-14-8 |  | 添加量： 1wt％以下
285 | 色材 | j | 1 | 5-3 |  | フタロシアニンブルー（銅） (C.I.Pigment Blue 15:1) | Copper phthalocyanine (C.I. Pigment Blue 15:1) | 147-14-8 |  | 添加量： 1wt％以下
286 | 色材 | j | 1 | 5-4 |  | フタロシアニンブルー（銅） (C.I.Pigment Blue 15:3) | Copper phthalocyanine (C.I. Pigment Blue 15:3) | 147-14-8 |  | 添加量： 1wt％以下
287 | 色材 | j | 1 | 5-5 |  | フタロシアニンブルー（銅） (C.I.Pigment Blue 15:4) | Copper phthalocyanine (C.I. Pigment Blue 15:4) | 147-14-8 |  | 添加量： 1wt％以下
288 | 色材 | j | 1 | 5-6 |  | フタロシアニングリーン (C.I.Pigment Green 7) | Phthalocyanine Green (C.I. Pigment Green 7) | 1328-53-7 |  | 添加量： 1wt％以下
289 | 色材 | j | 1 | 7-1 |  | 2,9-ジメチルキナクリドン （C.I.Pigment Red 122） | 5,12-dihidro-2,9-dimethylquino [2,3-b]acridine-7,14-dione | 980-26-7 |  | 添加量：制限：１ｗｔ％以下
290 | 色材 | j | 1 | 7-2 |  | 5,12-ジヒドロキノ[2,3-b]アクリジン-7,14-ジオン(C.I. Pigment Violet 19) | 5,12-dihydroquinone[2,3-b]acridine-7,14-dione | 1047-16-1 |  | 添加量：制限：１ｗｔ％以下
291 | 色材 | J | 1 | 8-1 |  | 8,18-ジクロロ-5,15-ジエチル-5,15-ジヒドロジインドロ[3,2-b:3',2'-m]トリフェノジオキサジン(C.I. Pigment Violet 23) | 8,18-dichloro-5,15-diethyl-5-15-dihydro-diindoro[3,2-b:3',2'-m]triphenodioxazine | 6358-30-1 (215247-95-3) |  | 添加量：１ｗｔ％以下
292 | 色材 | J | 1 | 11-1 |  | ビスベンゾイミダゾ[2,1-b:2',1'-i]ベンゾ[lmn][3,8] フェナントロリン-8,17-ジオン(C.I. Pigment Orange 43) | bisbenzimidazo[2,1-b:2',1'-i]benzo[lmn]3,8.]phenanthroline-8,17-dione | 4424-06-0 |  | 添加量：１ｗｔ％以下
293 | 色材 | J | 1 | 13-1 |  | 1,3-ビス(2,4,6-トリオキソヘキサヒドロピリミジン-5-イリデン)イソインドリン (C.I.Pigment Yellow 139) | 1,3-bis(2,4,6-trioxohexahydropyrimidin-5-ylidene)isoindoline | 36888-99-0 |  | 添加量 1 ｗｔ％以下
294 | 色材 | J | 1 | 13-2 |  | 3,6-ビス(4-クロロフェニル)ピロロ[3,4-c]ピロール-1,4-ジオン (C.I.Pigment Red 254) | 3,6-Bis(4-chlorophenyl)-2,5-dihydro-pyrrolo[3,4-c]pyrrole-1,4-dione | 84632-65-5 |  | 添加量 1 ｗｔ％以下
295 | 色材 | J | 1 | 13-3 |  | 4,4'-ジアミノ-1,1'-ジアントラキノニル(C.I.Pigmwnt Red 177) | 4,4-Diamino-[1,1'-biantracene]-9,9',10,10'-tetraone | 4051-63-2 |  | 添加量 1 ｗｔ％以下
296 | 色材 | J | 2 |  |  | 染料 |  |  | Pb，Cd :0.01%以下、As，Hg :0.005%以下 （含有量)、 遊離アミン:0.05%以下 （含有量)、 Se，Ba :0.01%以下、Cr :0.1%以下 Sb :0.025%以下 (溶出量)
297 | 色材 | J | 2 | 3-4 |  | 1,4-ビス(p-トルイジノ)アントラキノン(C.I.Solvent Green 3) | 1,4-Bis(p-toluidino)anthraquinone | 128-80-3 |  | 添加量 ０．２ｗｔ％以下 水性食品、酸性食品及びアルコール性食品に限る
298 | 色材 | J | 2 | 6-1 |  | 8,9,10,11-テトラクロロ-12-フタロペリノン (Solvent Red 135) | 8,9,10,11-tetrachloro-12-phthaloperinone | 71902-17-5 |  | 添加量：制限：０．２ｗｔ％以下 使用制限：油脂及び脂肪性食品には使用不可
299 | 色材 | J | 6 |  |  | 無機顔料 |  |  | Pb，Cd :0.01%以下 As，Hg :0.005%以下 （含有量)、 Se，Ba :0.01%以下 Cr :0.1%以下 Sb :0.025%以下 (溶出量)
300 | 色材 | J | 6 | 2-1 |  | 酸化チタン(C.I.Pigment White 6) | Titanium(IV) oxide | 13463-67-7 | 材質としては充填剤Ｄ１－５であること | 添加量： ３ｗｔ％以下
301 | 色材 | J | 6 | 3-2 |  | 鉄-亜鉛 複合酸化物(C.I.Pigment Yellow 119) | Zinc Ferrite Brown Spinel (Zn,Fe)O | 68187-51-9 | 材質としては充填剤Ｄ１－７／Ｄ１－８であること | 添加量： ３ｗｔ％以下
302 | 色材 | J | 6 | 3-5 |  | コバルトブルー ( C.I.Pigment Blue 28) | C.I.Pigment Blue 28 （Co，Al）O2 | 1345-16-0 | 材質としてはコバルト－アルミニウムの複合酸化物である充填剤Ｄ１－１７であること | 添加量： ３ｗｔ％以下
303 | 色材 | J | 6 | 3-6 |  | アルミ-コバルト-クロム 複合酸化物 ( C.I.Pigment Blue 36) | Alminum Chromium Cobalt blue spinel (Al, Cr, Co)O | 68187-11-1 | 材質としては充填剤Ｄ１－10／Ｄ１－２／Ｄ１－6であること | 添加量： ３ｗｔ％以下
304 | 色材 | J | 6 | 3-7 |  | コバルト-ケイ素 複合酸化物 ( C.I.Pigment Blue 73) | Cobalt Silicate blue olivine (Co, Si) O | 68187-40-6 | 材質としては充填剤Ｄ１－10／Ｄ１－3であること | 添加量： ３ｗｔ％以下
305 | 色材 | J | 6 | 3-10 |  | チタン-ニッケル-亜鉛-コバルト 複合酸化物 ( C.I.Pigment Green 50) | Titan Nickel Zinc green spinel (Ti, Ni, Zn, Co) O | 68186-85-6 | 材質としては充填剤Ｄ１－５／Ｄ１－１２／Ｄ１－１１であること | 添加量： ３ｗｔ％以下
306 | 色材 | J | 6 | 3-11 |  | 鉄-亜鉛-クロム 複合酸化物 ( C.I.Pigment Brown 33) | Zinc Iron Chromite Brown spinel (Zn, Fe, Cr)O | 68186-88-9 | 材質としては充填剤Ｄ１－６／Ｄ１－７／Ｄ１－８であること | 添加量： ３ｗｔ％以下
307 | 色材 | J | 6 | 3-12 |  | チタン-アンチモン-クロム複合酸化物 ( C.I.Pigment Brown 24) | Chrome Antimony Titanium buff rutile (Cr, Sb, Ti) O | 68186-90-3 | 材質としては充填剤Ｄ１－５／Ｄ１－６／Ｄ１－１３であること | 添加量： ３ｗｔ％以下
308 | 色材 | J | 6 | 3-15 |  | 鉄-チタン複合酸化物(五酸化チタン二鉄） (C.I. Pigment Brown 48) | Fe2TiO5 | 1310-39-0 | 材質としては充填剤Ｄ１－７／Ｄ１－５であること | 添加量： ３ｗｔ％以下
309 | 色材 | J | 6 | 4-2 |  | 群青( C.I.Pigment Blue 29) | C.I.Pigment Blue 29 Ultramarine | 57455-37-5 | 材質としては充填剤Ｄ９－２であること | 添加量： ３ｗｔ％以下
310 | 色材 | J | 7 | 1 |  | カーボンブラック(C.I.Pigment Black 7) (別名 C.I.Pigment Black 6） | Carbon black | 1333-86-4 | 品質：トルエン抽出物０．１％以下、 ベンツ(a)ピレン含有量：０．２５mg/kg以下 色材試験法に適合 Ａ８－１として収載されている物質であること | 添加量：２．５ｗｔ％以下、
311 | FCN認可物質 | YF | 2 | 5-28 |  | スチレン・ブタジエンブロツク共重合体水素添加物の無水マレイン酸変性物 | Hydrogenated styrene-butadiene block copolymers modified with maleic anhydride such that the basic polymers are composed of : 18 to 40 percent by weight of units derived from styrene, 58 to 80 percent by weight of units derived from hydrogenated 1,3-butadiene and 0.1 to 2 percent by weight of units derived from maleic anhydride. |  | FDAFCNNo 28に記載の制限に従う
312 | FCN認可物質 | YD | 1 | 21-431 |  | 酸化スズ(Ⅳ) | Tin(IV) Oxide | 18282-10-5 |  | 酸化チタン、酸化けい素との併用に限る 色材中で6%以下
313 | FCN認可物質 | YA | 7 | 28-647 |  | N､N'-ビスホルミル-N､N'-ビス-（2､2､6､6-テトラメチル-４-ピペリジニル）-ヘキサメチレンジアミン | Formamide, N,N-1,6-hexanediylbis[N-(2,2,6,6-tetramethyl-4-piperidinyl)]- | 124172-53-8 |  | 添加量：0.5％以下、 49℃以下で使用
314 | FCN認可物質 | YC | 7 | 39-750 |  | オクタデカン酸，1-(12-アセチルオキシ)-,2,3-ビス(アセチルオキシ)プロピルエステル;1-(12-アセトキシステアロイル)-2,3-ジアセチルグリセロール | Octadecanoic acid, 1-(12-acetyloxy)-, 2,3-bis(acetyloxy) propyl ester; 1-(12-acetoxystearoyl)- 2,3-diacetyl glycerol | 736150-63-3 |  | 可塑剤として添加量:3.0％以下 着色分散剤として添加量0.5％以下
315 | FCN認可物質 | YA | 8 | 70-1216 |  | リン酸銅 | Copper(Ⅱ)hydroxide phosphate | 12158-74-6 |  | 添加量 ２．６ｗｔ％以下 使用温度：Ｃ～Ｇ
Ⓑ 牛脂由来の油脂類を出発原料として使用する場合は、次の何れかによること
（1）人の食用に適した牛脂を使用したもの。
（2）250℃、250℃相当圧力、３時間等の高温高圧の条件下で加水分解、けん化又はエステル交換したもの。

## 表13 FR
ふっ素樹脂 | [8 empty] | （平成29年2月1日現在）
No | 種類 | 業界PL番号 |  |  | 物質名（和名） | 物質名（英名） | CAS | 規格（品質） | 制限（使用量・使用条件等）
1 | 基ポリマー | 2-16 | 1 | 1a | テトラフルオロエチレンを主成分とするホモポリマー | Fluorine resins | 9002-84-0
2 | 基ポリマー | 2-16 | 1 | 1b | テトラフルオロエチレンと下記モノマーのう、１種又は２種以上とのコポリマー (1)ヘキサフルオロプロピレン (2)パーフルオロアルキルビニルエーテル (3)エチレン
3 | 基ポリマー | 2-16 | 1 | 2a | ふっ化ビニリデンのホモポリマー
4 | 基ポリマー | 2-16 | 1 | 2b | ふっ化ビニリデンを主成分とする基ポリマーでテトラフルオロエチレンとのコポリマー
5 | 基ポリマー | 2-16 | 1 | 2c | ふっ化ビニリデンを主成分とする基ポリマーでクロロトリフルオロエチレンとのコポリマー
6 | 基ポリマー | 2-16 | 1 | 3a | ふっ化ビニルのホモポリマー
7 | 基ポリマー | 2-16 | 1 | 4a | クロロトリフルオロエチレンのホモポリマー
8 | 基ポリマー | 2-16 | 1 | 4b | クロロトリフルオロエチレンと下記モノマーのうち、１種又は２種以上とのコポリマー (1)ふっ化ビニリデン (2)テトラフルオロエチレン (3)エチレン
9 | 安定剤 | A | 1 | 1 | ソルビン酸カリウム | Potassium sorbate | 24634-61-5 |  | 塗布量：600mg/㎡以下
10 | 安定剤 | A | 5 | 2 | 3,3'－チオジプロピオン酸ジラウリル | Dilauryl-3,3-Thiodipropionate | 123-28-4 | Ⓑ | 添加量：0.5％以下
11 | 安定剤 | A | 5 | 3 | 3,3'－チオジプロピオン酸ジミリスチル | Dimyristyl-3,3'-thiopropionate | 16545-54-3 | Ⓑ | 添加量：0.5％以下
12 | 安定剤 | A | 5 | 4 | 3,3'－チオジプロピオン酸ジステアリル | Distearyl-3,3'-thiopropionate | 693-36-7 | Ⓑ | 添加量：0.5％以下
13 | 安定剤 | A | 6 | 4-2 | テトラキス〔メチレン－3－(3',5)ジ－t－ブチル－4'－ヒドロキシフェニル〕プロピオネート〕メタン | Tetrakis(methylene-3-[3',5'-di-t-buty-4'-hydroxyphenyl] propionate)methane | 6683-19-8 |  | 添加量：0.5％以下
14 | 安定剤 | A | 6 | 5-4 | １，３，５－トリス（２－プロペニル）１，３，５－トリアジン－２，４，６（１Ｈ，３Ｈ、５Ｈ）－トリオン | 1,3,5-Tri-2-propenyl-1,3,5-triazine-2,4,6(1H,3H,5H)-trione; | 1025-15-6 |  | 添加量：6.5％以下 100℃以下で使用
15 | 安定剤 | A | 7 | 4 | p－t－ブチルフェニルサリシレート | p-t-Butylphenylsalicylate | 87-18-3
16 | 安定剤 | A | 7 | 6 | 2－(2'－ヒドロキシ－5'－メチルフェニル)ベンゾトリアゾール | 2-(2'-Hydroxy-5'-methylphenyl)benzotriazole | 2440-22-4 | 純度99.5％以上
17 | 安定剤 | A | 7 | 8 | 2－(2'－ヒドロキシ－3'－t－ブチル－5'－メチルフェニル)－5－クロロベンゾトリアゾール | 2-(2'-Hydroxy-3'-t-butyl-5'-methyl phenyl)-5-chlorobenzotriazole | 3896-11-5 | 純度99.5％以上
18 | 安定剤 | A | 8 | 1 | カーボンブラック | Carbon black | 1333-86-4 | チャンネル法によるもの、または下記の規格を満たすもの トルエン抽出物0.1％以下、 ベンツ(a)ピレン含有量：0,25 mg/kg以下、 | 添加量：2.5%以下 色材として使用可能
19 | 安定剤 | A | 8 | 2a | パラオキシ安息香酸メチル | Methyl p-oxybenzoate | 99-76-3 |  | 塗布量：600mg/㎡以下、 塗布用に限る
20 | 安定剤 | A | 8 | 2b | パラオキシ安息香酸プロピル | Propyl p-oxybenzoate | 94-13-3 |  | 塗布量：600mg/㎡以下、 塗布用に限る
21 | 安定剤 | A | 8 | 4 | ソルビン酸 | Sorbic acid | 110-44-1 |  | 塗布量：600mg/㎡以下
22 | 界面活性剤 | B | 1 | 1 | グリセリン脂肪酸エステル | Glycerin fatty acid esters | 31566-31-1 | Ⓑ | 塗布量：600mg/㎡ 以下、 塗布用に限る
23 | 界面活性剤 | B | 1 | 2 | ソルビタン脂肪酸(C8～C22)エステル | Sorbitan fatty acid (C8-C22)esters | 1338-43-8 | Ⓑ | 塗布量：600mg/㎡以下、 塗布用に限る
24 | 界面活性剤 | B | 1 | 3 | プロピレングリコール脂肪酸(C8～C22)エステル | Propylene glycol fatty acid (C8-C22)esters | 067784-83-2 67784-79-6 026403-62-3 | Ⓑ 品質は食品添加物公定書に従うもの | 塗布量：600mg/㎡以下、 塗布用に限る
25 | 界面活性剤 | B | 1 | 5 | クエン酸モノ(ジおよびトリ)ステアリルエステル | Citric acid mono- (di-or tri-) stearyl ester |  | Ⓑ | 塗布量：600mg/㎡以下
26 | 界面活性剤 | B | 1 | 10 | ポリオキシエチレン(20モル)ソルビタン脂肪酸(C12～C18)エステル | Polyoxyethylene (20 moles) sorbitan fatty acid (C12-C18)esters | 9005-67-8 | Ⓑ | 塗布量：600mg/㎡ 以下 塗布用に限る
27 | 界面活性剤 | B | 1 | 11 | ポリエチレングリコール脂肪酸(Ｃ8～Ｃ22)エステル | Polyethylene glycol fatty acid (C8-C22) esters | 9004-99-3 9004-96-0 | Ⓑ
28 | 界面活性剤 | B | 1 | 13 | ポリオキシエチレン脂肪族アルコール(C12～C20)エーテル | Polyoxyethylene fatty alcohol (C12-C20) ethers | 69013-19-0 | Ⓑ | 塗布量：600mg/㎡ 以下、 塗布用に限る
29 | 界面活性剤 | B | 1 | 13-2 | ポリオキシエチレン(4～14モル)脂肪族アルコール(C5～C18)エーテル | Polyoxyethylene (4-14) Alkyl(5-18) Ether | 9002-93-1 | Ⓑ | 塗布量：100mg/㎡以下、 塗布用に限る
30 | 界面活性剤 | B | 1 | 14 | ポリオキシエチレン(4～50モル)アルキル(Ｃ7以上)フェニルエーテル | Polyoxyethylene (4-50 moles) alkyl(≧C7)phenyl ethers | 9002-93-1 | Ⓑ | 塗布量：100mg/㎡以下
31 | 界面活性剤 | B | 1 | 15 | N,Nビス(2－ヒドロキシエチル)脂肪(C8～C18)アミン | N,N-Bis(2-hydroxyethyl) fatty(C 8-C18)amine | 10213-78-2 | Ⓑ | 塗布量：24ｍｇ／㎡ 以下、 塗布用に限る
32 | 界面活性剤 | B | 1 | 16 | 脂肪酸(Ｃ12～Ｃ18)とジエタノールアミンによる縮合生成物 | Condensates of fatty acids (C12-C18)with diethanol amine | 120-40-1 | Ⓑ | 塗布量：600mg/㎡ 以下、 塗布用に限る
33 | 界面活性剤 | B | 1 | 17 | ポリオキシプロピレンポリオキシエチレンブロックポリマー | Polyoxypropylene polyoxyethylene block copolymer | 9003-11-6 |  | 塗布量：600mg/㎡以下 塗布用に限る
34 | 界面活性剤 | B | 1 | 18 | ポリエチレングリコール | Polyethylene glycol | 25322-68-3 | 分子量：200～9,500 エチレングリコールとジエチレングリコールの残存量：0.2％以下 | 添加量：0.2％以下、 塗布量：600mg/㎡以下
35 | 界面活性剤 | B | 1 | 19 | ポリプロピレングリコール | Polypropylene glycol | 25322-69-4 |  | 塗布量：600mg/㎡以下、 塗布用に限る
36 | 界面活性剤 | B | 1 | 21 | ポリエチレンオキサイド | Polyethylene oxide | 25322-68-3 |  | 塗布量：600ｍｇ／㎡ 以下、 塗布用に限る
37 | 界面活性剤 | B | 1 | 23 | イソプロピルアルコール | Isopropyl alcohol | 67-63-0 |  | 塗布量：600mg/㎡以下、塗布用に限る
38 | 界面活性剤 | B | 1 | 28 | Ｎ－２－ヒドロキシエチル－Ｎ－（２－ヒドロキシアルキル）アミン | Ｎ-2-ｈｙｄｒｏｘｙｅｔｈｙｌ-Ｎ-(2-ｈｙｄｒｏｘｙａｌｋｙｌ)ａｍｉｎｅ | 84836-93-1 2615-84-1 56975-13-4 | Ⓑ アルキルはＣ12（２～60％），Ｃ14（40～98％） | 塗布量：500mg/㎡ 塗布用に限る
39 | 界面活性剤 | B | 1 | 29 | エチルアルコール | Ethanol | 0 |  | 塗布量：600mg/㎡以下
40 | 界面活性剤 | B | 2 | 2 | アルキル(C9～C20)ベンゼンスルホン酸塩(Na,K,NH4) | Alkyl (C9-C 20) benzene sulfonates (Na, K, NH4) | 68411-30-3 | Ⓑ | Ｎａ塩は3.0％以下、塗布量：120mg/㎡以下
41 | 界面活性剤 | B | 2 | 2 | アルキル(C9～C20)ベンゼンスルホン酸塩(Na,K,NH4) | Alkyl (C9-C 20) benzene sulfonates (Na, K, NH4) | 68411-30-3 | Ⓑ | 移行量：30mg/６d㎡以下 B2-1～B2-3合計塗布量：600mg/㎡以下
42 | 界面活性剤 | B | 2 | 2-2 | ドデシルベンゼンスルホン酸塩(Mg、Zn) |  |  |  | 移行量：30mg/kg以下
43 | 界面活性剤 | B | 2 | 3 | アルキルナフタリンスルホン酸塩(Na) | Alkyl (C10-C 20) naphthalene sulfonate Na,Salt | 577-11-7 | Ⓑ | 添加量：3.0％以下 B2-1～3合計塗布量：600mg/㎡以下
44 | 界面活性剤 | B | 2 | 4 | ソジウムジアルキル(C4～C16)スルホサクシネート | Sodium dialkyl(C4-C 16) sulfosuccinate |  | Ⓑ | 添加量：3.0％以下、 塗布量：600mg/㎡以下
45 | 界面活性剤 | B | 2 | 8 | ナフタリンスルホン酸ホルムアルデヒド縮合物のナトリウム塩 | Sodium salts of sulfonated naphthalene-formaldehyde condensates |  |  | 添加量：0.2％以下
46 | 界面活性剤 | B | 2 | 9 | アルキル(C8～C20)サルフェート(Na,K,NH4) | Alkyl (C8-C 20) sulfates (Na, K, NH4) | 151-21-3 | Ⓑ | B2-1,2 の合計塗布量：600mg/㎡以下 塗布用に限る
47 | 界面活性剤 | B | 2 | 11 | ポリオキシエチレン(4～50モル) アルキル(C7以上)フェニルエーテルサルフェート(Na,NH4) | Polyoxyethylene (4-50 moles) alkyl (≧C7) phenylether sulfates (Na, NH4) | 55348-40-8 | Ⓑ | 塗布量：600mg/㎡以下、 塗布用に限る
48 | 界面活性剤 | B | 2 | 16 | 脂肪酸(C8～C22)塩 (Na,K,NH4) | Fatty acid (C8-C22) salts (Na, K, NH4) | 143-19-1 | Ⓑ 水添物を含む | 塗布量：600mg/㎡以下、 塗布用に限る
49 | 界面活性剤 | B | 1 | 19 | ポリプロピレングリコール | Polypropylene glycol | 25322-69-4 | 分子量：400～4,000, プロピレングリコール含量：1％未満
50 | 界面活性剤 | B | 1 | 22 | ひまし油のエチレンオキサイド付加物 | Castor oil ethylene oxide addition compound . | 103479-06-7
51 | 界面活性剤 | B | 4 | 1 | ジメチルジアルキル(Ｃ8～Ｃ18)アンモニウムクロライド | Dimethyl dialkyl (Ｃ8～Ｃ18) ammonium chloride | 61789-77-3、 61789-80-8 | Ⓑ | 最大移行量：３㎎/㎏食品以下
52 | 界面活性剤 | B | 5 | 1 | カルボキシメチルセルロース及びそのナトリウム塩 | Carboxymethyl cellulose and its sodium salt | 9000-11-7 |  | 塗布量：600mg/以下
53 | 界面活性剤 | B | 5 | 2 | メチルセルロース | Methyl Cellulose | 9004-67-5 |  | 塗布量：600mg/㎡以下
54 | 界面活性剤 | B | 5 | 5 | メチルヒドロキシプロピルセルロース | Methylhydroxypropyl cellulose | 9004-65-3 | 品質は食品添加物公定書に従う | 塗布量：600mg/以下
55 | 界面活性剤 | B | 5 | 9 | ポリビニルアルコール | Polyvinyl alcohol | 9002-89-5 | ４％水溶液の粘度が20℃で2cp以上 | 塗布量：600mg/㎡以下
56 | 界面活性剤 | B | 5 | 12 | ポリビニルピロリドン | Polyvinyl pyrrolidone | 9003-39-8 | 5％水溶液の粘度が20℃で34cp以上 | 塗布量：600mg/㎡以下、 塗布用に限る
57 | 界面活性剤 | B | 5 | 22 | ポリビニルポリピロリドン | Polyvinylpolypyrrolidone | 25249-54-1 | 水、5％酢酸及び50％エタノール溶媒による３時間還流条件下での総溶出量：50µg/ml以下 | 添加量：30．0％以下
58 | 滑剤 | C | 1 | 1 | 流動パラフィン | Liquid paraffin | 8002-74-2 | 品質は食品添加物公定書に従う
59 | 滑剤 | C | 1 | 2 | 合成パラフィン | Synthetic paraffin | 8002-74-2 | (1)凝固点 93～99℃ (2)油含量： 0.5％以下 (3)吸光度 88℃ジヒドロナフタリン中で290nmでの吸収が0.01を超えないこと
60 | 滑剤 | C | 1 | 4 | 合成イソパラフィン石油炭化水素 | Synthetic isoparaffin petroleum hydrocarbons | 68551-17-7 | (1)沸点(63～260℃) (2)紫外線吸光度(光路長１㎝当たりの最高吸光度) 260～319mμ 1.5 320～329mμ 0.08 330～350mμ 0.05 (3)不揮発残渣 0.002g/100ml以下
61 | 滑剤 | C | 1 | 6 | 白色鉱油 | White mineral oil | 8042-47-5 | 紫外線吸光度(光路長１㎝当りの最高吸光度)280～289nm0.15 290～299nm0.12 300～359nm0.08 360～400nm0.02
62 | 滑剤 | C | 1 | 8 | 石油系ワックス | Petroleumwax | 8002-74-2, 63231-60-7 | 紫外線吸光度(光路長1㎝当りの最高吸光度) 280～289nm0.15 290～299nm0.12 300～359nm0.08 360～400nm0.02
63 | 滑剤 | C | 1 | 10 | モンタンワックス | Montan wax | 8002-53-7
64 | 滑剤 | C | 1 | 11 | ポリエチレンワックス | Polyethylene wax | 9002-88-4
65 | 滑剤 | C | 1 | 12 | 無臭軽質炭化水素 | Odorless light hydrocarbons |  | (1)臭気が少なく,灯油臭のないこと (2)沸点初留149℃以上、終留343℃以下 (3)紫外線吸光度(光路長1㎝当たりの最高吸光度) 280～289nm 4.0 290～299nm 3.3 300～329nm 2.3 330～360nm 0.8
66 | 滑剤 | C | 1 | 13 | 水素添加ポリブテン | Hydrogenated polybutene | 68937-10-0 | (1)99℃の粘度が39セイボルト以上、 (2)臭素価3以下 | 脂肪性食品には使用できない
67 | 滑剤 | C | 2 | 1 | 高級脂肪酸(Ｃ8～Ｃ22) | Higher fatty acids (C8-C22) and behenic acid |  | Ⓑ 動物または植物から得られた脂肪酸及びそれらの脂肪酸を水素添加したもの
68 | 滑剤 | C | 3 | 1 | 高級脂肪酸(Ｃ8～Ｃ22)アルミニウム | Higher fatty acid (C8-C22) aluminum salts | 637-12-7 | Ⓑ
69 | 滑剤 | C | 3 | 2 | 高級脂肪酸(Ｃ8～Ｃ22，リシノール)カルシウム | Higherfatty acid (C8-C22) calcium salts | 1592-23-0 | Ⓑ | 塗布量：600mg/㎡以下 (ステアリン酸カルシウムに限る)
70 | 滑剤 | C | 3 | 3 | 高級脂肪酸(Ｃ8～Ｃ22)マグネシウム | Higher fatty acid (C8-C22) magnesium salts | 557-04-0 | Ⓑ
71 | 滑剤 | C | 3 | 4 | 高級脂肪酸(C8,C18)亜鉛 | Higherfattyacid (C8-C18)zincsalts . | 557-05-1 | Ⓑ 2－エチルヘキソイン酸亜鉛の含量：は１％以下、 塗布剤は不ケン化物2％以下｡ ステアリン酸に限る。 | 塗布量：600mg/m2以下
72 | 滑剤 | C | 3 | 4-1 | ベヘン酸（Ｃ22）亜鉛 | Behenic acid(C22) zinc salts |  | 不ケン化物質2.0％以下
73 | 滑剤 | C | 4 | 1 | 直鎖脂肪族１価アルコール(Ｃ8～Ｃ18) | Straight-chain fatty monohydric alcohols (C8-C18) | 56-81-5 | Ⓑ 合成アルコールは (1)全ジオール:0.1%以下 (2)C8～C14:直鎖96%以上、アルコール分99%以上 (3)C16～C18:直鎖94%以上、アルコール分98%以上 (4)非アルコール不純物はパラフィンのこと
74 | 滑剤 | C | 4 | 2 | グリセリン | Glycerin | 56-81-5 | Ⓑ 品質は食品添加物公定書に従う
75 | 滑剤 | C | 4 | 3 | ソルビトール | Sorbitol | 50-70-4
76 | 滑剤 | C | 4 | 4 | プロピレングリコール | Propylene glycol | 57-55-6 | 品質は食品添加物公定書に従う
77 | 滑剤 | C | 4 | 5 | ペンタエリスリトール | Pentaerythritol | 115-77-5 |  | 添加量：0.5％以下
78 | 滑剤 | C | 5 | 3 | 高級脂肪酸(Ｃ8～Ｃ22)と直鎖脂肪族１価アルコール(Ｃ14～Ｃ18)のエステル | Higher fatty acid (C4-C22) esters of straight-chain fafty alcohols (C2-C18) |  | Ⓑ 脂肪酸がステアリン酸の場合アルコール (Ｃ2～Ｃ18)
79 | 滑剤 | C | 5 | 8 | クエン酸トリブチル | Tributyl citrate | 77-94-1
80 | 滑剤 | C | 5 | 9 | アセチルクエン酸トリブチル | Tributyl acetylcitrate | 77-90-7
81 | 滑剤 | C | 7 | 2 | 水添ひまし油 | Hydrogenated castor oil | 8001-78-3
82 | 滑剤 | C | 7 | 8 | アセチル化モノグリセライド | Acetylated monoglycerides | 68990-54-5 | 食品添加物公定書に従う | 塗布量：600mg/ m2以下、塗布用に限る
83 | 滑剤 | C | 8 | 2 | 高級脂肪酸(Ｃ8～Ｃ22)アマイド | Higherfattyacid (C8-C22) amide |  | Ⓑ | 添加量：1.0％以下 器具には添加量：2.0％以下
84 | 滑剤 | C | 9 | 1 | メチルヒドロジエンポリシロキサン | Methyl hydrogene polysiloxane | 63148-57-2 9004-73-3 | 20℃の粘度最低100cSt
85 | 滑剤 | C | 9 | 2 | ジメチルポリシロキサン | Dimethyl polysiloxane | 63148-62-9 | 粘度：最低100cSt（20℃） | 塗布量 600mg/㎡以下
86 | 滑剤 | C | 9 | 3 | メチルフェニルポリシロキサン | Methyl phenyl polysiloxane | 68083-14-7 | 20℃の粘度最低100cSt
87 | 滑剤 | C | 10 | 1 | ロジンおよびロジン誘導体 | Rosin and its derivatives |  | Ⓑ品質はＦＤＡ§178.3870,§175.300(ｂ)－(3)－(ｖ)に従う
88 | 滑剤 | C | 10 | 2 | ロジンのマグネシウム塩 | Ｒｏｓｉｎ ｍａｇｎｅｓｉｕｍ ｓａｌｔ | 68476-03-9 | 品質はＦＤＡ§178.3870の規定に従うもの
89 | 充填剤 | D | 1 | 1 | 酸化マグネシウム | Magnesium oxide | 1309-48-4 |  | 複合酸化物系顔料成分として使用可能
90 | 充填剤 | D | 1 | 2 | 酸化アルミニウム | Aluminium oxide | 1344-28-1 |  | 塗布量：600mg/㎡以下 複合酸化物系顔料成分として使用可能
91 | 充填剤 | D | 1 | 3 | 酸化けい素 | Silicon oxide | 7631-86-9 | 官能基例えばビニル基，メタクリル基，アミノ基またはグリシジル基を有するアルコキシシランで処理する場合は，処理剤の量：は合計0.5％以下であること。 処理剤合計は、充填剤に対し5％以下 | 塗布量：600mg/㎡以下 無機顔料および複合酸化物系顔料成分として使用可能
92 | 充填剤 | D | 1 | 4 | 酸化カルシウム | Calcium oxide | 1305-78-8 |  | 複合酸化物系顔料成分として使用可能
93 | 充填剤 | D | 1 | 5 | 酸化チタン | Titanium oxide | 13463-67-7 | Pb，Cd 0.01％以下、As，Hg 0.005％以下 | 複合酸化物系顔料成分として使用可能
94 | 充填剤 | D | 1 | 6 | 酸化クロム(Ⅲ) | Chromium oxide (lll) | 1308-38-9 | Pb，Cd 0.01％以下、As，Hg 0.005％以下 | 複合酸化物系顔料成分として使用可能
95 | 充填剤 | D | 1 | 7 | 酸化鉄 | lron oxide | 1309-37-1 | Pb，Cd 0.01％以下、As，Hg 0.005％以下 | 複合酸化物系顔料成分として使用可能
96 | 充填剤 | D | 1 | 8 | 酸化亜鉛 | Zinc oxide | 1314-13-2 | Pb，Cd 0.01％以下、As，Hg 0.005％以下 金属亜鉛１％以下 | 複合酸化物系顔料成分として使用可能
97 | 充填剤 | D | 1 | 10 | 酸化コバルト | Cobalt oxide | 1308-06-1 |  | 複合酸化物系顔料成分としての使用に限る
98 | 充填剤 | D | 1 | 11 | 酸化ニオブ | Niobium oxide | 1313-96-8 |  | 複合酸化物系顔料成分としての使用に限る
99 | 充填剤 | D | 1 | 12 | 酸化ニッケル | Nickel oxide | 12035-36-8 |  | 複合酸化物系顔料成分としての使用に限る
100 | 充填剤 | D | 1 | 13 | 酸化アンチモン | Antimony oxide | 1327-33-9 1309-64-4 1314-60-9 |  | 複合酸化物系顔料成分としての使用に限る
101 | 充填剤 | D | 1 | 14 | 酸化タングステン | Tungsten oxide | 1314-35-8 |  | 複合酸化物系顔料成分としての使用に限る
102 | 充填剤 | D | 1 | 16 | チタンイエロー | Titan yellow | 8007-18-9 | Pb，Cd 0.01％以下、As，Hg 0.005％以下 | 無機顔料として使用可能
103 | 充填剤 | D | 1 | 17 | コバルトブルー | Cobalt blue | 1345-16-0 | Pb，Cd 0.01％以下、As，Hg 0.005％以下 | 無機顔料として使用可能
104 | 充填剤 | D | 1 | 18 | 三酸化アンチモン | Antimony trioxide | 1309-64-4 |  | アンチモンの移行量：0.02㎎/㎏以下、 アンチモンの定量法は告示３７０号アンチモン溶出試験法による
105 | 充填剤 | D | 1 | 19 | シリル化処理無水ケイ酸 | Silicon dioxide, silanated | 68909-20-6 |  | 塗布剤として塗布量：600mg/㎡以下
106 | 充填剤 | D | 1 | 20 | 酸化マンガン | Manganese oxide |  |  | 複合酸化物系顔料成分として使用できる
107 | 充填剤 | D | 2 | 1 | 水酸化マグネシウム | Magnesium hydroxide | 1309-42-8
108 | 充填剤 | D | 2 | 2 | 水酸化アルミニウム | Aluminium hydroxide | 21645-51-2 | Pb，Cd 0.01％以下、As，Hg 0.005％以下 | 無機顔料および複合酸化物系顔料成分として使用可能
109 | 充填剤 | D | 3 | 1 | 炭酸マグネシウム | Magnesium carbonate | 546-93-0
110 | 充填剤 | D | 3 | 2 | 炭酸カルシウム | Calcium carbonate | 471-34-1
111 | 充填剤 | D | 4 | 1 | 硫酸カルシウム | Calcium sulfate | 7778-18-9
112 | 充填剤 | D | 4 | 3 | 硫酸バリウム | Barium sulfate | 7727-43-7 | Pb，Cd 0.01％以下、As，Hg 0.005％以下 | 無機顔料として使用可能
113 | 充填剤 | D | 5 | 2 | けい酸マグネシウム | Magnesium silicate | 1343-88-0
114 | 充填剤 | D | 5 | 3 | けい酸アルミニウム | Aluminium silicate | 12068-56-3
115 | 充填剤 | D | 5 | 5 | けい酸カルシウム | Calcium silicate | 1344-95-2
116 | 充填剤 | D | 5 | 10 | マイカ | Mica | 12001-26-2 | Pb，Cd0.01％以下、As，Hg0.005％以下 | 無機顔料として使用可能
117 | 充填剤 | D | 6 | 1 | クレー | Clay | 1332-58-7
118 | 充填剤 | D | 6 | 2 | けいそう土 | Diatomaceus earth | 7631-86-9
119 | 充填剤 | D | 6 | 3 | カオリン(陶土) | Kaolin (porcelain clay) | 1332-58-7
120 | 充填剤 | D | 6 | 4 | タルク | Talc | 14807-96-6
121 | 充填剤 | D | 6 | 7 | ガラス | Glass
122 | 充填剤 | D | 6 | 10 | グラファイト | Graphite | 7782-42-5 | Pb，Cd 0.01％以下、As，Hg 0.005％以下 | 無機顔料として使用可能
123 | 充填剤 | D | 6 | 11 | シェナー | Sienna | 1309-37-1 977139-25-5 | Pb，Cd 0.01％以下、As，Hg 0.005％以下 | 無機顔料として使用可能
124 | 充填剤 | D | 6 | 12 | 生シェナー | Raw sienna | 1309-37-1 12000-57-6 | Pb，Cd 0.01％以下、As，Hg 0.005％以下 | 無機顔料として使用可能
125 | 充填剤 | D | 6 | 13 | 焼アンバー | Calcined amber |  | Pb，Cd 0.01％以下、As，Hg 0.005％以下 | 無機顔料として使用可能
126 | 充填剤 | D | 7 | 8 | 複合酸化物系顔料 | Complex oxide pigments
127 | 充填剤 | D | 8 | 1 | アルミニウム | Aluminium | 7429-90-5 | Pb，Cd 0.01％以下、As，Hg 0.005％以下 | 無機顔料として使用可能
128 | 充填剤 | D | 8 | 4 | 銀 | Silver | 7440-22-4
129 | 充填剤 | D | 8 | 5 | 銅 | Copper | 7440-50-8 | Pb，Cd 0.01％以下、As，Hg 0.005％以下 | 最大移行量：銅として10㎎/㎏食品以下
130 | 充填剤 | D | 8 | 7 | 真ちゅう又は黄銅 | Brass | 12597-71-6 | Pb，Cd 0.01％以下、As，Hg 0.005％以下 | 最大移行量：銅として10㎎/㎏食品以下
131 | 充填剤 | D | 8 | 8 | ステンレス | Stainless steel | 7439-89-6 | ＳＵＳ304，但しフレ－ク
132 | 充填剤 | D | 9 | 2 | 群青 | Ultramarine | 57455-37-5 | Pb，Cd 0.01％以下、As，Hg 0.005％以下 | 無機顔料として使用可能
133 | 充填剤 | D | 10 | 5 | マグネシウム・ナトリウム・フルオライド・シリケート |  | 37296-97-2 |  | フッ化物溶出量0.3mg/kg-食品以下
134 | 発泡剤 発泡助剤 | E | 1 | 1 | アゾジカーボンアミド | Azodicarbonamide | 123-77-3 |  | 添加量：2.0％以下
135 | 発泡剤 発泡助剤 | E | 2 | 4 | くえん酸 | Citric acid | 77-92-9 |  | 塗布量：600mg/㎡以下
136 | ポリマー添加材 | F | 2 | 3 | ABS樹脂 | ABS resin | 9003-56-9 | ＡＢＳ樹脂のポジティブリストに従うもの
137 | ポリマー添加材 | F | 2 | 4 | AS樹脂 | SAN resin | 9003-54-7 | ＡＳ樹脂のポジティブリストに従うもの
138 | ポリマー添加材 | F | 3 | 2 | ポリメタクリレート | Polymethacrylate | 9011-14-7 | メタクリル樹脂のポシティブリストに従うもの | 塗布量：600mg/㎡以下
139 | ポリマー添加材 | F | 3 | 3 | アクリレート及びメタクリレートのコポリマー | Copolymers of acrylates and methacrylate | 55989-5-4 | アクリル酸やメタクリル酸と飽和１価第一アルコール(Ｃ1～Ｃ18)とのエステルと次のモノマーの一つ又はそれ以上とのコポリマー： アクリル酸及びメタクリル酸 アクリルアマイド及びメタクリルアマイド アクリロニトリル ブタジエン スチレン及びα－メチルスチレン 塩化ビニリデン | 塗布量制限:６００mg/m2以下 但し、その際の 材質制限：アクリル酸やメタクリル酸と飽和一価第一アルコール(Ｃ1～Ｃ18)とのエステルと次のモノマーの一つ又はそれ以上とのコポリマー アクリル酸及びメタクリル酸、 アクリルアマイド及びメタクリルアマイド、 スチレン及びα－メチルスチレン ・アクリル酸やメタクリル酸と飽和１価第一アルコール（Ｃ１～Ｃ１８）とのエステルと次のモノマーの中に、 メタクリル酸ヒドロキシエチル但し、全ポリマーに対し５%以下 及び メタクリル酸ヒドロキシプロピル但し、全ポリマーに対し５%以下 を追加。
140 | ポリマー添加材 | F | 3 | 5 | メタクリル酸メチル・エチレングリコ－ルジメタクリレート共重合物 | Methylmethacrylate-Ethylene glycol methacrylate copolymer
141 | ポリマー添加材 | F | 3 | 6 | ポリアクリル酸ナトリウム | Sodium polyacrylate | 9003-04-7 |  | 添加量：０．５ｗｔ％以下
142 | ポリマー添加材 | F | 4 | 1 | 塩化ビニルホモポリマー | Vinyl chloride homopolymer | 68648-82-8 | 塩ビ食品衛生協議会のポジティブリストに従うもの
143 | ポリマー添加材 | F | 5 | 14 | 無水マレイン酸・ブタジエン共重合物 | Maleic anhydride-butadiene copolymer
144 | ポリマー添加材 | F | 6 | 1-1 | ナイロン | Terephthalic acid-Trimethylhexamethylene diamine condensates | 25038-54-4 | ナイロンのポジティブリストに従うもの
145 | ポリマー添加材 | F | 6 | 2-1 | ポリエチレンテレフタレート | Polyethylene terephthalate | 25038-59-9 | ポリエチレンテレフタレートのポジティブリストに従うもの
146 | ポリマー添加材 | F | 6 | 2-2 | ポリブチレンテレフタレート | Polybutylene terephthalate | 26062-94-2 | ポリブチレンテレフタレートのポジティブリストに従うもの
147 | ポリマー添加材 | F | 6 | 3 | ポリ塩化ビニリデン | polyvinylidene chloride . | 9002-85-1 | 塩化ビニリデン衛生協議会のポジティブリストに従うもの
148 | ポリマー添加材 | F | 6 | 4 | ふっ素樹脂 | Fluorine resins | 9002-84-0 | ふっ素樹脂のポジティブリストに従うもの
149 | ポリマー添加材 | F | 6 | 7 | ポリカーボネート | Polycarbonate | 25766-59-0 | ポリカーボネートのポジティブリストに従うもの
150 | ポリマー添加材 | F | 6 | 8 | ポリアセタール | Polyacetal | 24969-26-4 | ポリアセタールのポジティブリストに従うもの
151 | ポリマー添加材 | F | 6 | 9 | ポリアリルサルホン | Polyaryl sulfone | 25135-51-7 | ポリアリルサルホンのポジティブリストに従うもの
152 | ポリマー添加材 | F | 6 | 10 | メラミン樹脂 | Melamine resins | 25778-04-5 | 合成樹脂工業協会のメラミン樹脂のポジティブリストに従うもの
153 | ポリマー添加材 | F | 6 | 11 | フェノール樹脂 | Phenolic resins | 9003-35-4 | 合成樹脂工業協会のフェノール樹脂のポジティブリストに従うもの
154 | ポリマー添加材 | F | 6 | 13 | 石油炭化水素樹脂 | Petroleum hydrocarbon resins |  | シクロペンタジエン型に限る
155 | ポリマー添加材 | F | 6 | 17 | ポリフェニレンエーテル | Polyphenylene ether | 25667-40-7 | ポリフェニレンエーテルのポジティブリストに従うもの
156 | ポリマー添加材 | F | 6 | 56 | ポリ乳酸 | Polylactide、polylactic acid | 9051-89-2 | ポリ乳酸のポジティブリストに従うもの
157 | その他 | G | 2 | 1 | 炭酸ナトリウム | Sodium carbonate | 144-55-8 | ポリマー中で中和されていること
158 | その他 | G | 3 | 2 | 塩化マグネシウム | Magnesium chloride | 7786-30-3 | 食品添加物公定書に従うもの | 塗布量制限として600mg/m2以下 塗布用に限る
159 | その他 | G | 3 | 5 | 塩化カルシウム | Calcium chloride | 100043-52-4
160 | その他 | G | 4 | 2 | 硫酸マグネシウム | Magnesium sulfate | 7487-88-9 | 品質は食品添加物公定書に従うもの
161 | その他 | G | 4 | 2A | 無水硫酸マグネシウム | Magnesium sulfate anhydride | 7487-88-9
162 | その他 | G | 4 | 6 | 硫酸第一鉄 | Ferrous sulfate | 7720-78-7
163 | その他 | G | 4 | 8 | 焼ミョウバン | Burntalum | 7664-93-9
164 | その他 | G | 4 | 9 | 硫酸アルミニウム | Aluminium sulphate | 10043-01-3
165 | その他 | G | 5 | 1 | りん酸ナトリウム | Sodium phosphate | 7558-80-7
166 | その他 | G | 5 | 4 | りん酸カルシウム | Calcium phosphate | 7758-87-4
167 | その他 | G | 5 | 6 | ピロりん酸ナトリウム | Sodium pyrophosphate | 7758-16-9
168 | その他 | G | 5 | 9 | オルトりん酸亜鉛 | Zinc orthophsphate | 7779-90-0 | 最終食品中の存在量は亜鉛として50µg/ml以下
169 | その他 | G | 6 | 4 | 酢酸ナトリウム | Sodium Acetate | 127-09-3 |  | 塗布量：600mg/㎡以下
170 | その他 | G | 6 | 6 | 安息香酸ナトリウム | Sodium benzoate | 532-32-1 |  | 塗布量：600mg/㎡以下 塗布用に限る
171 | その他 | G | 6 | 14 | 酢酸カリウム | Potassium acetate | 127-08-2
172 | その他 | G | 6 | 29 | くえん酸ナトリウム(クエン酸三ナトリウム） | Sodium citrate | 6132-04-3
173 | その他 | G | 6 | 56 | ハイドロタルサイト | Ｈydrotalcite | 11097-59-9
174 | その他 | G | 6 | 57 | シクロデキストリン | cyclodextrin（α、β、γ） | 10016-20-3 7585-39-9 17465-86-0 | 食品添加物公定書に従う | 塗布量：600mg/ m2以下 塗布用に限る
175 | その他 | G | 6 | 70 | 窒化ホウ素 | boron nitride | 10043-11-5 |  | 添加量：2％以下
176 | 色材 | J | 1 |  | 有機顔料 |  |  | Pb，Cd :0.01%以下 As，Hg :0.005%以下 （含有量)、 遊離アミン:0.05%以下 （含有量)、 Se，Ba :0.01%以下 Cr :0.1%以下 Sb :0.025%以下 (溶出量)
177 | 色材 | J | 1 | 3-1 | 3,3'-[(2,5-ジメチル-p-フェニレン)ビス[イミノ(1-アセチル-2-オキソエチレン)アゾ]]ビス[4-クロロ-N-(5-クロロ-o-トリル)ベンズアミド] （C.I.Pigment Yellow 95） | 3,3'-[(2,5-dimethyl-p-phenylene)bis[imino(1-acetyl-2-oxoethylene)azo]]bis[4-chloro-N-(5-chloro-o-tolyl)benzaamide] | 5280-80-8 |  | 添加量 1wt％以下
178 | 色材 | J | 1 | 3-3 | 3,3'-[5-クロロ-2-メチル-4,1-フェニレンビス[イミノ(2-アセチル-1-オキソエチレン)アゾ]]ビス[N-(3-クロロ-2-メチルフェニル)-4-クロロベンズアミド] (C.I. Pigment Yellow 93) | 3,3'-[5-chloro-2-methyl-4,1-phenylenebis[imino(2-acetyl-1-oxoethylene)azo]]bis[N-(3-chloro-2-methylphenyl)-4-chlorobenzamide] | 5580-57-4 |  | 添加量 1wt％以下
179 | 色材 | j | 1 | 5-1 | フタロシアニンブルー（銅） (C.I.Pigment Blue 15:2) | Copper phthalocyanine (C.I. Pigment Blue 15:2) | 147-14-8 |  | 添加量： 1wt％以下
180 | 色材 | j | 1 | 5-2 | フタロシアニンブルー（銅） (C.I.Pigment Blue 15) | Copper phthalocyanine (C.I. Pigment Blue 15) | 147-14-8 |  | 添加量： 1wt％以下
181 | 色材 | j | 1 | 5-3 | フタロシアニンブルー（銅） (C.I.Pigment Blue 15:1) | Copper phthalocyanine (C.I. Pigment Blue 15:1) | 147-14-8 |  | 添加量： 1wt％以下
182 | 色材 | j | 1 | 5-4 | フタロシアニンブルー（銅） (C.I.Pigment Blue 15:3) | Copper phthalocyanine (C.I. Pigment Blue 15:3) | 147-14-8 |  | 添加量： 1wt％以下
183 | 色材 | j | 1 | 5-5 | フタロシアニンブルー（銅） (C.I.Pigment Blue 15:4) | Copper phthalocyanine (C.I. Pigment Blue 15:4) | 147-14-8 |  | 添加量： 1wt％以下
184 | 色材 | j | 1 | 5-6 | フタロシアニングリーン (C.I.Pigment Green 7) | Phthalocyanine Green (C.I. Pigment Green 7) | 1328-53-7 |  | 添加量： 1wt％以下
185 | 色材 | j | 1 | 7-1 | 2,9-ジメチルキナクリドン （C.I.Pigment Red 122） | 5,12-dihidro-2,9-dimethylquino [2,3-b]acridine-7,14-dione | 980-26-7 |  | 添加量：制限：１ｗｔ％以下
186 | 色材 | j | 1 | 7-2 | 5,12-ジヒドロキノ[2,3-b]アクリジン-7,14-ジオン(C.I. Pigment Violet 19) | 5,12-dihydroquinone[2,3-b]acridine-7,14-dione | 1047-16-1 |  | 添加量：制限：１ｗｔ％以下
187 | 色材 | J | 6 |  | 無機顔料 |  |  | Pb，Cd :0.01%以下 As，Hg :0.005%以下 （含有量)、 Se，Ba :0.01%以下 Cr :0.1%以下 Sb :0.025%以下 (溶出量)
188 | 色材 | J | 6 | 1-1 | アルミニウム(C.I. Pigment Metal 1) | Alminium(C.I. Pigment Metal 1) | 7429-90-5 | 材質としては充填剤Ｄ８－１であること | 添加量： ３ｗｔ％以下
189 | 色材 | J | 6 | 2-1 | 酸化チタン(C.I.Pigment White 6) | Titanium(IV) oxide | 13463-67-7 | 材質としては充填剤Ｄ１－５であること | 添加量： ３ｗｔ％以下
190 | 色材 | J | 6 | 2-8 | 酸化亜鉛(C.I. Pigment White 4) | Zinc Oxide ZnO | 1314-13-2 | 材質としては充填剤Ｄ１－８であること | 添加量： ３ｗｔ％以下
191 | 色材 | J | 6 | 3-1 | チタン―アンチモン―ニッケル 複合酸化物（チタンイエロー C.I.Pigment Yellow 53) | （Ti，Sb，Ni）O2 | 8007-18-9 | 材質としてはチタン-アンチモン-ニッケルの複合酸化物である充填剤Ｄ１－１６であること | 添加量： ３ｗｔ％以下
192 | 色材 | J | 6 | 3-5 | コバルトブルー ( C.I.Pigment Blue 28) | C.I.Pigment Blue 28 （Co，Al）O2 | 1345-16-0 | 材質としてはコバルト－アルミニウムの複合酸化物である充填剤Ｄ１－１７であること | 添加量： ３ｗｔ％以下
193 | 色材 | J | 6 | 3-6 | アルミ-コバルト-クロム 複合酸化物 ( C.I.Pigment Blue 36) | Alminum Chromium Cobalt blue spinel (Al, Cr, Co)O | 68187-11-1 | 材質としては充填剤Ｄ１－10／Ｄ１－２／Ｄ１－6であること | 添加量： ３ｗｔ％以下
194 | 色材 | J | 6 | 3-7 | コバルト-ケイ素 複合酸化物 ( C.I.Pigment Blue 73) | Cobalt Silicate blue olivine (Co, Si) O | 68187-40-6 | 材質としては充填剤Ｄ１－10／Ｄ１－3であること | 添加量： ３ｗｔ％以下
195 | 色材 | J | 6 | 3-10 | チタン-ニッケル-亜鉛-コバルト 複合酸化物 ( C.I.Pigment Green 50) | Titan Nickel Zinc green spinel (Ti, Ni, Zn, Co) O | 68186-85-6 | 材質としては充填剤Ｄ１－５／Ｄ１－１２／Ｄ１－１１であること | 添加量： ３ｗｔ％以下
196 | 色材 | J | 6 | 3-11 | 鉄-亜鉛-クロム 複合酸化物 ( C.I.Pigment Brown 33) | Zinc Iron Chromite Brown spinel (Zn, Fe, Cr)O | 68186-88-9 | 材質としては充填剤Ｄ１－６／Ｄ１－７／Ｄ１－８であること | 添加量： ３ｗｔ％以下
197 | 色材 | J | 6 | 3-12 | チタン-アンチモン-クロム複合酸化物 ( C.I.Pigment Brown 24) | Chrome Antimony Titanium buff rutile (Cr, Sb, Ti) O | 68186-90-3 | 材質としては充填剤Ｄ１－５／Ｄ１－６／Ｄ１－１３であること | 添加量： ３ｗｔ％以下
198 | 色材 | J | 6 | 3-13 | 鉄-コバルト-クロム複合酸化物 (C.I. Pigment Black 27) | Iron Cobalt Chromite Black Spinel | 68189-97-0 | 材質としては充填剤Ｄ１－７／Ｄ１－１０／Ｄ１－６であること | 添加量： ３ｗｔ％以下
199 | 色材 | J | 6 | 3-15 | 鉄-チタン複合酸化物(五酸化チタン二鉄） (C.I. Pigment Brown 48) | Fe2TiO5 | 1310-39-0 | 材質としては充填剤Ｄ１－７／Ｄ１－５であること | 添加量： ３ｗｔ％以下
200 | 色材 | J | 6 | 4-2 | 群青( C.I.Pigment Blue 29) | C.I.Pigment Blue 29 Ultramarine | 57455-37-5 | 材質としては充填剤Ｄ９－２であること | 添加量： ３ｗｔ％以下
201 | 色材 | J | 6 | 4-3 | 硫酸バリウム(C.I. Pigment White 21) | Barium Sulfate BASO4 | 7727-43-7 | 材質としては充填剤 Ｄ４－３であること | 添加量： ３ｗｔ％以下
202 | 色材 | J | 6 | 4-4 | グラファイト(C.I. Pigment Black 10) | graphite | 7782-42-5 | 材質としては充填剤Ｄ６－１０であること | 添加量： ３ｗｔ％以下
203 | 色材 | J | 7 | 1 | カーボンブラック(C.I.Pigment Black 7) (別名 C.I.Pigment Black 6） | Carbon black | 1333-86-4 | 品質：トルエン抽出物０．１％以下、 ベンツ(a)ピレン含有量：０．２５mg/kg以下 色材試験法に適合 Ａ８－１として収載されている物質であること | 添加量：２．５ｗｔ％以下、
204 | FCN認可物質 | YF | 2 | 5-28 | スチレン・ブタジエンブロツク共重合体水素添加物の無水マレイン酸変性物 | Hydrogenated styrene-butadiene block copolymers modified with maleic anhydride such that the basic polymers are composed of : 18 to 40 percent by weight of units derived from styrene, 58 to 80 percent by weight of units derived from hydrogenated 1,3-butadiene and 0.1 to 2 percent by weight of units derived from maleic anhydride. |  | FDAFCNNo 28に記載の制限に従う
205 | FCN認可物質 | YD | 1 | 21-431 | 酸化スズ(Ⅳ) | Tin(IV) Oxide | 18282-10-5 |  | 酸化チタン、酸化けい素との併用に限る 色材中で6%以下
206 | FCN認可物質 | YC | 7 | 39-750 | オクタデカン酸，1-(12-アセチルオキシ)-,2,3-ビス(アセチルオキシ)プロピルエステル;1-(12-アセトキシステアロイル)-2,3-ジアセチルグリセロール | Octadecanoic acid, 1-(12-acetyloxy)-, 2,3-bis(acetyloxy) propyl ester; 1-(12-acetoxystearoyl)- 2,3-diacetyl glycerol | 736150-63-3 |  | 可塑剤として添加量:3.0％以下 着色分散剤として添加量0.5％以下
Ⓑ 牛脂由来の油脂類を出発原料として使用する場合は、次の何れかによること
（1）人の食用に適した牛脂を使用したもの。
（2）250℃、250℃相当圧力、３時間等の高温高圧の条件下で加水分解、けん化又はエステル交換したもの。

## 表14 MS
ポリメタクリルスチレン | [9 empty] | （平成29年2月1日現在）
No | 種類 | 業界PL番号 |  |  | 重複 | 物質名（和名） | 物質名（英名） | CAS | 規格（品質） | 制限（使用量・使用条件等）
1 | 基ポリマー | 2-17 | (1) | ① |  | ポリメタクリルスチレンは，メタクリル酸エステルおよびスチレン誘導体をそれぞれ20％以上含み，かつ両者の合計が60％以上になるプラスチックである | Polymethacryl styrene |  | (1) メタクリル酸エステルとはメタクリル酸の一価の飽和脂肪族アルコール(Ｃ1～Ｃ8)とのエステルをいう (2) スチレン誘導体とはスチレン及びα－メチルスチレン，アルキル置換スチレン，ハロゲン化スチレン，ジビニルベンゼンをいう
2 | 基ポリマー | 2-17 | (1) | ② |  | メタクリル酸エステル及びスチレン誘導体と次に記すモノマーの１つまたはそれ以上とのコポリマー，但し，メタクリル酸エステル及びスチレン誘導体をそれぞれ20％以上含み，かつ両者の合計は60％以上のこと (1) ブタジエン (2)一塩基脂肪酸のビニルエステル (3)アクリル酸および一価の飽和脂肪族アル コール(Ｃ1～Ｃ8)とのエステル (4)メタクリル酸 (5) マレイン酸及び一価の飽和脂肪族アル コール(Ｃ1～Ｃ8)とのエステル (6)無水マレイン酸
3 | 基ポリマー | 2-17 | (1) | ③ |  | ①及び②にあげたポリマーの混合物
4 | 基ポリマー | 2-17 | (1) | ④ |  | ①，②及び③にあげたポリマーと次に示すエラストマーの１つまたはそれ以上を化学的結合または混合のいずれかの形で含有したポリマー，但し，メタクリル酸エステル及びスチレン誘導体をそれぞれ20％以上含み，かつ両者の合計量は60％以上とする (1)ポリブタジエン (2) スチレンブタジエンゴム
5 | 基ポリマー | 2-17 | (2) |  |  | 総揮発性物質 |  |  | 本自主基準３－２材質試験，２．揮発性物質に定めるガスクロマトグラフによる分析法で，トルエン，エチルベンゼン，ｉｓｏ－プロピルベンゼン，ｎ－プロピルベンゼン，スチレンの合計残存量は5,000µｇ/gを超えないこと
6 | 基ポリマー | 2-17 | (3) |  |  | 反応開始剤 |  |  | 反応開始剤としては下記の物質を使用することができる 但し，その残存量は基ポリマーに対して0.2％以下であること
7 | 基ポリマー | 2-17 | (3) | ① |  | ジアルキルパーオキサイド
8 | 基ポリマー | 2-17 | (3) | ② |  | ジクミルパーオキサイド
9 | 基ポリマー | 2-17 | (3) | ③ |  | 1,3ビス(ｔ－ブチルパーオキシイソプロピル)ベンゼン
10 | 基ポリマー | 2-17 | (3) | ④ |  | ジアシルパーオキサイド
11 | 基ポリマー | 2-17 | (3) | ⑤ |  | ベンゾイルパーオキサイド
12 | 基ポリマー | 2-17 | (3) | ⑥ |  | ｔ－ブチルパーオキシアセテー
13 | 基ポリマー | 2-17 | (3) | ⑦ |  | ｔ－ブチルパーオキシプロピオネート
14 | 基ポリマー | 2-17 | (3) | ⑧ |  | ｔ－ブチルパーオキシブチレート
15 | 基ポリマー | 2-17 | (3) | ⑨ |  | ｔ－ブチルパーオキシイソブチレート
16 | 基ポリマー | 2-17 | (3) | ⑩ |  | ｔ－ブチルパーオキシジエチルアセテート
17 | 基ポリマー | 2-17 | (3) | ⑪ |  | ｔ－ブチルパーオキシピバレート
18 | 基ポリマー | 2-17 | (3) | ⑫ |  | ｔ－ブチルパーオキシ－2－エチルヘキサノエート
19 | 基ポリマー | 2-17 | (3) | ⑬ |  | ｔ－ブチルパーオキシ3,3,5－トリメチルヘキサノエート
20 | 基ポリマー | 2-17 | (3) | ⑭ |  | ｔ－ブチルパーオキシベンゾエート
21 | 基ポリマー | 2-17 | (3) | ⑮ |  | ジイソプロピルパーオキシジカーボネート
22 | 基ポリマー | 2-17 | (3) | ⑯ |  | ビス(4－ｔ－ブチルシクロヘキシル)パーオキシジカーボネート
23 | 基ポリマー | 2-17 | (3) | ⑰ |  | ｔ－ブチルパーオキシイソプロピルカーボネート
24 | 基ポリマー | 2-17 | (3) | ⑱ |  | ｔ－ブチルヒドロパーオキサイド
25 | 基ポリマー | 2-17 | (3) | ⑲ |  | クメンヒドロパーオキサイド
26 | 基ポリマー | 2-17 | (3) | ⑳ |  | Ｐ－メンタンヒドロパーオキサイド
27 | 基ポリマー | 2-17 | (3) | ㉑ |  | ピネンヒドロパーオキサイド
28 | 基ポリマー | 2-17 | (3) | ㉒ |  | 1,1－ビス(ｔ－ブチルパーオキシ)シクロヘキサン
29 | 基ポリマー | 2-17 | (3) | ㉓ |  | 1,1－ビス(ｔ－ブチルパーオキシ)3,3,5－トリメチルシクロヘキサン
30 | 基ポリマー | 2-17 | (3) | ㉔ |  | 2,2－ビス(ｔ－ブチルパーオキシ)ブタン
31 | 基ポリマー | 2-17 | (3) | ㉕ |  | 2,2－ビス(ｔ－ブチルパーオキシ)ヘキサン
32 | 基ポリマー | 2-17 | (3) | ㉖ |  | 2,2－アゾビスイソブチロニトリル
33 | 基ポリマー | 2-17 | (3) | ㉗ |  | アゾビスシクロヘキサンカルボニトリル
34 | 基ポリマー | 2-17 | (3) | ㉘ |  | アゾジイソバレロニトリル
35 | 基ポリマー | 2-17 | (3) | ㉙ |  | アルキルリチウム化合物
36 | 基ポリマー | 2-17 | (3) | ㉚ |  | 2,2－ビス(4,4－ジ－ｔ－ブチルパ－オキシシクロヘキシル)プロパン |  |  |  | 添加量0.03％以下
37 | 基ポリマー | 2-17 | (3) | ㉛ |  | 過硫酸アンモニウム |  |  |  | 不溶出のこと(検出限0.05mg／kg以下)
38 | 基ポリマー | 2-17 | (4) |  |  | 重合禁止剤，連鎖移動剤
39 | 基ポリマー | 2-17 | (4) | ① |  | 4－ｔ－ブチルカテコール
40 | 基ポリマー | 2-17 | (4) | ② |  | ｐ－メトキシフェノール
41 | 基ポリマー | 2-17 | (4) | ③ |  | α－メチルスチレンダイマー
42 | 基ポリマー | 2-17 | (4) | ④ |  | アルキルメルカプタン類
43 | 基ポリマー | 2-17 | (4) | ⑤ |  | テルピノレン
44 | 基ポリマー | 2-17 | (4) | ⑥ |  | チオグリコール酸オクチル
45 | 安定剤 | A | 1 | 1 |  | ソルビン酸カリウム | Potassium sorbate | 24634-61-5 |  | 塗布量：600mg/㎡以下、 塗布用に限る
46 | 安定剤 | A | 2 | 1 |  | エポキシ化大豆油 | Epoxydized soybean oil | 8013-07-8 | オキシラン酸素６～７％， ヨウ素価８未満
47 | 安定剤 | A | 3 | 9 |  | ビス(2,2,6,6－テトラメチル－4－ピペリジル)セバケート | Bis(2,2,6,6-tetramethyl-4-pi peridyl) sebacate | 52829-07-9 | Ⓑ | 添加量：0.5％以下
48 | 安定剤 | A | 4 | 2 |  | トリス(ミックスド,モノおよびジノニルフェニル)フォスファイト | Tris(mixed, mono- and di-) nonylphenylphosphite | 54771-30-1 | トリイソプロパノールアミンの含有量：1.0％以下 | 可塑剤と併用しないこと 添加量：0.3％以下
49 | 安定剤 | A | 4 | 4 |  | ジステアリルペンタエリスリトールジフォスファト又はサイクリックネオペンタンテトライルビス(オクタデシルフォスファイト) | Distearylpenthaerythritol diphosphite or cyclic neopentane tetraylbis (octadecylphosphite) | 3806-34-6 | Ⓑ Ｐ含量：7.8～8.2％
50 | 安定剤 | A | 4 | 6 |  | トリス(2,4－ジ－t－ブチルフェニル)フォスファイト | Tris(2,4-di-t-butylphenyl)phosphite | 31570-04-4 |  | 添加量：0.2％以下
51 | 安定剤 | A | 4 | 7 |  | 4,4'－ブチリデン－ビス(3－メチル－6－t－ブチルフェニル－ジ－トリデシルフォスファイト) | 4-4'-Butylidene-bis(3-methyl-6-t-butyl phenyl-di-tridecyl phosphite) | 13003-12-8 | Ⓑ | 添加量：0.5％以下
52 | 安定剤 | A | 4 | 17 |  | 3,9－ビス｛2,4－ビス(1－メチル－1－フェニルエチル)フェノキシ｝－2,4,8,10－テトラオキサ－3,9－ジホスファスピロ[5,5]ウンデカン | Bis(2,4-bis(1-methyl-1-phenylethyl)phenoxy)-2,4,8,10-teｔraoxa-3,9-diphosphaspiro[5.5]undecane | 154862-43-8 | Ⓑ トリイソプロパノールアミンの含有量：2.0％以下
53 | 安定剤 | A | 5 | 2 |  | 3,3'－チオジプロピオン酸ジラウリル | Dilauryl-3,3-Thiodipropionate | 123-28-4 | Ⓑ | 添加量：0.5％以下
54 | 安定剤 | A | 5 | 3 |  | 3,3'－チオジプロピオン酸ジミリスチル | Dimyristyl-3,3'-thiopropionate | 16545-54-3 | Ⓑ | 添加量：0.5％以下
55 | 安定剤 | A | 5 | 4 |  | 3,3'－チオジプロピオン酸ジステアリル | Distearyl-3,3'-thiopropionate | 693-36-7 | Ⓑ | 添加量：0.5％以下
56 | 安定剤 | A | 6 | 1-1 |  | ブチル化ヒドロキシトルエン | Butylated hydroxytoluene | 128-37-0 |  | 添加量：0.125％以下
57 | 安定剤 | A | 6 | 1-2 |  | 4－ヒドロキシメチル－2,6－ジ－t－ブチルフェノール | 4-Hydroxymethyl-2,6-di-t-butylphenol | 16545-54-3 | 凝固点140～141℃添加量 | 添加量：7.75㎎/d㎡(食品接触面積)以下
58 | 安定剤 | A | 6 | 1-5 |  | n－オクタデシル－β－(4'－ヒドロキシ－3',5'－ジ－t－ブチルフェニル)プロピオネート | n-Octadecyl-P-(4'-hydroxy-3',5'-di-t-butylphenyl)propionate | 29874-14-4 | Ⓑ | 添加量：0.5％以下
59 | 安定剤 | A | 6 | 1-10 |  | トコフェロール | Tocopherol | 59-02-9
60 | 安定剤 | A | 6 | 1-12 |  | 2，4-ビス［（ドデシルチオ）メチル］-6-メチルフェノール | 2,4-bis[(dodecylthio)methyl]-6-methylphenol | 110675-26-8 |  | 溶出量：5㎎/㎏以下
61 | 安定剤 | A | 6 | 2-1 |  | 2,2'－メチレンビス(4－メチル－6－t－ブチルフェノール) | 2,2-Methylenebis(4-methyl-6-t-butyl phenol) | 119-47-1 |  | 添加量：0.4％以下
62 | 安定剤 | A | 6 | 2-2 |  | 2,2'－メチレンビス(4－エチル－6－t－ブチルフェノール) | 2,2'-Methylenebis(4-ethyl-6-t-butylphenol) | 88-24-4 |  | 添加量：0.6％以下
63 | 安定剤 | A | 6 | 2-4 |  | 4,4'－ブチリデンビス(6－t－ブチル－m－クレゾール)又は1,1－ビス(2'－メチル－4'－ヒドロキシ－5'－t－ブチル－フェニル)ブタン | 4,4'-Butylidenebis(6-t-butyl-m-cresol)or1,1-bis(2'-methyl-4'-hydroxy-5'-t-butylphenyl)butane | 85-60-9 |  | 添加量：0.6％以下
64 | 安定剤 | A | 6 | 2-5 |  | 4,4'－チオビス(6-t－ブチル－m－クレゾール)又は4,4'－チオビス(3－メチル－6－t－ブチルフェノール) | 4,4'-Thiobis(6-t-butyl-m-cresol) or 4,4'-thiobis(3-methyl-6-t-butylphenol) | 96-69-5 |  | 添加量：0.6％以下
65 | 安定剤 | A | 6 | 2-10 |  | トリエチレングリコールビス－3－(3－t－ブチル－4－ヒドロキシ－5－メチルフェニル)プロピオネート | Triethyleneglycolbis-3-(3-t-butyl-4-hydroxy-5-methyl phenyl) propionate | 36443-68-2 |  | 添加量：0.25％以下
66 | 安定剤 | A | 6 | 3-1 |  | 1,1,3－トリス(2－メチル－4－ヒドロキシ－5－t－ブチルフェニル)ブタン） | 1,1,3-Tris(2-methyl4hydroxy-5-t-butyl phenyl) butane | 1843-03-4 |  | 添加量：0.2％以下
67 | 安定剤 | A | 6 | 4-1 |  | 1,3,5－トリメチル－2,4,6－トリス(3,5－ジ－t－ブチル－4－ヒドロキシベンジル)ベンゼン | 1,3,5-Trimethyl-2,4,6-tris(3,5-di-t-butyl-4-hydroxybenzyl) benzene | 1709-70-2 |  | 添加量：0.5％以下
68 | 安定剤 | A | 6 | 4-2 |  | テトラキス〔メチレン－3－(3',5)ジ－t－ブチル－4'－ヒドロキシフェニル〕プロピオネート〕メタン | Tetrakis(methylene-3-[3',5'-di-t-buty-4'-hydroxyphenyl] propionate)methane | 6683-19-8 |  | 添加量：0.5％以下
69 | 安定剤 | A | 7 | 1 |  | 2－ヒドロキシー4－メトキシベンゾフェノン | 2-Hydroxy-4-methoxybenzophenone | 131-57-7 |  | 添加量：0.3％以下
70 | 安定剤 | A | 7 | 4 |  | p－t－ブチルフェニルサリシレート | p-t-Butylphenylsalicylate | 87-18-3
71 | 安定剤 | A | 7 | 6 |  | 2－(2'－ヒドロキシ－5'－メチルフェニル)ベンゾトリアゾール | 2-(2'-Hydroxy-5'-methylphenyl)benzotriazole | 2440-22-4 | 純度99.5％以上 | 添加量：0.2％以下
72 | 安定剤 | A | 7 | 8 |  | 2－(2'－ヒドロキシ－3'－t－ブチル－5'－メチルフェニル)－5－クロロベンゾトリアゾール | 2-(2'-Hydroxy-3'-t-butyl-5'-methyl phenyl)-5-chlorobenzotriazole | 3896-11-5 | 純度99.5％以上 | 添加量：0.2％以下
73 | 安定剤 | A | 8 | 1 |  | カーボンブラック | Carbon black | 1333-86-4 | チャンネル法によるもの、または下記の規格を満たすもの トルエン抽出物0.1％以下、 ベンツ(a)ピレン含有量：0,25 mg/kg以下、 | 添加量：2.5%以下 色材として使用可能
74 | 安定剤 | A | 8 | 2a |  | パラオキシ安息香酸メチル | Methyl p-oxybenzoate | 99-76-3 |  | 添加量：0.1％以下、 塗布量：600mg/㎡以下
75 | 安定剤 | A | 8 | 2b |  | パラオキシ安息香酸プロピル | Propyl p-oxybenzoate | 94-13-3 |  | 添加量：0.1％以下、 塗布量：600mg/㎡以下
76 | 安定剤 | A | 8 | 4 |  | ソルビン酸 | Sorbic acid | 110-44-1 |  | 塗布量：600mg/㎡以下
77 | 安定剤 | A | 8 | 9 |  | 12－ベンゾイソチアゾリン－3－オン | 1,2-Benzisothiazolin-3-one | 2634-33-5 |  | 溶出量：30mg/kg以下
78 | 界面活性剤 | B | 1 | 1 |  | グリセリン脂肪酸エステル | Glycerin fatty acid esters | 31566-31-1 | Ⓑ 品質は食品添加物公定書に従う | 塗布量：600mg/㎡ 以下、
79 | 界面活性剤 | B | 1 | 2 |  | ソルビタン脂肪酸(C8～C22)エステル | Sorbitan fatty acid (C8-C22)esters | 1338-43-8 | Ⓑ 品質は食品添加物公定書に従う | 塗布量：600mg/㎡以下
80 | 界面活性剤 | B | 1 | 3 |  | プロピレングリコール脂肪酸(C8～C22)エステル | Propylene glycol fatty acid (C8-C22)esters | 067784-83-2 67784-79-6 026403-62-3 | Ⓑ 品質は食品添加物公定書に従うもの | 塗布量：600mg/㎡以下
81 | 界面活性剤 | B | 1 | 4 |  | ショ糖脂肪酸(C8～C22)エステル | Sucrosefattyacid (C8-C22)esters | 37318-31-3 | Ⓑ 品質は食品添加物公定書に従う | 塗布量：600mg/㎡ 以下、
82 | 界面活性剤 | B | 1 | 5 |  | クエン酸モノ(ジおよびトリ)ステアリルエステル | Citric acid mono- (di-or tri-) stearyl ester |  | Ⓑ
83 | 界面活性剤 | B | 1 | 6 |  | ペンタエリスリトール脂肪酸(C8～C18)エステル | Pentaerythritol fafty acid (C8-C18)esters | 205243-77-2 | Ⓑ
84 | 界面活性剤 | B | 1 | 8 |  | ポリグリセリン脂肪酸(Ｃ8～Ｃ22)エステル | Polyglycerin fatty acid (C8-C22) esters | 9007-48-1 | Ⓑ 但し，デカグリセリンエステルまで | 塗布量：600mg/㎡以下
85 | 界面活性剤 | B | 1 | 9 |  | ポリオキシエチレン(20モル)グリセリン脂肪酸(Ｃ12～Ｃ18)エステル | Polyoxyethylene (20 moles) glycerinfatty acid (C12-C18)esters | 68201-46-7 | Ⓑ
86 | 界面活性剤 | B | 1 | 10 |  | ポリオキシエチレン(20モル)ソルビタン脂肪酸(Ｃ12～Ｃ18)エステル | Polyoxyethylene (20 moles) sorbitan fatty acid (C12-C18)esters | 9005-67-8 | Ⓑ | 添加量：1.0％以下、 塗布量：600mg/㎡以下
87 | 界面活性剤 | B | 1 | 11 |  | ポリエチレングリコール脂肪酸(Ｃ8～Ｃ22)エステル | Polyethylene glycol fatty acid (C8-C22) esters | 9004-99-3 9004-96-0 | Ⓑ | 残存量：0.2％以下、 塗布量：600mg/㎡以下
88 | 界面活性剤 | B | 1 | 12 |  | ポリプロピレングリコール脹肪酸(Ｃ8～Ｃ18)エステル | Polypropylene glycol fatty acid(C8-C18)esters |  | Ⓑ
89 | 界面活性剤 | B | 1 | 13 |  | ポリオキシエチレン脂肪族アルコール(Ｃ12～Ｃ20)エ－テル | Polyoxyethylene fatty alcohol (C12-C20) ethers | 69013-19-0 | Ⓑ | 添加量：0.2％以下、 塗布量：600mg/㎡ 以下
90 | 界面活性剤 | B | 1 | 13-2 |  | ポリオキシエチレン(4～14モル)脂肪族アルコール(C5～C18)エーテル | Polyoxyethylene (4-14) Alkyl(5-18) Ether | 9002-93-1 | Ⓑ | 塗布量：100mg/㎡以下、 塗布用に限る
91 | 界面活性剤 | B | 1 | 14 |  | ポリオキシエチレン(4～50モル)アルキル(Ｃ7以上)フェニルエーテル | Polyoxyethylene (4-50 moles) alkyl(≧C7)phenyl ethers | 9002-93-1 | Ⓑ | 塗布量：100mg/㎡以下
92 | 界面活性剤 | B | 1 | 15 |  | N,Nビス(2－ヒドロキシエチル)脂肪(C8～C18)アミン | N,N-Bis(2-hydroxyethyl) fatty(C 8-C18)amine | 10213-78-2 | Ⓑ | 添加量：2.0％以下 溶出量：2.0µg/ml以下、 塗布量：24mg/㎡以下
93 | 界面活性剤 | B | 1 | 16 |  | 脂肪酸(Ｃ12～Ｃ18)とジエタノールアミンによる縮合生成物 | Condensates of fatty acids (C12-C18)with diethanol amine | 120-40-1 | Ⓑ | 添加量：2.5％以下 塗布量：600mg/㎡以下
94 | 界面活性剤 | B | 1 | 17 |  | ポリオキシプロピレンポリオキシエチレンブロックポリマー | Polyoxypropylene polyoxyethylene block copolymer | 9003-11-6 | 分子量：1,900以上 | 添加量：0.2％以下 塗布量：600mg/㎡以下
95 | 界面活性剤 | B | 1 | 18 |  | ポリエチレングリコール | Polyethylene glycol | 25322-68-3 | 分子量：200～9,500 エチレングリコールとジエチレングリコールの残存量：0.2％以下 | 添加量：0.3％以下、 塗布量：600mg/㎡以下
96 | 界面活性剤 | B | 1 | 19 |  | ポリプロピレングリコール | Polypropylene glycol | 25322-69-4 | 分子量：400～4,000 | 添加量：5.0％以下、 塗布量：600mg/㎡以下
97 | 界面活性剤 | B | 1 | 21 |  | ポリエチレンオキサイド | Polyethylene oxide | 25322-68-3 |  | 塗布量：600ｍｇ／㎡ 以下、 塗布用に限る
98 | 界面活性剤 | B | 1 | 22 |  | ひまし油のエチレンオキサイド付加物 | Castor oil ethylene oxide addition compound . | 103479-06-7
99 | 界面活性剤 | B | 1 | 23 |  | イソプロピルアルコール | Isopropyl alcohol | 67-63-0 |  | 塗布量：600mg/㎡以下、塗布用に限る
100 | 界面活性剤 | B | 1 | 26 |  | Ｎ，Ｎ－ジメチルアミノエチルメタクリレート・２－ヒドロキシエチルメタクリレート・メチルメタクリレート共重合物のモノクロル酢酸ナトリウムによる変性物 | Reaction product of N,N-dimethylaminoethyl methacrylate-2-hydroxyethyl methacrylate-methyl methacrylate copolymer with sodium monochloroacetate | 72765-59-4 | 数平均分子量：：40,000～70,000 モノクロル酸ナトリウムによる変性率：20～40％ | 表面塗布200㎎/㎡以下
101 | 界面活性剤 | B | 1 | 28 |  | Ｎ－２－ヒドロキシエチル－Ｎ－（２－ヒドロキシアルキル）アミン | Ｎ-2-ｈｙｄｒｏｘｙｅｔｈｙｌ-Ｎ-(2-ｈｙｄｒｏｘｙａｌｋｙｌ) ａｍｉｎｅ | 84836-93-1 2615-84-1 56975-13-4 | Ⓑ アルキルはＣ12（２～60％），Ｃ14（40～98％） | 添加量：3.0％以下 100℃以下，非脂肪性食品用に限る 塗布量：500mg/㎡以下
102 | 界面活性剤 | B | 1 | 29 |  | エチルアルコール | Ethanol |  |  | 塗布量：600mg/㎡以下
103 | 界面活性剤 | B | 2 | 1 |  | アルキル(Ｃ10～Ｃ20)スルホン酸塩(Ｎa,Ｋ,ＮＨ4) | Alkyl (C10-C20) sulfates(Na, K, NH4) | 977180-90-7,（Na） 27176-87-0 | Ⓑ | 添加量：0.3％以下 但し，Ｎａ塩は3.0％以下、 塗布量：120mg/㎡以下
104 | 界面活性剤 | B | 2 | 2 |  | アルキル(C9～C20)ベンゼンスルホン酸塩(Na,K,NH4) | Alkyl (C9-C 20) benzene sulfonates (Na, K, NH4) | 68411-30-3 | Ⓑ | 残存量：0.2％以下 B2-1、B2-3合計塗布量：600mg/㎡以下
105 | 界面活性剤 | B | 2 | 2-2 |  | ドデシルベンゼンスルホン酸塩(Mg、Zn) |  |  |  | 移行量：30mg/kg以下
106 | 界面活性剤 | B | 2 | 3 |  | アルキルナフタリンスルホン酸塩(Na) | Alkyl (C10-C 20) naphthalene sulfonate Na,Salt | 577-11-7 |  | B2-1,2,3の合計塗布量：600mg/㎡以下、 塗布用に限る
107 | 界面活性剤 | B | 2 | 4 |  | ソジウムジアルキル(Ｃ4～Ｃ16)スルホサクシネート | Sodium dialkyl(C4-C 16) sulfosuccinate |  | Ⓑ | 添加量：3.0％以下、 塗布量：600mg/㎡以下
108 | 界面活性剤 | B | 2 | 9 |  | アルキル(C8～C20)サルフェート(Na,K,NH4) | Alkyl (C8-C 20) sulfates (Na, K, NH4) | 151-21-3 | Ⓑ | 残存量：0.2％以下、 B2-1､-2との合計塗布量：600mg/㎡以下
109 | 界面活性剤 | B | 2 | 10 |  | ポリオキシエチレン脂肪アルコール(C12～C20)エーテルサルフェート(Na,NH4) | Polyoxyethylene fatty alcohol (C12-C20) ether sulfates (Na, NH4) |  | Ⓑ | 塗布量：600mg/㎡以下
110 | 界面活性剤 | B | 2 | 11 |  | ポリオキシエチレン(4～50モル) アルキル(C7以上)フェニルエーテルサルフェート(Na,NH4) | Polyoxyethylene (4-50 moles) alkyl (≧C7) phenylether sulfates (Na, NH4) | 55348-40-8 | Ⓑ | 塗布量：600mg/㎡以下、 塗布用に限る
111 | 界面活性剤 | B | 2 | 16 |  | 脂肪酸(C8～C22)塩 (Na,K,NH4) | Fatty acid (C8-C22) salts (Na, K, NH4) | 143-19-1 | Ⓑ 水添物を含む | 残存量：0.2％以下、塗布量：600mg/㎡以下
112 | 界面活性剤 | B | 2 | 17 |  | ロジン(不均化又は水添)石鹸(Ｎａ,Ｋ) | Rosin soaps (disproponated or hydrogenated) (Na,K) | 85026-55-7 |  | 残存量：2.5％以下 塗布量：600mg/㎡以下
113 | 界面活性剤 | B | 4 | 1 |  | ジメチルジアルキル(Ｃ8～Ｃ18)アンモニウムクロライド | Dimethyl dialkyl (Ｃ8～Ｃ18) ammonium chloride | 61789-77-3、 61789-80-8 | Ⓑ | 最大移行量：３㎎/㎏食品以下
114 | 界面活性剤 | B | 5 | 1 |  | カルボキシメチルセルロース及びそのナトリウム塩 | Carboxymethyl cellulose and its sodium salt | 9000-11-7 |  | 塗布量：600mg/以下
115 | 界面活性剤 | B | 5 | 2 |  | メチルセルロース | Methyl Cellulose | 9004-67-5 |  | 添加量：2.5％以下 塗布量：600mg/㎡以下
116 | 界面活性剤 | B | 5 | 5 |  | メチルヒドロキシプロピルセルロース | Methylhydroxypropyl cellulose | 9004-65-3 | 塗布剤として使用するものは、品質は食品添加物公定書に従う | 塗布量：600mg/以下
117 | 界面活性剤 | B | 5 | 9 |  | ポリビニルアルコール | Polyvinyl alcohol | 9002-89-5 | ４％水溶液の粘度が20℃で2cp以上 | 塗布量：600mg/㎡以下
118 | 界面活性剤 | B | 5 | 12 |  | ポリビニルピロリドン | Polyvinyl pyrrolidone | 9003-39-8 | 5％水溶液の粘度が20℃で34cp以上 | 塗布量：600mg/㎡以下、 塗布用に限る
119 | 界面活性剤 | B | 5 | 22 |  | ポリビニルポリピロリドン | Polyvinylpolypyrrolidone | 25249-54-1 | 水、5％酢酸及び50％エタノール溶媒による３時間還流条件下での総溶出量：50µg/ml以下 | 添加量：30．0％以下
120 | 滑剤 | C | 1 | 1 |  | 流動パラフィン | Liquid paraffin | 8002-74-2 | 品質は食品添加物公定書に従う
121 | 滑剤 | C | 1 | 2 |  | 合成パラフィン | Synthetic paraffin | 8002-74-2 | (1)凝固点 93～99℃ (2)油含量： 0.5％以下 (3)吸光度 88℃ジヒドロナフタリン中で290nmでの吸収が0.01を超えないこと
122 | 滑剤 | C | 1 | 4 |  | 合成イソパラフィン石油炭化水素 | Synthetic isoparaffin petroleum hydrocarbons | 68551-17-7 | (1)沸点(63～260℃) (2)紫外線吸光度(光路長１㎝当たりの最高吸光度) 260～319mμ 1.5 320～329mμ 0.08 330～350mμ 0.05 (3)不揮発残渣 0.002g/100ml以下
123 | 滑剤 | C | 1 | 6 |  | 白色鉱油 | White mineral oil | 8042-47-5 | 紫外線吸光度(光路長１㎝当りの最高吸光度)280～289nm0.15 290～299nm0.12 300～359nm0.08 360～400nm0.02
124 | 滑剤 | C | 1 | 8 |  | 石油系ワックス | Petroleumwax | 8002-74-2, 63231-60-7 | 紫外線吸光度(光路長1㎝当りの最高吸光度) 280～289nm0.15 290～299nm0.12 300～359nm0.08 360～400nm0.02
125 | 滑剤 | C | 1 | 11 |  | ポリエチレンワックス | Polyethylene wax | 9002-88-4 |  | 添加量：0.5％以下
126 | 滑剤 | C | 1 | 13 |  | 水素添加ポリブテン | Hydrogenated polybutene | 68937-10-0 | (1)99℃の粘度が39セイボルト以上、(2)臭素価3以下 | 脂肪性食品には使用できない
127 | 滑剤 | C | 1 | 14 |  | 水添ジペンテンスチレン共重合樹脂 | Poly(Limonene-Co-Styrene), Hydrogenated | 106168-36-9 | 軟化点110～120℃（測定法はＪＩＳK2207) 酸価1以下、 (測定法ＪＩＳＫ5902) 色相70以下(ＡＰＨＡ)による 比重0.997以上 | 添加量：10％以下
128 | 滑剤 | C | 2 | 1 |  | 高級脂肪酸(Ｃ8～Ｃ22) | Higher fatty acids (C8-C22) and behenic acid |  | Ⓑ 動物または植物油脂から得られた脂肪酸およびそれらの脂肪酸を水素添加したもの | 添加量：1.0％以下 、 但し，ベヘニン酸の添加量：0.2％以下
129 | 滑剤 | C | 3 | 1 |  | 高級脂肪酸(Ｃ8～Ｃ22)アルミニウム | Higher fatty acid (C8-C22) aluminum salts | 637-12-7 | Ⓑ | 添加量：3.0％以下
130 | 滑剤 | C | 3 | 2 |  | 高級脂肪酸(Ｃ8～Ｃ22)カルシウム | Higherfatty acid (C8-C22) calcium salts | 1592-23-0 | Ⓑ | 添加量：5.0％以下、 塗布量：600mg/㎡以下 (ステアリン酸カルシウムに限る)
131 | 滑剤 | C | 3 | 3 |  | 高級脂肪酸(Ｃ8～Ｃ22)マグネシウム | Higher fatty acid (C8-C22) magnesium salts | 557-04-0 | Ⓑ | 添加量：1.0％以下
132 | 滑剤 | C | 3 | 4 |  | 高級脂肪酸(C8,C18)亜鉛 | Higherfattyacid (C8-C18)zincsalts . | 557-05-1 | Ⓑ 塗布剤は不ケン化物2％以、ステアリン酸に限る。 | 添加量：0.5％以下、 塗布量：600mg/m2以下
133 | 滑剤 | C | 3 | 4-1 |  | ベヘン酸（Ｃ22）亜鉛 | Behenic acid(C22) zinc salts |  | 不ケン化物質2.0％以下
134 | 滑剤 | C | 4 | 1 |  | 直鎖脂肪族１価アルコール(Ｃ8～Ｃ18) | Straight-chain fatty monohydric alcohols (C8-C18) | 56-81-5 | Ⓑ 合成アルコールは (1)全ジオール:0.1%以下 (2)C8～C14:直鎖96%以上、アルコール分99%以上 (3)C16～C18:直鎖94%以上、アルコール分98%以上 (4)非アルコール不純物はパラフィンのこと
135 | 滑剤 | C | 4 | 2 |  | グリセリン | Glycerin | 56-81-5 | Ⓑ 品質は食品添加物公定書に従う
136 | 滑剤 | C | 4 | 3 |  | ソルビトール | Sorbitol | 50-70-4
137 | 滑剤 | C | 5 | 3 |  | 高級脂肪酸(Ｃ4～Ｃ22)と直鎖脂肪族１価アルコール(Ｃ14～Ｃ18)のエステル | Higher fatty acid (C4-C22) esters of straight-chain fafty alcohols (C2-C18) |  | Ⓑ ステアリン酸の場合アルコール Ｃ2～Ｃ18 | 添加量：5.0％以下
138 | 滑剤 | C | 5 | 11 |  | アジピン酸ジイソブチル | Diisobutyl adipate | 141-04-8
139 | 滑剤 | C | 5 | 13 |  | アジピン酸ジ-2－エチルヘキシル | Di-2-ethylhexyl adipate | 103-23-1 |  | Ｃ６－１，Ｃ６－２，Ｃ６－４との合計添加量：3.0％以下
140 | 滑剤 | C | 5 | 14 |  | セバシン酸ジブチル | Dibutyl sebacate | 109-43-3 | Ⓑ
141 | 滑剤 | C | 5 | 15 |  | セバシン酸ジオクチル | Dioctyl sebacate | 122-62-3 | Ⓑ
142 | 滑剤 | C | 5 | 18 |  | ポリ(1,3－ブタンジオ－ル－アジピン酸)エステル | Poly(1,3-butanediol adipate) | 24937-93-7 | 平均分子量：1000以上 | 可塑剤との合計添加量：8.0％以下
143 | 滑剤 | C | 4 | 7 |  | モンタン酸とエタンジオール,1,3ブタンジオールのエステル | Montanic acids and/or their esters with ethyleneglycol and/or with 1,3-butanediol and/or with glycerol
144 | 滑剤 | C | 5 | 28 |  | ぬかろう | Rice bran wax | 3016-60-2 |  | 添加量：1.0％以下
145 | 滑剤 | C | 5 | 31 |  | ポリ(1,3－ブチレングリコ－ル,アジピン酸, n－オクチルアルコ－ル)エステル | Polyester of adipic acid with I ,3-butylene glycol and n-octanol
146 | 滑剤 | C | 7 | 2 |  | 水添ひまし油 | Hydrogenated castor oil | 8001-78-3
147 | 滑剤 | C | 7 | 6 |  | カルナウバ ワックス | Carnauba wax | 8015-86-9
148 | 滑剤 | C | 7 | 8 |  | アセチル化モノグリセライド | Acetylated monoglycerides | 68990-54-5 | Ⓑ 分子中アセチル基を持つ脂肪酸(Ｃ8～Ｃ22)グリセライドであって，酸価６以下、ライヘルトマイスル価75～200のもの 食品添加物公定書に従う | 塗布量：600mg/ m2以下
149 | 滑剤 | C | 8 | 1 |  | エチレンビス脂肪酸(C16,C18)アマイド | Ethylene bis-fatty acid (C 16,C 18) amide N,N'-Ethane-1,2-diylbispalmitamide | 110-31-6 5518-18-3 | Ⓑ | 器具には添加量：0.5％以下★容器・包装には添加量：0.2％以下
150 | 滑剤 | C | 8 | 2 |  | 高級脂肪酸(Ｃ8～Ｃ22)アマイド | Higherfattyacid (C8-C22) amide |  | Ⓑ | (1)添加量：0.1％以下 (2)オレイン酸アマイドは添加量：0.02％以下 (3)器具には添加量：2.0％以下
151 | 滑剤 | C | 9 | 2 |  | ジメチルポリシロキサン | Dimethyl polysiloxane | 63148-62-9 | 粘度：最低100cSt（20℃） | 添加量：1.0％以下 塗布量600mg/㎡以下
152 | 滑剤 | C | 9 | 3 |  | メチルフェニルポリシロキサン | Methyl phenyl polysiloxane | 68083-14-7 | 20℃の粘度最低100cSt | 塗布量：600mg/㎡以下
153 | 滑剤 | C | 11 | 2 |  | モンタン酸 | Montan wax acid | 506-48-9
154 | 滑剤 | C | 11 | 3 |  | モンタン酸ナトリウム | Montanwaxacidsodium salt
155 | 滑剤 | C | 11 | 4 |  | モンタン酸カルシウム | Montan wax acid calcium salt | 68308-22-5
156 | 充填剤 | D | 1 | 1 |  | 酸化マグネシウム | Magnesium oxide | 1309-48-4 |  | 複合酸化物系顔料成分として使用可能
157 | 充填剤 | D | 1 | 2 |  | 酸化アルミニウム | Aluminium oxide | 1344-28-1 |  | 塗布量：600mg/㎡以下 複合酸化物系顔料成分として使用可能
158 | 充填剤 | D | 1 | 3 |  | 酸化けい素 | Silicon oxide | 7631-86-9 | 官能基例えばビニル基，メタクリル基，アミノ基またはグリシジル基を有するアルコキシシランで処理する場合は，処理剤の量：は合計0.5％以下であること。 処理剤合計は、充填剤に対し5％以下 | 塗布量：600mg/㎡以下 無機顔料および複合酸化物系顔料成分として使用可能
159 | 充填剤 | D | 1 | 4 |  | 酸化カルシウム | Calcium oxide | 1305-78-8 |  | 複合酸化物系顔料成分として使用可能
160 | 充填剤 | D | 1 | 5 |  | 酸化チタン | Titanium oxide | 13463-67-7 | Pb，Cd 0.01％以下、As，Hg 0.005％以下 | 複合酸化物系顔料成分として使用可能
161 | 充填剤 | D | 1 | 6 |  | 酸化クロム(Ⅲ) | Chromium oxide (lll) | 1308-38-9 | Pb，Cd 0.01％以下、As，Hg 0.005％以下 | 複合酸化物系顔料成分として使用可能
162 | 充填剤 | D | 1 | 7 |  | 酸化鉄 | lron oxide | 1309-37-1 | Pb，Cd 0.01％以下、As，Hg 0.005％以下 | 複合酸化物系顔料成分として使用可能
163 | 充填剤 | D | 1 | 8 |  | 酸化亜鉛 | Zinc oxide | 1314-13-2 | Pb，Cd 0.01％以下、As，Hg 0.005％以下 金属亜鉛１％以下 | 複合酸化物系顔料成分として使用可能
164 | 充填剤 | D | 1 | 10 |  | 酸化コバルト | Cobalt oxide | 1308-06-1 |  | 複合酸化物系顔料成分としての使用に限る
165 | 充填剤 | D | 1 | 11 |  | 酸化ニオブ | Niobium oxide | 1313-96-8 |  | 複合酸化物系顔料成分としての使用に限る
166 | 充填剤 | D | 1 | 12 |  | 酸化ニッケル | Nickel oxide | 12035-36-8 |  | 複合酸化物系顔料成分としての使用に限る
167 | 充填剤 | D | 1 | 13 |  | 酸化アンチモン | Antimony oxide | 1327-33-9 1309-64-4 1314-60-9 |  | 複合酸化物系顔料成分としての使用に限る
168 | 充填剤 | D | 1 | 14 |  | 酸化タングステン | Tungsten oxide | 1314-35-8 |  | 複合酸化物系顔料成分としての使用に限る
169 | 充填剤 | D | 1 | 16 |  | チタンイエロー | Titan yellow | 8007-18-9 | Pb，Cd 0.01％以下、As，Hg 0.005％以下 | 無機顔料として使用可能
170 | 充填剤 | D | 1 | 17 |  | コバルトブルー | Cobalt blue | 1345-16-0 | Pb，Cd 0.01％以下、As，Hg 0.005％以下 | 無機顔料として使用可能
171 | 充填剤 | D | 1 | 18 |  | 三酸化アンチモン | Antimony trioxide | 1309-64-4 |  | アンチモンの移行量：0.02㎎/㎏以下、 アンチモンの定量法は告示３７０号アンチモン溶出試験法による
172 | 充填剤 | D | 1 | 19 |  | シリル化処理無水ケイ酸 | Silicon dioxide, silanated | 68909-20-6 |  | 塗布剤として塗布量：600mg/㎡以下
173 | 充填剤 | D | 1 | 20 |  | 酸化マンガン | Manganese oxide |  |  | 複合酸化物系顔料成分として使用できる
174 | 充填剤 | D | 2 | 1 |  | 水酸化マグネシウム | Magnesium hydroxide | 1309-42-8
175 | 充填剤 | D | 2 | 2 |  | 水酸化アルミニウム | Aluminium hydroxide | 21645-51-2 | Pb，Cd 0.01％以下、As，Hg 0.005％以下 | 無機顔料および複合酸化物系顔料成分として使用可能
176 | 充填剤 | D | 2 | 3 |  | 水酸化カルシウム
177 | 充填剤 | D | 3 | 1 |  | 炭酸マグネシウム | Magnesium carbonate | 546-93-0
178 | 充填剤 | D | 3 | 2 |  | 炭酸カルシウム | Calcium carbonate | 471-34-1
179 | 充填剤 | D | 3 | 3 |  | 炭酸亜鉛 | Zinc carbonate | 12122-17-7
180 | 充填剤 | D | 4 | 1 |  | 硫酸カルシウム | Calcium sulfate | 7778-18-9
181 | 充填剤 | D | 4 | 3 |  | 硫酸バリウム | Barium sulfate | 7727-43-7 | Pb，Cd 0.01％以下、As，Hg 0.005％以下 | 無機顔料として使用可能
182 | 充填剤 | D | 5 | 2 |  | けい酸マグネシウム | Magnesium silicate | 1343-88-0
183 | 充填剤 | D | 5 | 3 |  | けい酸アルミニウム | Aluminium silicate | 12068-56-3
184 | 充填剤 | D | 5 | 5 |  | けい酸カルシウム | Calcium silicate | 1344-95-2
185 | 充填剤 | D | 5 | 9 |  | ナトリウム、カリウム、カルシウム、マグネシウム、アルミニウム、鉄のケイ酸塩又は、それらの混合物 | Silicates or mixed silicates of sodium, potassium, calcium, magnesium, aluminium and iron |  | 石綿は除去されたもの充填剤の結合剤として、アルコキシシラン、官能基例えばビニル基、メタクリル基、アミノ基またはグリシジル基を有するもので処理する場合は、処理剤の量：は合計0.5%以下であること。 結合剤合計は、充填剤に対して5％以下
186 | 充填剤 | D | 5 | 9-1 |  | 3-アミノプロピルトリエトキシシラン処理ケイ酸塩（ナトリウム、カリウム、カルシウム、マグネシウム、アルミニウム、もしくは鉄の塩、又はそれらの混合物） | Silicic acid salt, 3-aminopropyltrietoxysilane | 919-30-2 1344-01-0 | 3-アミノプロピルトリエトキシシランのケイ酸塩への処理量：３ｗｔ％以下 | 対象樹脂へのシラン処理ケイ酸塩の添加量：５ｗｔ％以下、 製品厚み１ｍｍ以下
187 | 充填剤 | D | 5 | 10 |  | マイカ | Mica | 12001-26-2 | Pb，Cd0.01％以下、As，Hg0.005％以下 | 無機顔料として使用可能
188 | 充填剤 | D | 6 | 1 |  | クレー | Clay | 1332-58-7
189 | 充填剤 | D | 6 | 2 |  | けいそう土 | Diatomaceus earth | 7631-86-9
190 | 充填剤 | D | 6 | 3 |  | カオリン(陶土) | Kaolin (porcelain clay) | 1332-58-7
191 | 充填剤 | D | 6 | 4 |  | タルク | Talc | 14807-96-6
192 | 充填剤 | D | 6 | 6 |  | パーライト | Perlite | 977116-39-4 | 品質は食品添加物公定書による
193 | 充填剤 | D | 6 | 7 |  | ガラス | Glass
194 | 充填剤 | D | 6 | 8 |  | 木粉 | Wood powder | 9004-34-6
195 | 充填剤 | D | 6 | 10 |  | グラファイト | Graphite | 7782-42-5 | Pb，Cd 0.01％以下、As，Hg 0.005％以下 | 無機顔料として使用可能
196 | 充填剤 | D | 6 | 11 |  | シェナー | Sienna | 1309-37-1 977139-25-5 | Pb，Cd 0.01％以下、As，Hg 0.005％以下 | 無機顔料として使用可能
197 | 充填剤 | D | 6 | 12 |  | 生シェナー | Raw sienna | 1309-37-1 12000-57-6 | Pb，Cd 0.01％以下、As，Hg 0.005％以下 | 無機顔料として使用可能
198 | 充填剤 | D | 6 | 13 |  | 焼アンバー | Calcined amber |  | Pb，Cd 0.01％以下、As，Hg 0.005％以下 | 無機顔料として使用可能
199 | 充填剤 | D | 7 | 8 |  | 複合酸化物系顔料 | Complex oxide pigments |  |  | 無機顔料として使用
200 | 充填剤 | D | 8 | 1 |  | アルミニウム | Aluminium | 7429-90-5 | Pb，Cd 0.01％以下、As，Hg 0.005％以下 | 無機顔料として使用可能
201 | 充填剤 | D | 8 | 5 |  | 銅 | Copper | 7440-50-8 | Pb，Cd 0.01％以下、As，Hg 0.005％以下 | 最大移行量：銅として10㎎/㎏食品以下
202 | 充填剤 | D | 8 | 7 |  | 真ちゅう又は黄銅 | Brass | 12597-71-6 | Pb，Cd 0.01％以下、As，Hg 0.005％以下 | 最大移行量：銅として10㎎/㎏食品以下
203 | 充填剤 | D | 9 | 1 |  | 硫化亜鉛 | Zinc sulfide | 1314-98-3 | 蛍光を発しないこと | 添加量：10％以下
204 | 充填剤 | D | 9 | 2 |  | 群青 | Ultramarine | 57455-37-5 | Pb，Cd 0.01％以下、As，Hg 0.005％以下 | 無機顔料として使用可能
205 | 充填剤 | D | 10 | 1 |  | 炭素繊維 | Carbon fiber | 7440-44-0 | 結合剤として，アルコキシシラン官能基たとえばビニル基，メタクリル基，アミノ基，又はグリシジル基。をもつものを使用できる。充填剤に対し0.5％以下 | または充填剤入りプラスチックに対し0.3％以下
206 | 充填剤 | D | 10 | 5 |  | マグネシウム・ナトリウム・フルオライド・シリケート |  | 37296-97-2 |  | フッ化物溶出量0.3mg/kg-食品以下
207 | 発泡剤 発泡助剤 | E | 1 | 1 |  | アゾジカーボンアミド | Azodicarbonamide | 123-77-3 |  | 添加量：2.0％以下
208 | 発泡剤 発泡助剤 | E | 1 | 2 |  | 4,4‘－オキシビス(ベンゼンスルホニルヒドラジッド) | 4,4'-Oxybis(benzenesulfonylhydrazide) |  |  | 添加量：0.5％以下
209 | 発泡剤 発泡助剤 | E | 2 | 1 |  | 炭酸水素ナトリウム | Sodium hydrogen carbonate | 144-55-8
210 | 発泡剤 発泡助剤 | E | 2 | 4 |  | くえん酸 | Citric acid | 77-92-9 |  | 塗布量：600mg/㎡以下
211 | 発泡剤 発泡助剤 | E | 2 | 9 |  | りんご酸
212 | 発泡剤 発泡助剤 | E | 3 | 1 |  | C7以下の脂肪族炭化水素 | Aliphatic (≦C7) hydrocarbons |  |  | Ｅ３－２との合計残存量：10％以下
213 | 発泡剤 発泡助剤 | E | 3 | 2 |  | シクロアルカン | Cycloalkanes . |  | 沸点０～100℃ | Ｅ３－１との合計残存量：10％以下
214 | ポリマー添加材 | F | 1 | 1 |  | ポリエチレン | Polyethylene | 9002-88-4 | ポリエチレンのポジティブリストに従うもの
215 | ポリマー添加材 | F | 1 | 10 |  | ポリプロピレン | Polypropylene | 9003-07-0 | ポリプロピレンのポジティブリストに従うもの
216 | ポリマー添加材 | F | 1 | 12 |  | ポリブテン－1 | Polybutene-1 | 9003-28-5 | ポリブテン－１のポジティブリストに従うもの
217 | ポリマー添加材 | F | 1 | 14 |  | ポリブテン | Polybutene | 9003-29-6 | 品質は食品添加物公定書に従う | 添加量：9.5ｗｔ％以下
218 | ポリマー添加材 | F | 1 | 15 |  | ブタジエン樹脂 | Butadiene resins | 9003-17-2 | ブタジエン樹脂のポジティブリストの従うもの
219 | ポリマー添加材 | F | 2 | 1 |  | ポリスチレン | Polystyrene | 9003-53-6 | ポリスチレンのポジティブリストに従うもの
220 | ポリマー添加材 | F | 2 | 2 |  | ポリスチレンコポリマー | Polystyrene copolymers |  | ポリスチレンのポジティブリストに従うもの、 但し，ブタジエンないしイソプレンとのコポリマーの場合，スチレン含有量は限定しない。
221 | ポリマー添加材 | F | 2 | 3 |  | ABS樹脂 | ABS resin | 9003-56-9 | ＡＢＳ樹脂のポジティブリストに従うもの
222 | ポリマー添加材 | F | 2 | 4 |  | AS樹脂 | SAN resin | 9003-54-7 | ＡＳ樹脂のポジティブリストに従うもの
223 | ポリマー添加材 | F | 3 | 2 |  | ポリメタクリレート | Polymethacrylate | 9011-14-7 | メタクリル樹脂のポシティブリストに従うもの | 塗布量：600mg/㎡以下
224 | ポリマー添加材 | F | 3 | 3 |  | アクリレート及びメタクリレートのコポリマー | Copolymers of acrylates and methacrylate | 55989-5-4 | アクリル酸やメタクリル酸と飽和１価第一アルコール(Ｃ1～Ｃ18)とのエステルと次のモノマーの一つ又はそれ以上とのコポリマー： アクリル酸及びメタクリル酸 アクリルアマイド及びメタクリルアマイド アクリロニトリル ブタジエン スチレン及びα－メチルスチレン 塩化ビニリデン | 塗布量制限:６００mg/m2以下 但し、その際の 材質制限：アクリル酸やメタクリル酸と飽和一価第一アルコール(Ｃ1～Ｃ18)とのエステルと次のモノマーの一つ又はそれ以上とのコポリマー アクリル酸及びメタクリル酸、 アクリルアマイド及びメタクリルアマイド、 スチレン及びα－メチルスチレン ・アクリル酸やメタクリル酸と飽和１価第一アルコール（Ｃ１～Ｃ１８）とのエステルと次のモノマーの中に、 メタクリル酸ヒドロキシエチル但し、全ポリマーに対し５%以下 及び メタクリル酸ヒドロキシプロピル但し、全ポリマーに対し５%以下 を追加。
225 | ポリマー添加材 | F | 3 | 5 |  | メタクリル酸メチル・エチレングリコ－ルジメタクリレート共重合物 | Methylmethacrylate-Ethylene glycol methacrylate copolymer
226 | ポリマー添加材 | F | 3 | 6 |  | ポリアクリル酸ナトリウム | Sodium polyacrylate | 9003-04-7 |  | 添加量：０．５ｗｔ％以下
227 | ポリマー添加材 | F | 4 | 1 |  | 塩化ビニルホモポリマー | Vinyl chloride homopolymer | 68648-82-8 | 塩ビ食品衛生協議会のポジティブリストに従うもの
228 | ポリマー添加材 | F | 4 | 2 |  | 塩化ビニルコポリマー | Vinyl chloride copolymers | 9002-89-5 26221-27-2 025213-24-5 | 塩ビ食品衛生協議会のポジティブリストに従うもの
229 | ポリマー添加材 | F | 5 | 2 |  | ブチルゴム | Butyl rubbers | 9010-85-9 | ゴム製食品用器具及び容器包装に関するポジティブリストに従うもの
230 | ポリマー添加材 | F | 5 | 4 |  | ポリブタジエン | Polybutadiene | 9003-17-2 | ゴム製食品用器具及び容器包装に関するポジティブリストに従うもの
231 | ポリマー添加材 | F | 5 | 5 |  | スチレンブタジエンゴム | Styrene-butadiene rubbers | 9003-55-8 | ゴム製食品用器具及び容器包装に関するポジティブリストに従うもの
232 | ポリマー添加材 | F | 5 | 6 |  | アクリロニトルブタジエンゴム | Acrylonitrile-butadiene rubbers | 009003-18-3 | ゴム製食品用器具及び容器包装に関するポジティブリストに従うもの
233 | ポリマー添加材 | F | 5 | 14 |  | 無水マレイン酸・ブタジエン共重合物 | Maleic anhydride-butadiene copolymer
234 | ポリマー添加材 | F | 6 | 2-1 |  | ポリエチレンテレフタレート | Polyethylene terephthalate | 25038-59-9 | ポリエチレンテレフタレートのポジティブリストに従うもの
235 | ポリマー添加材 | F | 6 | 7 |  | ポリカーボネート | Polycarbonate | 25766-59-0 | ポリカーボネートのポジティブリストに従うもの
236 | ポリマー添加材 | F | 6 | 17 |  | ポリフェニレンエ－テル | Polyphenylene ether | 25667-40-7 | ポリフェニレンエーテルのポジティブリストに従うもの
237 | ポリマー添加材 | F | 6 | 26 |  | ポリメタクリルスチレン | Polymethacryl styrene |  | ポリメタクリルスチレンのポジティブリストに従うもの
238 | ポリマー添加材 | F | 6 | 56 |  | ポリ乳酸 | Polylactide、polylactic acid | 9051-89-2 | ポリ乳酸のポジティブリストに従うもの
239 | その他 | G | 1 | 3 |  | 水酸化アンモニウム
240 | その他 | G | 2 | 1 |  | 炭酸ナトリウム | Sodium carbonate | 144-55-8 | ポリマー中で中和されていること
241 | その他 | G | 3 | 2 |  | 塩化マグネシウム | Magnesium chloride | 7786-30-3 | 食品添加物公定書に従うもの | 塗布量制限として600mg/m2以下 塗布用に限る
242 | その他 | G | 3 | 5 |  | 塩化カルシウム | Calcium chloride | 100043-52-4
243 | その他 | G | 4 | 2 |  | 硫酸マグネシウム | Magnesium sulfate | 7487-88-9 | 品質は食品添加物公定書に従うもの
244 | その他 | G | 4 | 2A |  | 無水硫酸マグネシウム | Magnesium sulfate anhydride | 7487-88-9
245 | その他 | G | 4 | 6 |  | 硫酸第一鉄 | Ferrous sulfate | 7720-78-7
246 | その他 | G | 4 | 8 |  | 焼ミョウバン | Burntalum | 7664-93-9
247 | その他 | G | 4 | 9 |  | 硫酸アルミニウム | Aluminium sulphate | 10043-01-3
248 | その他 | G | 5 | 1 |  | りん酸ナトリウム | Sodium phosphate | 7558-80-7
249 | その他 | G | 5 | 4 |  | りん酸カルシウム | Calcium phosphate | 7758-87-4
250 | その他 | G | 5 | 6 |  | ピロりん酸ナトリウム | Sodium pyrophosphate | 7758-16-9
251 |  | G | 4 | 9 |  | 硫酸アルミニウム
252 | その他 | G | 6 | 4 |  | 酢酸ナトリウム | Sodium Acetate | 127-09-3 |  | 塗布量：600mg/㎡以下
253 | その他 | G | 6 | 6 |  | 安息香酸ナトリウム | Sodium benzoate | 532-32-1 |  | 添加量0.1％以下 塗布量600mg/㎡以下
254 | その他 | G | 6 | 10 |  | エチレンジアミンテトラ酢酸ナトリウム | Sodium ethylenediaminetetraacetate | 139-33-3 |  | 添加量0.05％以下
255 | その他 | G | 6 | 43 |  | 酒石酸ナトリウム | Sodium tartrate | 6106-24-7 |  | 塗布量 600mg/㎡以下
256 | その他 | G | 6 | 56 |  | ハイドロタルサイト | Ｈydrotalcite | 11097-59-9 |  | 添加量0.1％以下 塗布量600mg/㎡以下
257 | その他 | G | 6 | 57 |  | シクロデキストリン | cyclodextrin（α、β、γ） | 10016-20-3 7585-39-9 17465-86-0 | 食品添加物公定書に従う | 塗布量：600mg/ m2以下 塗布用に限る
258 | その他 | G | 6 | 70 |  | 窒化ホウ素 | boron nitride | 10043-11-5 |  | 添加量：2％以下
259 | ラジカル発生剤 | H | 1 | 1 |  | ジ－t－ブチルパ－オキサイド | Di-t-butyl peroxide | 110-05-4
260 | ラジカル発生剤 | H | 1 | 2 |  | ジクミルパーオキサイド | Dicumyl peroxide | 80-43-3
261 | ラジカル発生剤 | H | 1 | 3 |  | 1,3－ビス(t－ブチルパーオキシイソプロピル)ベンゼン | 1,3-Bis(t-butyl peroxyiso pro pyl)benzene | 2212-81-9
262 | ラジカル発生剤 | H | 2 | 4 |  | ベンゾイルパ－オキサイド | Benzoyl peroxide | 94-36-0
263 | ラジカル発生剤 | H | 3 | 1 |  | t－ブチルパーオキシアセテート | t-Butyl peroxyacetate | 107-71-1 |  | 分解生成物の残渣0.03％以下
264 | ラジカル発生剤 | H | 3 | 2 |  | t－ブチルパーオキシプロピオネート | t-Butylperoxypropionate | 4206-5-4
265 | ラジカル発生剤 | H | 3 | 3 |  | t－ブチルパーオキシブチレート | t-Butylperoxybutyrate | 18072-84-9
266 | ラジカル発生剤 | H | 3 | 4 |  | t－ブチルパーオキシイソブチレート | t-butylperoxyisobutyrate | 109-13-7
267 | ラジカル発生剤 | H | 3 | 5 |  | t－ブチルパ－オキシジエチルアセテ－ト | Bis(4-t-butylcyclohexyl) peroxycarbonate | 15520-11-3
268 | ラジカル発生剤 | H | 3 | 6 |  | t－ブチルパーオキシピバレート | t-Butylperoxypivarate | 927-07-1
269 | ラジカル発生剤 | H | 3 | 7 |  | t－ブチルパ－オキシ2－エチルヘキサノエート | t-Butyl peroxy-2-ethyl hexanoate | 13467-82-8
270 | ラジカル発生剤 | H | 3 | 8 |  | t－ブチルパ－オキシ－3,5,5－トリメチルヘキサノエ－ト | t-Butyl peroxy-3,5,5-trimethylhexanoate | 13122-18-4
271 | ラジカル発生剤 | H | 3 | 9 |  | t－ブチルパ－オキシベンゾエ－ト | t-Butylperoxybenzoate | 614-45-9
272 | ラジカル発生剤 | H | 4 | 1 |  | ジイソプロピルパーオキシジカーボネート | Diisopropylperoxydicarbonate | 105-64-6
273 | ラジカル発生剤 | H | 4 | 5 |  | ビス(4-t一ブチルシクロヘキシル)パーオキシジカーボネート | Bis(4-t-butylcyclohexyl) peroxycarbonate | 15520-11-3
274 | ラジカル発生剤 | H | 4 | 6 |  | t－ブチルパーオキシイソプロピルカーボネート | t-Butylperoxyisopropylcarbonate | 2372-21-6
275 | ラジカル発生剤 | H | 5 | 1 |  | t－ブチルヒドロパーオキサイド | t-Butylhydroperoxide | 75-91-2
276 | ラジカル発生剤 | H | 5 | 2 |  | クメンヒドロパーオキサイド | Cumenehydroperoxide | 80-15-9
277 | ラジカル発生剤 | H | 5 | 3 |  | p－メンタンヒドロパーオキサイド | p-Menthanehydroperoxide | 26762-92-5
278 | ラジカル発生剤 | H | 6 | 1 |  | 1,1－ジ(t－ブチルパーオキシ) シクロヘキサン | 1,1-Di (t-butyloperoxy)cyclohexane | 3006-86-8
279 | ラジカル発生剤 | H | 6 | 1 |  | 1,1－ジ(t－ブチルパーオキシ) シクロヘキサン | 1,1-Di (t-butyloperoxy)cyclohexane | 3006-86-8
280 | ラジカル発生剤 | H | 6 | 2 |  | 1,1-ジ(t-ブチルパーオキシ)3,3,5-トリメチルシクロヘキサン | 1,1-Di (t-butyloperoxy)-3,3,5-trimethylcyclohexane | 6731-36-8
281 | ラジカル発生剤 | H | 6 | 3 |  | 2,2－ジ(t－ブチルパーオキシ)ブタン | 2,2-Di(t-Butylperoxy)butane | 2167-23-9
282 | ラジカル発生剤 | H | 6 | 4 |  | 2,2－ジ(t－ブチルパーオキシ)ヘキサン | 2,2-Di(t-Butylperoxy)hexane | 7735-98-0
283 | 色材 | J | 1 |  |  | 有機顔料 |  |  | Pb，Cd :0.01%以下 As，Hg :0.005%以下 （含有量)、 遊離アミン:0.05%以下 （含有量)、 Se，Ba :0.01%以下 Cr :0.1%以下 Sb :0.025%以下 (溶出量)
284 | 色材 | J | 1 | 1-1 |  | N-(5-クロロ-2,4-ジメトキシフェニル)-4-[[5-[(ジメチルアミノ)スルホニル]-2-メトキシフェニル]アゾ]-3-ヒドロキシ-2-ナフタレンカルボキシアミド（C.I.Pigment Red 5） | N-(5-Chloro-2,4-dimethoxyphenyl)-4-[[5-[(diethylamino)sulfonyl]-2- methoxyphenyl]azo]-3-hydroxy-2-naphthalenecarboxamide | 6410-41-9 |  | 添加量：制限：１ｗｔ％以下
285 | 色材 | J | 1 | 1-2 |  | 3-ヒドロキシ-4-[(1-スルホナフタレン-2-イル)アゾ]-2-ナフタレンカルボン酸カルシウム（C.I.Pigment Red 63:1） | calcium 3-hydroxy-4-[(1-sulfonate-2-naphthyl)azo]-2-naphthoate | 6417-83-0 |  | 添加量： 1wt％以下 油脂及び脂肪性食品にのみ適用可
286 | 色材 | J | 1 | 1-3 |  | 1-(3-フェニルアミノカルボニル-6-メトキシフェニルアゾ)-2-ヒドロキシナフタレン-3-カルボンアミド （C.I.Pigment Red 150） | 4-[[5-(Anilino)carbonyl-2-methoxyphenyl]azo]-3-hydroxynaphthalene-2-carboxamide | 56396-10-2 |  | 添加量： 1wt％以下
287 | 色材 | J | 1 | 1-6 |  | 4-[[4-(アミノカルボニル)フェニル]アゾ]-N-(2-エトキシフェニル)-3-ヒドロキシ-2-ナフタレンカルボアミド (C.I.Pigment Red 170) | 4-[[4-(aminocarbonyl)phenyl]azo]-N-(2-ethoxyphenyl)-3-hydroxynaphthalene-2-carboxamide | 2786-76-7 |  | 添加量： 1wt％以下
288 | 色材 | J | 1 | 3-1 |  | 3,3'-[(2,5-ジメチル-p-フェニレン)ビス[イミノ(1-アセチル-2-オキソエチレン)アゾ]]ビス[4-クロロ-N-(5-クロロ-o-トリル)ベンズアミド] （C.I.Pigment Yellow 95） | 3,3'-[(2,5-dimethyl-p-phenylene)bis[imino(1-acetyl-2-oxoethylene)azo]]bis[4-chloro-N-(5-chloro-o-tolyl)benzaamide] | 5280-80-8 |  | 添加量 1wt％以下
289 | 色材 | J | 1 | 3-3 |  | 3,3'-[5-クロロ-2-メチル-4,1-フェニレンビス[イミノ(2-アセチル-1-オキソエチレン)アゾ]]ビス[N-(3-クロロ-2-メチルフェニル)-4-クロロベンズアミド] (C.I. Pigment Yellow 93) | 3,3'-[5-chloro-2-methyl-4,1-phenylenebis[imino(2-acetyl-1-oxoethylene)azo]]bis[N-(3-chloro-2-methylphenyl)-4-chlorobenzamide] | 5580-57-4 |  | 添加量 1wt％以下
290 | 色材 | J | 1 | 3-4 |  | 1,4-ビス[1-[(2,5-ジクロロフェニル）アゾ]-2-ヒドロキシナフタレン-3-イルカルボニルアミノ］ベンゼン (C.I.Pigment Red 166) | 1,4-bis[1-[(2,5-dichlorophenyl)azo]-2-hydroxynaphthalen-3-ylcarbonylamino]benzene | 3905-19-9 |  | 添加量 1wt％以下
291 | 色材 | J | 1 | 5-1 |  | フタロシアニンブルー（銅） (C.I.Pigment Blue 15:2) | Copper phthalocyanine (C.I. Pigment Blue 15:2) | 147-14-8 |  | 添加量： 1wt％以下
292 | 色材 | J | 1 | 5-2 |  | フタロシアニンブルー（銅） (C.I.Pigment Blue 15) | Copper phthalocyanine (C.I. Pigment Blue 15) | 147-14-8 |  | 添加量： 1wt％以下
293 | 色材 | J | 1 | 5-3 |  | フタロシアニンブルー（銅） (C.I.Pigment Blue 15:1) | Copper phthalocyanine (C.I. Pigment Blue 15:1) | 147-14-8 |  | 添加量： 1wt％以下
294 | 色材 | J | 1 | 5-4 |  | フタロシアニンブルー（銅） (C.I.Pigment Blue 15:3) | Copper phthalocyanine (C.I. Pigment Blue 15:3) | 147-14-8 |  | 添加量： 1wt％以下
295 | 色材 | J | 1 | 5-5 |  | フタロシアニンブルー（銅） (C.I.Pigment Blue 15:4) | Copper phthalocyanine (C.I. Pigment Blue 15:4) | 147-14-8 |  | 添加量： 1wt％以下
296 | 色材 | J | 1 | 5-6 |  | フタロシアニングリーン (C.I.Pigment Green 7) | Phthalocyanine Green (C.I. Pigment Green 7) | 1328-53-7 |  | 添加量： 1wt％以下
297 | 色材 | J | 1 | 7-1 |  | 2,9-ジメチルキナクリドン （C.I.Pigment Red 122） | 5,12-dihidro-2,9-dimethylquino [2,3-b]acridine-7,14-dione | 980-26-7 |  | 添加量：制限：１ｗｔ％以下
298 | 色材 | J | 1 | 7-2 |  | 5,12-ジヒドロキノ[2,3-b]アクリジン-7,14-ジオン(C.I. Pigment Violet 19) | 5,12-dihydroquinone[2,3-b]acridine-7,14-dione | 1047-16-1 |  | 添加量：制限：１ｗｔ％以下
299 | 色材 | J | 1 | 8-1 |  | 8,18-ジクロロ-5,15-ジエチル-5,15-ジヒドロジインドロ[3,2-b:3',2'-m]トリフェノジオキサジン(C.I. Pigment Violet 23) | 8,18-dichloro-5,15-diethyl-5-15-dihydro-diindoro[3,2-b:3',2'-m]triphenodioxazine | 6358-30-1 (215247-95-3) |  | 添加量：１ｗｔ％以下
300 | 色材 | J | 1 | 11-1 |  | ビスベンゾイミダゾ[2,1-b:2',1'-i]ベンゾ[lmn][3,8] フェナントロリン-8,17-ジオン(C.I. Pigment Orange 43) | bisbenzimidazo[2,1-b:2',1'-i]benzo[lmn]3,8.]phenanthroline-8,17-dione | 4424-06-0 |  | 添加量：１ｗｔ％以下
301 | 色材 | J | 1 | 13-2 |  | 3,6-ビス(4-クロロフェニル)ピロロ[3,4-c]ピロール-1,4-ジオン (C.I.Pigment Red 254) | 3,6-Bis(4-chlorophenyl)-2,5-dihydro-pyrrolo[3,4-c]pyrrole-1,4-dione | 84632-65-5 |  | 添加量 1 ｗｔ％以下
302 | 色材 | J | 1 | 13-3 |  | 4,4'-ジアミノ-1,1'-ジアントラキノニル(C.I.Pigmwnt Red 177) | 4,4-Diamino-[1,1'-biantracene]-9,9',10,10'-tetraone | 4051-63-2 |  | 添加量 1 ｗｔ％以下
303 | 色材 | J | 2 |  |  | 染料 |  |  | Pb，Cd :0.01%以下、As，Hg :0.005%以下 （含有量)、 遊離アミン:0.05%以下 （含有量)、 Se，Ba :0.01%以下、Cr :0.1%以下 Sb :0.025%以下 (溶出量)
304 | 色材 | J | 2 | 2-1 |  | 1-(2,5-ジメチル-4-(2,5-ジメチルフェニルアゾ）フェニルアゾ）－２－ナフトール (Solvent Red 27) | 1-(2,5-Dimethyl-4-(2,5-dimethylphenylazo)phenylazo)-2-naphthol | 1320-06-5 |  | 添加量：制限：０．２ｗｔ％以下 油脂及び脂肪性食品、酒類並びにｐＨ５以下の食品には使用不可
305 | 色材 | J | 2 | 3-4 |  | 1,4-ビス(p-トルイジノ)アントラキノン(C.I.Solvent Green 3) | 1,4-Bis(p-toluidino)anthraquinone | 128-80-3 |  | 添加量 ０．２ｗｔ％以下 水性食品、酸性食品及びアルコール性食品に限る
306 | 色材 | J | 2 | 5-1 |  | ペリレンジカルボン酸ビス(2-メチルプロピル）エステル (Solvent green 5) | Perylenedicarboxylic acid bis(2-methylpropyl)ester | 79869-59-3 |  | 添加量：制限：０．２ｗｔ％以下 油脂及び脂肪性食品には使用不可
307 | 色材 | J | 2 | 6-1 |  | 8,9,10,11-テトラクロロ-12-フタロペリノン (Solvent Red 135) | 8,9,10,11-tetrachloro-12-phthaloperinone | 71902-17-5 |  | 添加量：制限：０．２ｗｔ％以下 使用制限：油脂及び脂肪性食品には使用不可
308 | 色材 | J | 6 |  |  | 無機顔料 |  |  | Pb，Cd :0.01%以下 As，Hg :0.005%以下 （含有量)、 Se，Ba :0.01%以下 Cr :0.1%以下 Sb :0.025%以下 (溶出量)
309 | 色材 | J | 6 | 1-1 |  | アルミニウム(C.I. Pigment Metal 1) | Alminium(C.I. Pigment Metal 1) | 7429-90-5 | 材質としては充填剤Ｄ８－１であること | 添加量： ３ｗｔ％以下
310 | 色材 | J | 6 | 2-1 |  | 酸化チタン(C.I.Pigment White 6) | Titanium(IV) oxide | 13463-67-7 | 材質としては充填剤Ｄ１－５であること | 添加量： ３ｗｔ％以下
311 | 色材 | J | 6 | 2-8 |  | 酸化亜鉛(C.I. Pigment White 4) | Zinc Oxide ZnO | 1314-13-2 | 材質としては充填剤Ｄ１－８であること | 添加量： ３ｗｔ％以下
312 | 色材 | J | 6 | 3-1 |  | チタン―アンチモン―ニッケル 複合酸化物（チタンイエロー C.I.Pigment Yellow 53) | （Ti，Sb，Ni）O2 | 8007-18-9 | 材質としてはチタン-アンチモン-ニッケルの複合酸化物である充填剤Ｄ１－１６であること | 添加量： ３ｗｔ％以下
313 | 色材 | J | 6 | 3-5 |  | コバルトブルー ( C.I.Pigment Blue 28) | C.I.Pigment Blue 28 （Co，Al）O2 | 1345-16-0 | 材質としてはコバルト－アルミニウムの複合酸化物である充填剤Ｄ１－１７であること | 添加量： ３ｗｔ％以下
314 | 色材 | J | 6 | 3-6 |  | アルミ-コバルト-クロム 複合酸化物 ( C.I.Pigment Blue 36) | Alminum Chromium Cobalt blue spinel (Al, Cr, Co)O | 68187-11-1 | 材質としては充填剤Ｄ１－10／Ｄ１－２／Ｄ１－6であること | 添加量： ３ｗｔ％以下
315 | 色材 | J | 6 | 3-7 |  | コバルト-ケイ素 複合酸化物 ( C.I.Pigment Blue 73) | Cobalt Silicate blue olivine (Co, Si) O | 68187-40-6 | 材質としては充填剤Ｄ１－10／Ｄ１－3であること | 添加量： ３ｗｔ％以下
316 | 色材 | J | 6 | 3-10 |  | チタン-ニッケル-亜鉛-コバルト 複合酸化物 ( C.I.Pigment Green 50) | Titan Nickel Zinc green spinel (Ti, Ni, Zn, Co) O | 68186-85-6 | 材質としては充填剤Ｄ１－５／Ｄ１－１２／Ｄ１－１１であること | 添加量： ３ｗｔ％以下
317 | 色材 | J | 6 | 3-11 |  | 鉄-亜鉛-クロム 複合酸化物 ( C.I.Pigment Brown 33) | Zinc Iron Chromite Brown spinel (Zn, Fe, Cr)O | 68186-88-9 | 材質としては充填剤Ｄ１－６／Ｄ１－７／Ｄ１－８であること | 添加量： ３ｗｔ％以下
318 | 色材 | J | 6 | 3-12 |  | チタン-アンチモン-クロム複合酸化物 ( C.I.Pigment Brown 24) | Chrome Antimony Titanium buff rutile (Cr, Sb, Ti) O | 68186-90-3 | 材質としては充填剤Ｄ１－５／Ｄ１－６／Ｄ１－１３であること | 添加量： ３ｗｔ％以下
319 | 色材 | J | 6 | 3-13 |  | 鉄-コバルト-クロム複合酸化物(C.I. Pigment Black 27) | Iron Cobalt Chromite Black Spinel | 68189-97-0 | 材質としては充填剤Ｄ１－７／Ｄ１－１０／Ｄ１－６であること | 添加量： ３ｗｔ％以下
320 | 色材 | J | 6 | 3-15 |  | 鉄-チタン複合酸化物(五酸化チタン二鉄） (C.I. Pigment Brown 48) | Fe2TiO5 | 1310-39-0 | 材質としては充填剤Ｄ１－７／Ｄ１－５であること | 添加量： ３ｗｔ％以下
321 | 色材 | J | 6 | 4-2 |  | 群青( C.I.Pigment Blue 29) | C.I.Pigment Blue 29 Ultramarine | 57455-37-5 | 材質としては充填剤Ｄ９－２であること | 添加量： ３ｗｔ％以下
322 | 色材 | J | 6 | 4-3 |  | 硫酸バリウム(C.I. Pigment White 21) | Barium Sulfate BASO4 | 7727-43-7 | 材質としては充填剤 Ｄ４－３であること | 添加量： ３ｗｔ％以下
323 | 色材 | J | 7 | 1 |  | カーボンブラック(C.I.Pigment Black 7) (別名 C.I.Pigment Black 6） | Carbon black | 1333-86-4 | 品質：トルエン抽出物０．１％以下、 ベンツ(a)ピレン含有量：０．２５mg/kg以下 色材試験法に適合 Ａ８－１として収載されている物質であること | 添加量：２．５ｗｔ％以下、
324 | FCN認可物質 | YF | 2 | 5-28 |  | スチレン・ブタジエンブロツク共重合体水素添加物の無水マレイン酸変性物 | Hydrogenated styrene-butadiene block copolymers modified with maleic anhydride such that the basic polymers are composed of : 18 to 40 percent by weight of units derived from styrene, 58 to 80 percent by weight of units derived from hydrogenated 1,3-butadiene and 0.1 to 2 percent by weight of units derived from maleic anhydride. |  | FDAFCNNo 28に記載の制限に従う
325 | FCN認可物質 | YD | 1 | 21-431 |  | 酸化スズ(Ⅳ) | Tin(IV) Oxide | 18282-10-5 |  | 酸化チタン、酸化けい素との併用に限る 色材中で6%以下
326 | FCN認可物質 | YC | 7 | 39-750 |  | オクタデカン酸，1-(12-アセチルオキシ)-,2,3-ビス(アセチルオキシ)プロピルエステル;1-(12-アセトキシステアロイル)-2,3-ジアセチルグリセロール | Octadecanoic acid, 1-(12-acetyloxy)-, 2,3-bis(acetyloxy) propyl ester; 1-(12-acetoxystearoyl)- 2,3-diacetyl glycerol | 736150-63-3 |  | 可塑剤として添加量:3.0％以下 着色分散剤として添加量0.5％以下
327 | FCN認可物質 | YA | 8 | 70-1216 |  | リン酸銅 | Copper(Ⅱ)hydroxide phosphate | 12158-74-6 |  | 添加量 ２．６ｗｔ％以下 使用温度：Ｃ～Ｇ
Ⓑ 牛脂由来の油脂類を出発原料として使用する場合は、次の何れかによること
（1）人の食用に適した牛脂を使用したもの。
（2）250℃、250℃相当圧力、３時間等の高温高圧の条件下で加水分解、けん化又はエステル交換したもの。

## 表15 PMMA
メタクリル樹脂 | [9 empty] | （平成29年2月1日現在）
No | 種類 | 業界PL番号 |  |  | 重複 | 物質名（和名） | 物質名（英名） | CAS | 規格（品質） | 制限（使用量・使用条件等）
1 | 基ポリマー | 2-21 | (1) | ① |  | メタクリル酸メチルのホモポリマー | Polymethacrylate | 9011-14-7
2 | 基ポリマー | 2-21 | (1) | ②-(1) |  | メタクリル酸メチルと次にあげる物質とのコポリマー (1) アクリル酸とＣ1～Ｃ18の一価及び多価脂肪 族飽和アルコールとのエステル 但し，多価アルコールのエステルは全ポリ マーに対し，５％以下のこと |  |  | 但し，メタクリル酸メチルの含有量は全体の50％以上のこと
3 | 基ポリマー | 2-21 | (1) | ②-(2) |  | メタクリル酸メチルと次にあげる物質とのコポリマー (2) メタクリル酸とＣ1～Ｃ18の一価及び多価脂 肪族飽和アルコールとのエステル 但し， 1) 多価アルコールのエステルは全ポリマー に対し５％以下 2) 次のモノマーは器具用のみに限る メタクリル酸－ｎ－プロピル メタクリル酸－イソ－プロピル メタクリル酸－ｔ－ブチル メタクリル酸－イソ－ブチル メタクリル酸－ｓｅｃ－ブチル メタクリル酸－2－エチルヘキシル |  |  | 但し，メタクリル酸メチルの含有量は全体の50％以上のこと
4 | 基ポリマー | 2-21 | (1) | ②-(3) |  | アクリロニトリル
5 | 基ポリマー | 2-21 | (1) | ②-(4) |  | スチレン
6 | 基ポリマー | 2-21 | (1) | ②-(5) |  | α－メチルスチレン
7 | 基ポリマー | 2-21 | (1) | ②-(6) |  | 塩化ビニル
8 | 基ポリマー | 2-21 | (1) | ②-(7) |  | ブタジエン
9 | 基ポリマー | 2-21 | (1) | ②-(8) |  | イソプレン
10 | 基ポリマー | 2-21 | (1) | ②-(9) |  | アクリル酸グリシジル |  |  |  | 全ポリマーに対し５％以下
11 | 基ポリマー | 2-21 | (1) | ②-(10) |  | アクリル酸 |  |  |  | 全ポリマーに対し５％以下
12 | 基ポリマー | 2-21 | (1) | ②-(11) |  | メタクリル酸 |  |  |  | 全ポリマーに対し５％以下
13 | 基ポリマー | 2-21 | (1) | ②-(12) |  | ジビニルベンゼン
14 | 基ポリマー | 2-21 | (1) | ②-(13) |  | メタクリル酸ヒドロキシエチル |  |  |  | 全ポリマーに対し５％以下 器具用のみに限る
15 | 基ポリマー | 2-21 | (1) | ②-(14) |  | メタクリル酸ヒドロキシプロピル |  |  |  | 全ポリマーに対し５％以下 器具用のみに限る
16 | 基ポリマー | 2-21 | (1) | ②-(15) |  | ジエチレングリコールジメタクリレート |  |  |  | 全ポリマーに対し５％以下
17 | 基ポリマー | 2-21 | (1) | ②-(16) |  | アリルメタクリレート |  |  |  | 全ポリマーに対し５％以下
18 | 基ポリマー | 2-21 | (1) | ②-(17) |  | エチレングリコールジメタクリレート |  |  |  | 全ポリマーに対し５％以下
19 | 基ポリマー | 2-21 | (2) |  |  | 反応開始剤 |  |  | 反応開始剤として下記のものを使用することができる。但し，反応開始剤の残存量と分解生成物の残渣との合計は基ポリマーに対して0.2％以下であること
20 | 基ポリマー | 2-21 | (2) | ① |  | 2,2－アゾビスイソブチロニトリル
21 | 基ポリマー | 2-21 | (2) | ② |  | アゾビスシクロヘキサンカルボニトリル
22 | 基ポリマー | 2-21 | (2) | ③ |  | ジイソプロピルパーオキシジカーボネート
23 | 基ポリマー | 2-21 | (2) | ④ |  | ビス－4－ｔ－ブチル－シクロヘキシルパーオキシジカーボネート
24 | 基ポリマー | 2-21 | (2) | ⑤ |  | ジアセチルパーオキサイド
25 | 基ポリマー | 2-21 | (2) | ⑥ |  | 脂肪族(Ｃ8～Ｃ14)ジアシルパーオキサイド
26 | 基ポリマー | 2-21 | (2) | ⑦ |  | ベンゾイルパーオキサイド
27 | 基ポリマー | 2-21 | (2) | ⑧ |  | ジ－t－ブチルパーオキサイド
28 | 基ポリマー | 2-21 | (2) | ⑨ |  | ｔ－ブチルパーオキシピバレート
29 | 基ポリマー | 2-21 | (2) | ⑩ |  | ｔ－ブチルパーオキシベソゾエート
30 | 基ポリマー | 2-21 | (2) | ⑪ |  | ｔ－ブチルパーオキシオクトエート
31 | 基ポリマー | 2-21 | (2) | ⑫ |  | 2,2－アゾビス(2,4－ジメチルバレロニトリル)
32 | 基ポリマー | 2-21 | (2) | ⑬ |  | 過硫酸カリウム
33 | 基ポリマー | 2-21 | (2) | ⑭ |  | 過硫酸アンモニウム |  |  | プラスチック分散体用
34 | 基ポリマー | 2-21 | (2) | ⑮ |  | 1.1ビス(ｔ－ブチルパーオキシ)－3,3,5－トリメチルシクロヘキサン
35 | 基ポリマー | 2-21 | (2) | ⑯ |  | 1,1,3,3－テトラメチルブチルパーオキシ－2－エチルヘキサノエート |  |  |  | 添加量0.15％以下， 100℃以下で使用のこと
36 | 基ポリマー | 2-21 | (2) | ⑰ |  | 1,1－ジメチルブチルパーオキシピバレート |  |  |  | 添加量0.5％以下， 80℃以下で使用のこと
37 | 基ポリマー | 2-21 | (2) | ⑱ |  | ジイソプロピルベンゼンハイドロパーオキサイ
38 | 基ポリマー | 2-21 | (2) | ⑲ |  | ｐ－メンタンヒドロパーオキサイド |  |  |  | 食品に移行しないこと 検出感度0.05mg/kg
39 | 基ポリマー | 2-21 | (2) | ⑳ |  | 1,1ジ-(ｔ－ブチルパーオキシ)シクロヘキサン |  |  |  | 溶出しないこと（検出限界：0.05mg/kg）
40 | 基ポリマー | 2-21 | (2) | ㉑ |  | t-ブチルパーオキシイソプロピルカーボネート |  |  |  | 移行量=不検出のこと(検出限界0.05mg/kg)
41 | 基ポリマー | 2-21 | (2) | ㉒ |  | t-ブチルパーオキシ－３，５，５－トリメチルヘキサノエート |  |  |  | 添加量制限：０．０１０５ｗｔ％以下
42 | 基ポリマー | 2-21 | (3) |  |  | 重合禁止剤，連鎖移動剤
43 | 基ポリマー | 2-21 | (3) | ① |  | ハイドロキノン
44 | 基ポリマー | 2-21 | (3) | ② |  | ｐ－メトキシフェノール
45 | 基ポリマー | 2-21 | (3) | ③ |  | チオグリコール酸オクチル
46 | 基ポリマー | 2-21 | (3) | ④ |  | アルキルメルカプタン(Ｃ4～Ｃ14) |  |  |  | Ｃ4，Ｃ9はポリマーと結合していない残存物は最終製品中0.4％以下
47 | 基ポリマー | 2-21 | (3) | ⑤ |  | テルピノレン |  |  |  | 残存物は最終製品中，0.05％以下
48 | 基ポリマー | 2-21 | (3) | -2 |  | その他
49 | 基ポリマー | 2-21 | (3) | -2① |  | エチルベンゼン |  |  |  | 残存量0.03％以下
50 | 基ポリマー | 2-21 | (3) | -2② |  | キシレン |  |  |  | 残存量0.03％以下
51 | 基ポリマー | 2-21 | (3) | -2③ |  | トルエン |  |  |  | 溶出量1㎎／㎏以下
52 | 安定剤 | A | 1 | 1 |  | ソルビン酸カリウム | Potassium sorbate | 24634-61-5 |  | 塗布量：600mg/㎡以下、 塗布用に限る
53 | 安定剤 | A | 2 | 1 |  | エポキシ化大豆油 | Epoxydized soybean oil | 8013-07-8 | オキシラン酸素６％以上， ヨウ素価６以下
54 | 安定剤 | A | 3 | 9 |  | ビス(2,2,6,6－テトラメチル－4－ピペリジル)セバケート | Bis(2,2,6,6-tetramethyl-4-pi peridyl) sebacate | 52829-07-9 | Ⓑ | 添加量：0.3％以下
55 | 安定剤 | A | 4 | 2 |  | トリス(ミックスド,モノおよびジノニルフェニル)フォスファイト | Tris(mixed, mono- and di-) nonylphenylphosphite | 54771-30-1 | トリイソプロパノールアミンの含有量：1.0％以下 | 可塑剤と併用しないこと 添加量：0.3％以下
56 | 安定剤 | A | 4 | 6 |  | トリス(2,4－ジ－t－ブチルフェニル)フォスファイト | Tris(2,4-di-t-butylphenyl)phosphite | 31570-04-4 |  | 添加量：0.5％以下
57 | 安定剤 | A | 4 | 9 |  | 4,4'－ビフェニレンジホスフィン酸テトラキス(2,4－ジ－t－ブチルフェニル) | Tetrakis(2,4-di-t-butylphenyl)-4,4'-bi phenylenediphosphinate | 119345-01-6 38613-77-3 |  | 添加量：0.1％以下
58 | 安定剤 | A | 4 | 17 |  | 3,9－ビス｛2,4－ビス(1－メチル－1－フェニルエチル)フェノキシ｝－2,4,8,10－テトラオキサ－3,9－ジホスファスピロ[5,5]ウンデカン | Bis(2,4-bis(1-methyl-1-phenylethyl)phenoxy)-2,4,8,10-teｔraoxa-3,9-diphosphaspiro[5.5]undecane | 154862-43-8 | Ⓑ トリイソプロパノールアミンの含有量：2.0％以下 | 添加量：0.15％以下
59 | 安定剤 | A | 5 | 2 |  | 3,3'－チオジプロピオン酸ジラウリル | Dilauryl-3,3-Thiodipropionate | 123-28-4 | Ⓑ | 添加量：0.5％以下
60 | 安定剤 | A | 5 | 3 |  | 3,3'－チオジプロピオン酸ジミリスチル | Dimyristyl-3,3'-thiopropionate | 16545-54-3 | Ⓑ | 添加量：0.5％以下
61 | 安定剤 | A | 5 | 4 |  | 3,3'－チオジプロピオン酸ジステアリル | Distearyl-3,3'-thiopropionate | 693-36-7 | Ⓑ | 添加量：0.5％以下
62 | 安定剤 | A | 5 | 7 |  | ジ-tert-ドデシルジスルフィド(90%以上)､アルケン (C10~C50)(6%以下)、アルキル(C3~C18)メルカプタン(4%以下)からなる混合物 | Disulfide,di-tert-dodecyl | 27458-90-8 | アルキル(C3)メルカプタンが検出されないこと | 添加量：0.02％以下 水性食品100℃以下 脂肪性食品70℃以下で使用 酸性食品、アルコール性食品には使用できない
63 | 安定剤 | A | 6 | 1-1 |  | ブチル化ヒドロキシトルエン | Butylated hydroxytoluene | 128-37-0 |  | 添加量：0.125％以下
64 | 安定剤 | A | 6 | 1-5 |  | n－オクタデシル－β－(4'－ヒドロキシ－3',5'－ジ－t－ブチルフェニル)プロピオネート | n-Octadecyl-P-(4'-hydroxy-3',5'-di-t-butylphenyl)propionate | 29874-14-4 | Ⓑ | 添加量：0.5％以下
65 | 安定剤 | A | 6 | 2-2 |  | 2,2'－メチレンビス(4－エチル－6－t－ブチルフェノール) | 2,2'-Methylenebis(4-ethyl-6-t-butylphenol) | 88-24-4
66 | 安定剤 | A | 6 | 2-10 |  | トリエチレングリコールビス－3－(3－t－ブチル－4－ヒドロキシ－5－メチルフェニル)プロピオネート | Triethyleneglycolbis-3-(3-t-butyl-4-hydroxy-5-methyl phenyl) propionate | 36443-68-2 |  | 溶出量：３mg/kg以下
67 | 安定剤 | A | 6 | 3-1 |  | 1,1,3－トリス(2－メチル－4－ヒドロキシ－5－t－ブチルフェニル)ブタン） | 1,1,3-Tris(2-methyl4hydroxy-5-t-butyl phenyl) butane | 1843-03-4 |  | 添加量：0.2％以下
68 | 安定剤 | A | 6 | 4-2 |  | テトラキス〔メチレン－3－(3',5)ジ－t－ブチル－4'－ヒドロキシフェニル〕プロピオネート〕メタン | Tetrakis(methylene-3-[3',5'-di-t-buty-4'-hydroxyphenyl] propionate)methane | 6683-19-8 |  | 添加量：0.5％以下
69 | 安定剤 | A | 7 | 1 |  | 2－ヒドロキシー4－メトキシベンゾフェノン | 2-Hydroxy-4-methoxybenzophenone | 131-57-7 |  | 添加量：0.3％以下
70 | 安定剤 | A | 7 | 2 |  | 2,2'－ジヒドロキシ－4－メトキシベンゾフェノン | 2,2'-Dihydroxy-4-methoxybenzophenone | 131-53-3 |  | 添加量：0.3％以下
71 | 安定剤 | A | 7 | 4 |  | p－t－ブチルフェニルサリシレート | p-t-Butylphenylsalicylate | 87-18-3
72 | 安定剤 | A | 7 | 6 |  | 2－(2'－ヒドロキシ－5'－メチルフェニル)ベンゾトリアゾール | 2-(2'-Hydroxy-5'-methylphenyl)benzotriazole | 2440-22-4 | 純度99.5％以上 | 添加量：0.2％以下
73 | 安定剤 | A | 7 | 8 |  | 2－(2'－ヒドロキシ－3'－t－ブチル－5'－メチルフェニル)－5－クロロベンゾトリアゾール | 2-(2'-Hydroxy-3'-t-butyl-5'-methyl phenyl)-5-chlorobenzotriazole | 3896-11-5 | 純度99.5％以上 | 添加量：0.2％以下
74 | 安定剤 | A | 7 | 13 |  | サリチル酸メチル又はメチルサリシレート | Methyl salicylate | 119-36-8 |  | 添加量：0.4％以下
75 | 安定剤 | A | 7 | 14 |  | p－メトキシフェノール | p-Methoxyphenol | 150-76-5
76 | 安定剤 | A | 7 | 15 |  | サリチル酸フェニル又はフェニルサリシレート | Phenylsalicylate | 118-55-8
77 | 安定剤 | A | 7 | 26 |  | 2,4-ジ-t-ブチル-6-(5-クロロベンゾトリアゾ－ル-2イル)フェノール | 2,4-di-t-butyl-6-(5-chloro-benzotriazol-2yl)phenol | 3864-99-1
78 | 安定剤 | A | 8 | 1 |  | カーボンブラック | Carbon black | 1333-86-4 | チャンネル法によるもの、または下記の規格を満たすもの トルエン抽出物0.1％以下、 ベンツ(a)ピレン含有量：0,25 mg/kg以下、 | 添加量：2.5%以下 色材として使用可能
79 | 安定剤 | A | 8 | 2a |  | パラオキシ安息香酸メチル | Methyl p-oxybenzoate | 99-76-3 |  | 塗布量：600mg/㎡以下、 塗布用に限る
80 | 安定剤 | A | 8 | 2b |  | パラオキシ安息香酸プロピル | Propyl p-oxybenzoate | 94-13-3 |  | 塗布量：600mg/㎡以下、 塗布用に限る
81 | 安定剤 | A | 8 | 4 |  | ソルビン酸 | Sorbic acid | 110-44-1 |  | 塗布量：600mg/㎡以下、 塗布用に限る
82 | 安定剤 | A | 8 | 13 |  | アジピン酸 | Adipic acid | 124-04-9 | 品質は食品添加物公定書に従う
83 | 界面活性剤 | B | 1 | 1 |  | グリセリン脂肪酸エステル | Glycerin fatty acid esters | 31566-31-1 | Ⓑ 品質は食品添加物公定書に従う | 塗布量：600mg/㎡ 以下、
84 | 界面活性剤 | B | 1 | 2 |  | ソルビタン脂肪酸(C8～C22)エステル | Sorbitan fatty acid (C8-C22)esters | 1338-43-8 | Ⓑ 品質は食品添加物公定書に従う | 塗布量：600mg/㎡以下
85 | 界面活性剤 | B | 1 | 3 |  | プロピレングリコール脂肪酸(C8～C22)エステル | Propylene glycol fatty acid (C8-C22)esters | 067784-83-2 67784-79-6 026403-62-3 | Ⓑ 品質は食品添加物公定書に従うもの | 塗布量：600mg/㎡以下
86 | 界面活性剤 | B | 1 | 4 |  | ショ糖脂肪酸(C8～C22)エステル | Sucrosefattyacid (C8-C22)esters | 37318-31-3 | Ⓑ 品質は食品添加物公定書に従う
87 | 界面活性剤 | B | 1 | 5 |  | クエン酸モノ(ジおよびトリ)ステアリルエステル | Citric acid mono- (di-or tri-) stearyl ester |  | Ⓑ
88 | 界面活性剤 | B | 1 | 6 |  | ペンタエリスリトール脂肪酸(C8～C18)エステル | Pentaerythritol fafty acid (C8-C18)esters | 205243-77-2 | Ⓑ
89 | 界面活性剤 | B | 1 | 10 |  | ポリオキシエチレン(20モル)ソルビタン脂肪酸(Ｃ12～Ｃ18)エステル | Polyoxyethylene (20 moles) sorbitan fatty acid (C12-C18)esters | 9005-67-8 | Ⓑ | 添加量：3.0％以下、 塗布量：600mg/㎡以下
90 | 界面活性剤 | B | 1 | 11 |  | ポリエチレングリコール脂肪酸(C8~C22)エステル | Polyethylene glycol fatty acid (C8-C22) esters | 9004-99-3 9004-96-0 | Ⓑ | 塗布量：600ｍｇ／㎡ 以下、 塗布用に限る
91 | 界面活性剤 | B | 1 | 13 |  | ポリオキシエチレン脂肪族アルコール(Ｃ12～Ｃ20)エーテル | Polyoxyethylene fatty alcohol (C12-C20) ethers | 69013-19-0 | Ⓑ | 塗布量：600mg/㎡以下
92 | 界面活性剤 | B | 1 | 13-2 |  | ポリオキシエチレン(4～14モル)脂肪族アルコール(C5～C18)エーテル | Polyoxyethylene (4-14) Alkyl(5-18) Ether | 9002-93-1 | Ⓑ | 塗布量：100mg/㎡以下、 塗布用に限る
93 | 界面活性剤 | B | 1 | 14 |  | ポリオキシエチレン(4～50モル)アルキル(Ｃ7以上)フェニルエーテル | Polyoxyethylene (4-50 moles) alkyl(≧C7)phenyl ethers | 9002-93-1 | Ⓑ | 塗布量：100mg/㎡以下
94 | 界面活性剤 | B | 1 | 15 |  | N,Nビス(2－ヒドロキシエチル)脂肪(C8～C18)アミン | N,N-Bis(2-hydroxyethyl) fatty(C 8-C18)amine | 10213-78-2 | Ⓑ | 添加量：2.0％以下 溶出量：2.0µg/ml以下、 塗布量：24mg/㎡以下
95 | 界面活性剤 | B | 1 | 16 |  | 脂肪酸(Ｃ12～Ｃ18)とジエタノールアミンによる縮合生成物 | Condensates of fatty acids (C12-C18)with diethanol amine | 120-40-1 | Ⓑ | 塗布量：600mg/㎡ 以下、 塗布用に限る
96 | 界面活性剤 | B | 1 | 17 |  | ポリオキシプロピレンポリオキシエチレンブロックポリマー | Polyoxypropylene polyoxyethylene block copolymer | 9003-11-6 | 分子量：1,900以上 | 塗布量：600mg/㎡以下
97 | 界面活性剤 | B | 1 | 18 |  | ポリエチレングリコール | Polyethylene glycol | 25322-68-3 | 分子量：200～9,500 エチレングリコールとジエチレングリコールの残存量：0.2％以下 | 塗布量：600mg/㎡以下
98 | 界面活性剤 | B | 1 | 19 |  | ポリプロピレングリコール | Polypropylene glycol | 25322-69-4 | 分子量：400～4,000 | 塗布量：600mg/㎡以下
99 | 界面活性剤 | B | 1 | 21 |  | ポリエチレンオキサイド | Polyethylene oxide | 25322-68-3 |  | 塗布量：600ｍｇ／㎡ 以下、 塗布用に限る
100 | 界面活性剤 | B | 1 | 22 |  | ひまし油のエチレンオキサイド付加物 | Castor oil ethylene oxide addition compound . | 103479-06-7
101 | 界面活性剤 | B | 1 | 23 |  | イソプロピルアルコール | Isopropyl alcohol | 67-63-0 |  | 塗布量：600mg/㎡以下、塗布用に限る
102 | 界面活性剤 | B | 1 | 26 |  | Ｎ，Ｎ－ジメチルアミノエチルメタクリレート・２－ヒドロキシエチルメタクリレート・メチルメタクリレート共重合物のモノクロル酢酸ナトリウムによる変性物 | Reaction product of N,N-dimethylaminoethyl methacrylate-2-hydroxyethyl methacrylate-methyl methacrylate copolymer with sodium monochloroacetate | 72765-59-4 | 数平均分子量：：40,000～70,000 モノクロル酸ナトリウムによる変性率：20～40％ | 表面塗布200㎎/㎡以下
103 | 界面活性剤 | B | 1 | 28 |  | Ｎ－２－ヒドロキシエチル－Ｎ－（２－ヒドロキシアルキル）アミン | Ｎ-2-ｈｙｄｒｏｘｙｅｔｈｙｌ-Ｎ-(2-ｈｙｄｒｏｘｙａｌｋｙｌ) ａｍｉｎｅ | 84836-93-1 2615-84-1 56975-13-4 | Ⓑ アルキルはＣ12（２～60％），Ｃ14（40～98％） | 塗布量：500mg/㎡ 塗布用に限る
104 | 界面活性剤 | B | 1 | 29 |  | エチルアルコール | Ethanol |  |  | 塗布量：600mg/㎡以下
105 | 界面活性剤 | B | 2 | 1 |  | アルキル(Ｃ10～Ｃ20)スルホン酸塩(Ｎa,Ｋ,ＮＨ4) | Alkyl (C10-C20) sulfates(Na, K, NH4) | 977180-90-7,（Na） 27176-87-0 | Ⓑ | 添加量：0.3％以下 但し，Ｎa塩は3.0％以下 塗布量：120mg/㎡以下
106 | 界面活性剤 | B | 2 | 2 |  | アルキル(C9～C20)ベンゼンスルホン酸塩(Na,K,NH4) | Alkyl (C9-C 20) benzene sulfonates (Na, K, NH4) | 68411-30-3 | Ⓑ | 残存量：0.2％以下 B2-1、B2-3合計塗布量：600mg/㎡以下
107 | 界面活性剤 | B | 2 | 2-2 |  | ドデシルベンゼンスルホン酸塩(Mg、Zn) |  |  |  | 移行量：30mg/kg以下
108 | 界面活性剤 | B | 2 | 3 |  | アルキルナフタリンスルホン酸塩(Na) | Alkyl (C10-C 20) naphthalene sulfonate Na,Salt | 577-11-7 |  | B2-1,2,3の合計塗布量：600mg/㎡以下、 塗布用に限る
109 | 界面活性剤 | B | 2 | 4 |  | ソジウムジアルキル(Ｃ4～Ｃ16)スルホサクシネート | Sodium dialkyl(C4-C 16) sulfosuccinate |  | Ⓑ | 添加量：3.0％以下、 塗布量：600mg/㎡以下
110 | 界面活性剤 | B | 2 | 6 |  | アルキル(C8～C18)フェノキシベンゼンスルホン酸ソーダ | Sodium alkyl (C8-C IJ phenoxybenzene sulfonate |  | Ⓑ 但し,Ｃ8～Ｃ13のモノアルキル体含有は70％以上
111 | 界面活性剤 | B | 2 | 9 |  | アルキル(C8～C20)サルフェート(Na,K,NH4) | Alkyl (C8-C 20) sulfates (Na, K, NH4) | 151-21-3 | Ⓑ | 残存量：0.3％以下、 B2-1､-2との合計塗布量：600mg/㎡以下
112 | 界面活性剤 | B | 2 | 10 |  | ポリオキシエチレン脂肪アルコール(C12～C20)エーテルサルフェート(Na,NH4) | Polyoxyethylene fatty alcohol (C12-C20) ether sulfates (Na, NH4) |  | Ⓑ | 塗布量：600mg/㎡以下 塗布用に限る
113 | 界面活性剤 | B | 2 | 11 |  | ポリオキシエチレン(4～50モル) アルキル(C7以上)フェニルエーテルサルフェート(Na,NH4) | Polyoxyethylene (4-50 moles) alkyl (≧C7) phenylether sulfates (Na, NH4) | 55348-40-8 | Ⓑ | 塗布量：600mg/㎡以下、 塗布用に限る
114 | 界面活性剤 | B | 2 | 12A |  | α-トリデシル-ω-ヒドロキシポリオキシエチレンのリン酸二水素及びリン酸一水素エステルとの混合物、酸価（pH5.2まで）75-85、1モルのオキソ法トリデシルアルコールと5.5-6.5モルのエチレンオキサイドのエステル化縮合生成物 | a-Tridecyl-omega-hydroxypoly (oxyethyl-ene) mixture of dihydrogen phosphate and monohydrogen phosphate esters that have an acid number (to pH 5.2) of 58?70 and that are produced by the esterification of the condensation product of one mole of ‘‘oxo’’ process tridecyl alcohol with 9-10 moles of ethylene oxide. | 13201-41-9
115 | 界面活性剤 | B | 2 | 16 |  | 脂肪酸(C8～C22)塩 (Na,K,NH4) | Fatty acid (C8-C22) salts (Na, K, NH4) | 143-19-1 | Ⓑ 水添物を含む | 塗布量：600mg/㎡以下、
116 | 界面活性剤 | B | 2 | 22 |  | α-ドデシル-ω-ヒドロキシポリ(オキシエチレン)の二水素化ホスフェートおよび水素化ホスフェートエステルの混合物 | Polyoxyethylene Lauryl ether Phosphate | 39464-66-9 |  | 添加量：10％以下
117 | 界面活性剤 | B | 4 | 1 |  | ジメチルジアルキル(Ｃ8～Ｃ18)アンモニウムクロライド | Dimethyl dialkyl (Ｃ8～Ｃ18) ammonium chloride | 61789-77-3、 61789-80-8 | Ⓑ | 最大移行量：３㎎/㎏食品以下
118 | 界面活性剤 | B | 5 | 1 |  | カルボキシメチルセルロース及びそのナトリウム塩 | Carboxymethyl cellulose and its sodium salt | 9000-11-7 |  | 塗布量：600mg/以下
119 | 界面活性剤 | B | 5 | 2 |  | メチルセルロース | Methyl Cellulose | 9004-67-5 |  | 塗布量：600mg/㎡以下
120 | 界面活性剤 | B | 5 | 5 |  | メチルヒドロキシプロピルセルロース | Methylhydroxypropyl cellulose | 9004-65-3 | 塗布剤として使用するものは、品質は食品添加物公定書に従う | 塗布量：600mg/以下
121 | 界面活性剤 | B | 5 | 9 |  | ポリビニルアルコール | Polyvinyl alcohol | 9002-89-5 | ４％水溶液の粘度が20℃で2cp以上 | 塗布量：600mg/㎡以下
122 | 界面活性剤 | B | 5 | 12 |  | ポリビニルピロリドン | Polyvinyl pyrrolidone | 9003-39-8 | 5％水溶液の粘度が20℃で34cp以上 | 塗布量：600mg/㎡以下、 塗布用に限る
123 | 界面活性剤 | B | 5 | 22 |  | ポリビニルポリピロリドン | Polyvinylpolypyrrolidone | 25249-54-1 | 水、5％酢酸及び50％エタノール溶媒による３時間還流条件下での総溶出量：50µg/ml以下 | 添加量：30．0％以下
124 | 滑剤 | C | 1 | 1 |  | 流動パラフィン | Liquid paraffin | 8002-74-2 | 品質は食品添加物公定書に従う
125 | 滑剤 | C | 1 | 4 |  | 合成イソパラフィン石油炭化水素 | Synthetic isoparaffin petroleum hydrocarbons | 68551-17-7 | (1)沸点(63～260℃) (2)紫外線吸光度(光路長１㎝当たりの最高吸光度) 260～319mμ 1.5 320～329mμ 0.08 330～350mμ 0.05 (3)不揮発残渣 0.002g/100ml以下
126 | 滑剤 | C | 1 | 8 |  | 石油系ワックス | Petroleumwax | 8002-74-2, 63231-60-7 | 紫外線吸光度(光路長1㎝当りの最高吸光度)280～289nm 0.15290～299nm 0.12300～359nm0.08360～400nm 0.02
127 | 滑剤 | C | 1 | 13 |  | 水素添加ポリブテン | Hydrogenated polybutene | 68937-10-0 | (1)99℃の粘度が39セイボルト以上、(2)臭素価3以下 | 脂肪性食品には使用できない
128 | 滑剤 | C | 2 | 1 |  | 高級脂肪酸(Ｃ8～Ｃ22) | Higher fatty acids (C8-C22) and behenic acid |  | Ⓑ 動物または植物から得られた脂肪酸及びそれらの脂肪酸を水素添加したもの | 添加量：5.0％以下
129 | 滑剤 | C | 3 | 1-1 |  | 高級脂肪酸(Ｃ18)アルミニウム | alminum stearate | 7047-64-9 | Ⓑ
130 | 滑剤 | C | 3 | 2 |  | 高級脂肪酸(Ｃ18) カルシウム | Higherfatty acid (C8-C22) calcium salts | 1592-23-0 | Ⓑ | 添加量：1.0％以下、 塗布量：600mg/㎡以下 (ステアリン酸カルシウムに限る パルミチン酸カルシウム、ステアリン酸カルシウムはⒷで添加量：制限なし
131 | 滑剤 | C | 3 | 3 |  | 高級脂肪酸(Ｃ18)マグネシウム | Higher fatty acid (C8-C22) magnesium salts | 557-04-0 | Ⓑ
132 | 滑剤 | C | 3 | 4 |  | 高級脂肪酸(Ｃ18)亜鉛 | Higherfattyacid (C8-C18)zincsalts . | 557-05-1 | Ⓑ 塗布剤は不ケン化物2％以、ステアリン酸に限る。 | 添加量：0.5％以下、 塗布量：600mg/m2以下
133 | 滑剤 | C | 3 | 4-1 |  | ベヘン酸（Ｃ22）亜鉛 | Behenic acid(C22) zinc salts |  | 不ケン化物質2.0％以下
134 | 滑剤 | C | 4 | 1 |  | 直鎖脂肪族１価アルコール(Ｃ8～Ｃ18) | Straight-chain fatty monohydric alcohols (C8-C18) | 56-81-5 | Ⓑ 合成アルコールは (1)全ジオール:0.1%以下 (2)C8～C14:直鎖96%以上、アルコール分99%以上 (3)C16～C18:直鎖94%以上、アルコール分98%以上 (4)非アルコール不純物はパラフィンのこと | 添加量：1.0％以下
135 | 滑剤 | C | 4 | 4 |  | プロピレングリコール | Propylene glycol | 57-55-6 | 品質は食品添加物公定書に従う
136 | 滑剤 | C | 5 | 3 |  | 高級脂肪酸(Ｃ4～Ｃ22)と直鎖脂肪族1価アルコール(Ｃ2，Ｃ4，Ｃ5)のエステル | Higher fatty acid (C4-C22) esters of straight-chain fafty alcohols (C2-C18) |  | Ⓑ | 添加量：5.0％以下
137 | 滑剤 | C | 5 | 8 |  | クエン酸トリブチル | Tributyl citrate | 77-94-1
138 | 滑剤 | C | 5 | 9 |  | アセチルクエン酸トリブチル | Tributyl acetylcitrate | 77-90-7
139 | 滑剤 | C | 5 | 11 |  | アジピン酸ジイソブチル | Diisobutyl adipate | 141-04-8
140 | 滑剤 | C | 5 | 13 |  | アジピン酸ジ-2－エチルヘキシル | Di-2-ethylhexyl adipate | 103-23-1 |  | 添加量：3.0％以下
141 | 滑剤 | C | 5 | 14 |  | セバシン酸ジブチル | Dibutyl sebacate | 109-43-3 | Ⓑ
142 | 滑剤 | C | 5 | 15 |  | セバシン酸ジオクチル | Dioctyl sebacate | 122-62-3 | Ⓑ
143 | 滑剤 | C | 7 | 2 |  | 水添ひまし油 | Hydrogenated castor oil | 8001-78-3
144 | 滑剤 | C | 7 | 6 |  | カルナウバワックス | Carnauba wax | 8015-86-9
145 | 滑剤 | C | 7 | 8 |  | アセチル化モノグリセライド | Acetylated monoglycerides | 68990-54-5 | Ⓑ分子中アセチル基を持つ脂肪酸(Ｃ8～Ｃ22)グリセライドであって，酸価６以下，ライヘルトマイスル価75～200のもの 食品添加物公定書に従う | 塗布量：600mg/ m2以下
146 | 滑剤 | C | 8 | 1 |  | エチレンビス脂肪酸(C16,C18)アマイド | Ethylene bis-fatty acid (C 16,C 18) amide N,N'-Ethane-1,2-diylbispalmitamide | 110-31-6 5518-18-3 | Ⓑ 飽和脂肪酸に限る | 添加量：0.2％以下
147 | 滑剤 | C | 8 | 2 |  | 高級脂肪酸(Ｃ18)アマイド | Higherfattyacid (C8-C22) amide |  | Ⓑ | 添加量：0.1％以下， 器具には添加量：2.0％以下
148 | 滑剤 | C | 9 | 1 |  | メチルヒドロジエンポリシロキサン | Methyl hydrogene polysiloxane | 63148-57-2 9004-73-3 | 20℃の粘度最低100 cSt
149 | 滑剤 | C | 9 | 2 |  | ジメチルポリシロキサン | Dimethyl polysiloxane | 63148-62-9 | 粘度：最低100cSt（20℃） | 添加量：1.0％以下 塗布量600mg/㎡以下
150 | 滑剤 | C | 9 | 3 |  | メチルフェニルポリシロキサン | Methyl phenyl polysiloxane | 68083-14-7 | 20℃の粘度最低100cSt | 塗布量：600mg/㎡以下
151 | 滑剤 | C | 10 | 1 |  | ロジンおよびロジン誘導体 | Rosin and its derivatives |  | Ⓑ 但しマレイン酸変性ロジンのグリセリンエステルに限る
152 | 充填剤 | D | 1 | 1 |  | 酸化マグネシウム | Magnesium oxide | 1309-48-4 |  | 複合酸化物系顔料成分として使用可能
153 | 充填剤 | D | 1 | 2 |  | 酸化アルミニウム | Aluminium oxide | 1344-28-1 |  | 塗布量：600mg/㎡以下 複合酸化物系顔料成分として使用可能
154 | 充填剤 | D | 1 | 3 |  | 酸化けい素 | Silicon oxide | 7631-86-9 | 官能基例えばビニル基，メタクリル基，アミノ基またはグリシジル基を有するアルコキシシランで処理する場合は，処理剤の量：は合計0.5％以下であること。 処理剤合計は、充填剤に対し5％以下 | 塗布量：600mg/㎡以下 無機顔料および複合酸化物系顔料成分として使用可能
155 | 充填剤 | D | 1 | 4 |  | 酸化カルシウム | Calcium oxide | 1305-78-8 |  | 複合酸化物系顔料成分として使用可能
156 | 充填剤 | D | 1 | 5 |  | 酸化チタン | Titanium oxide | 13463-67-7 | Pb，Cd 0.01％以下、As，Hg 0.005％以下 | 複合酸化物系顔料成分として使用可能
157 | 充填剤 | D | 1 | 6 |  | 酸化クロム(Ⅲ) | Chromium oxide (lll) | 1308-38-9 | Pb，Cd 0.01％以下、As，Hg 0.005％以下 | 複合酸化物系顔料成分として使用可能
158 | 充填剤 | D | 1 | 7 |  | 酸化鉄 | lron oxide | 1309-37-1 | Pb，Cd 0.01％以下、As，Hg 0.005％以下 | 複合酸化物系顔料成分として使用可能
159 | 充填剤 | D | 1 | 8 |  | 酸化亜鉛 | Zinc oxide | 1314-13-2 | Pb，Cd 0.01％以下、As，Hg 0.005％以下 金属亜鉛１％以下 | 複合酸化物系顔料成分として使用可能
160 | 充填剤 | D | 1 | 10 |  | 酸化コバルト | Cobalt oxide | 1308-06-1 |  | 複合酸化物系顔料成分としての使用に限る
161 | 充填剤 | D | 1 | 11 |  | 酸化ニオブ | Niobium oxide | 1313-96-8 |  | 複合酸化物系顔料成分としての使用に限る
162 | 充填剤 | D | 1 | 12 |  | 酸化ニッケル | Nickel oxide | 12035-36-8 |  | 複合酸化物系顔料成分としての使用に限る
163 | 充填剤 | D | 1 | 13 |  | 酸化アンチモン | Antimony oxide | 1327-33-9 1309-64-4 1314-60-9 |  | 複合酸化物系顔料成分としての使用に限る
164 | 充填剤 | D | 1 | 14 |  | 酸化タングステン | Tungsten oxide | 1314-35-8 |  | 複合酸化物系顔料成分としての使用に限る
165 | 充填剤 | D | 1 | 16 |  | チタンイエロー | Titan yellow | 8007-18-9 | Pb，Cd 0.01％以下、As，Hg 0.005％以下 | 無機顔料として使用可能
166 | 充填剤 | D | 1 | 17 |  | コバルトブルー | Cobalt blue | 1345-16-0 | Pb，Cd 0.01％以下、As，Hg 0.005％以下 | 無機顔料として使用可能
167 | 充填剤 | D | 1 | 18 |  | 三酸化アンチモン | Antimony trioxide | 1309-64-4 |  | アンチモンの移行量：0.02㎎/㎏以下、 アンチモンの定量法は告示３７０号アンチモン溶出試験法による
168 | 充填剤 | D | 1 | 19 |  | シリル化処理無水ケイ酸 | Silicon dioxide, silanated | 68909-20-6 |  | 塗布剤として塗布量：600mg/㎡以下
169 | 充填剤 | D | 1 | 20 |  | 酸化マンガン | Manganese oxide |  |  | 複合酸化物系顔料成分として使用できる
170 | 充填剤 | D | 2 | 2 |  | 水酸化アルミニウム | Aluminium hydroxide | 21645-51-2 | Pb，Cd 0.01％以下、As，Hg 0.005％以下 | 無機顔料および複合酸化物系顔料成分として使用可能
171 | 充填剤 | D | 3 | 1 |  | 炭酸マグネシウム | Magnesium carbonate | 546-93-0
172 | 充填剤 | D | 3 | 2 |  | 炭酸カルシウム | Calcium carbonate | 471-34-1
173 | 充填剤 | D | 3 | 4 |  | 炭酸リチウム | Lithium carbonate | 554-13-2 |  | 溶出量：0.6㎎/㎏食品以下
174 | 充填剤 | D | 4 | 1 |  | 硫酸カルシウム | Calcium sulfate | 7778-18-9
175 | 充填剤 | D | 4 | 3 |  | 硫酸バリウム | Barium sulfate | 7727-43-7 | Pb，Cd 0.01％以下、As，Hg 0.005％以下 | 無機顔料として使用可能
176 | 充填剤 | D | 5 | 6 |  | アルミノ珪酸塩(Ｃａ) | Aluminosilicate (Na, Ca) (Zeolite), | 68989-22-0 1344-00-9 | ゼオライト系のみ
177 | 充填剤 | D | 5 | 7 |  | けい酸アルミニウムカルシウム | Aluminium and calcium silicates | 1344-00-9 | ＦＤＡ§182.2122に相当するもの
178 | 充填剤 | D | 5 | 8 |  | けい酸リチウム | Lithium Silicate | 10102-24-6 |  | 溶出量：リチウムとして合計0.6㎎/㎏以下
179 | 充填剤 | D | 5 | 9 |  | ナトリウム、カリウム、カルシウム、マグネシウム、アルミニウム、鉄のケイ酸塩又は、それらの混合物 | Silicates or mixed silicates of sodium, potassium, calcium, magnesium, aluminium and iron |  | 石綿は除去されたもの充填剤の結合剤として、アルコキシシラン、官能基例えばビニル基、メタクリル基、アミノ基またはグリシジル基を有するもので処理する場合は、処理剤の量：は合計0.5%以下であること。 結合剤合計は、充填剤に対して5％以下
180 | 充填剤 | D | 5 | 9-1 |  | 3-アミノプロピルトリエトキシシラン処理ケイ酸塩（ナトリウム、カリウム、カルシウム、マグネシウム、アルミニウム、もしくは鉄の塩、又はそれらの混合物） | Silicic acid salt, 3-aminopropyltrietoxysilane | 919-30-2 1344-01-0 | 3-アミノプロピルトリエトキシシランのケイ酸塩への処理量：３ｗｔ％以下 | 対象樹脂へのシラン処理ケイ酸塩の添加量：５ｗｔ％以下、 製品厚み１ｍｍ以下
181 | 充填剤 | D | 5 | 10 |  | マイカ | Mica | 12001-26-2 | Pb，Cd0.01％以下、As，Hg0.005％以下 | 無機顔料として使用可能
182 | 充填剤 | D | 6 | 7 |  | ガラス | Glass
183 | 充填剤 | D | 6 | 9 |  | セルロース | Cellulose | 7782-42-5
184 | 充填剤 | D | 6 | 10 |  | グラファイト | Graphite | 7782-42-5 | Pb，Cd 0.01％以下、As，Hg 0.005％以下 | 無機顔料として使用可能
185 | 充填剤 | D | 6 | 11 |  | シェナー | Sienna | 1309-37-1 977139-25-5 | Pb，Cd 0.01％以下、As，Hg 0.005％以下 | 無機顔料として使用可能
186 | 充填剤 | D | 6 | 12 |  | 生シェナー | Raw sienna | 1309-37-1 12000-57-6 | Pb，Cd 0.01％以下、As，Hg 0.005％以下 | 無機顔料として使用可能
187 | 充填剤 | D | 6 | 13 |  | 焼アンバー | Calcined amber |  | Pb，Cd 0.01％以下、As，Hg 0.005％以下 | 無機顔料として使用可能
188 | 充填剤 | D | 7 | 8 |  | 複合酸化物系顔料 | Complex oxide pigments |  |  | 無機顔料として使用
189 | 充填剤 | D | 8 | 1 |  | アルミニウム | Aluminium | 7429-90-5 | Pb，Cd 0.01％以下、As，Hg 0.005％以下 | 無機顔料として使用可能
190 | 充填剤 | D | 8 | 5 |  | 銅 | Copper | 7440-50-8 | Pb，Cd 0.01％以下、As，Hg 0.005％以下 | 最大移行量：銅として10㎎/㎏食品以下
191 | 充填剤 | D | 8 | 7 |  | 真ちゅう又は黄銅 | Brass | 12597-71-6 | Pb，Cd 0.01％以下、As，Hg 0.005％以下 | 最大移行量：銅として10㎎/㎏食品以下
192 | 充填剤 | D | 9 | 1 |  | 硫化亜鉛 | Zinc sulfide | 1314-98-3 | 蛍光を発しないこと | 添加量：10％以下
193 | 充填剤 | D | 9 | 2 |  | 群青 | Ultramarine | 57455-37-5 | Pb，Cd 0.01％以下、As，Hg 0.005％以下 | 無機顔料として使用可能
194 | 充填剤 | D | 10 | 1 |  | 炭素繊維 | Carbon fiber | 7440-44-0 | 結合剤として，アルコキシシラン官能基たとえばビニル基，メタクリル基，アミノ基，又はグリシジル基をもつものを使用できる。充填剤に対し0.5％以下，または充填剤入りプラスチックに対し0.3％以下
195 | 充填剤 | D | 10 | 5 |  | マグネシウム・ナトリウム・フルオライド・シリケート |  | 37296-97-2 |  | フッ化物溶出量0.3mg/kg-食品以下
196 | 発泡剤 発泡助剤 | E | 2 | 4 |  | くえん酸 | Citric acid | 77-92-9 |  | 塗布量：600mg/㎡以下、塗布用に限る
197 | ポリマー添加材 | F | 1 | 1 |  | ポリエチレン | Polyethylene | 9002-88-4 | ポリエチレンのポジティブリストに従うもの
198 | ポリマー添加材 | F | 1 | 8 |  | 酸化ポリエチレン | Oxidated polyethylene | 68441-17-8 | ポリエチレンを空気酸化したもので， 平均分子量：1200以上， 酸素量：５％以下， 酸価９～19， 密度0.85～1.0(ｇ/ml)，ヘキサン可溶分53.0％以下 キシレン可溶分75.0％以下 を満たすもの （試験法はＦＤＡ§177.1620による)
199 | ポリマー添加材 | F | 2 | 1 |  | ポリスチレン | Polystyrene | 9003-53-6 | ポリスチレンのポジティブリストに従うもの
200 | ポリマー添加材 | F | 2 | 2 |  | ポリスチレンコポリマー | Polystyrene copolymers |  | ポリスチレンのポジティブリストに従うもの、 但し，ブタジエンないしイソプレンとのコポリマーの場合，スチレン含有量は限定しない。
201 | ポリマー添加材 | F | 2 | 3 |  | ABS樹脂 | ABS resin | 9003-56-9 | ＡＢＳ樹脂のポジティブリストに従うもの
202 | ポリマー添加材 | F | 2 | 4 |  | AS樹脂 | SAN resin | 9003-54-7 | ＡＳ樹脂のポジティブリストに従うもの
203 | ポリマー添加材 | F | 3 | 2 |  | ポリメタクリレート | Polymethacrylate | 9011-14-7 | メタクリル樹脂のポジティブリストに従うもの （アクリル酸（メタ）アクリル酸エステル共重合体） | 塗布量：600mg/㎡以下
204 | ポリマー添加材 | F | 3 | 3 |  | アクリレート及びメタクリレートのコポリマー | Copolymers of acrylates and methacrylate | 55989-5-4 | アクリル酸やメタクリル酸と飽和１価第一アルコール(Ｃ1～Ｃ18)とのエステルと次のモノマーの一つ又はそれ以上とのコポリマー： アクリル酸及びメタクリル酸 アクリルアマイド及びメタクリルアマイド アクリロニトリル ブタジエン スチレン及びα－メチルスチレン 塩化ビニリデン | 塗布量制限:６００mg/m2以下 但し、その際の 材質制限：アクリル酸やメタクリル酸と飽和一価第一アルコール(Ｃ1～Ｃ18)とのエステルと次のモノマーの一つ又はそれ以上とのコポリマー アクリル酸及びメタクリル酸、 アクリルアマイド及びメタクリルアマイド、 スチレン及びα－メチルスチレン ・アクリル酸やメタクリル酸と飽和１価第一アルコール（Ｃ１～Ｃ１８）とのエステルと次のモノマーの中に、 メタクリル酸ヒドロキシエチル但し、全ポリマーに対し５%以下 及び メタクリル酸ヒドロキシプロピル但し、全ポリマーに対し５%以下 を追加。
205 | ポリマー添加材 | F | 3 | 5 |  | メタクリル酸メチル・エチレングリコ－ルジメタクリレート共重合物 | Methylmethacrylate-Ethylene glycol methacrylate copolymer
206 | ポリマー添加材 | F | 3 | 6 |  | ポリアクリル酸ナトリウム | Sodium polyacrylate | 9003-04-7 |  | 添加量：０．５ｗｔ％以下
207 | ポリマー添加材 | F | 4 | 1 |  | 塩化ビニルホモポリマー | Vinyl chloride homopolymer | 68648-82-8 | 塩ビ食品衛生協議会のポジティブリストに従うもの
208 | ポリマー添加材 | F | 4 | 2 |  | 塩化ビニルコポリマー | Vinyl chloride copolymers | 9002-89-5 26221-27-2 025213-24-5 | 塩ビ食品衛生協議会のポジティブリストに従うもの
209 | ポリマー添加材 | F | 5 | 2 |  | ブチルゴム | Butyl rubbers | 9010-85-9 | ゴム製食品用器具及び容器包装に関するポジティブリストに従うもの
210 | ポリマー添加材 | F | 5 | 4 |  | ポリブタジエン | Polybutadiene | 9003-17-2 | ゴム製食品用器具及び容器包装に関するポジティブリストに従うもの
211 | ポリマー添加材 | F | 5 | 5 |  | スチレンブタジエンゴム | Styrene-butadiene rubbers | 9003-55-8 | ゴム製食品用器具及び容器包装に関するポジティブリストに従うもの
212 | ポリマー添加材 | F | 5 | 6 |  | アクリロニトルブタジエンゴム | Acrylonitrile-butadiene rubbers | 009003-18-3 | ゴム製食品用器具及び容器包装に関するポジティブリストに従うもの
213 | ポリマー添加材 | F | 5 | 14 |  | 無水マレイン酸・ブタジエン共重合物 | Maleic anhydride-butadiene copolymer
214 | ポリマー添加材 | F | 6 | 2-1 |  | ポリエチレンテレフタレート | Polyethylene terephthalate | 25038-59-9 | ポリエチレンテレフタレートのポジティブリストに従うもの
215 | ポリマー添加材 | F | 6 | 2-2 |  | ポリブチレンテレフタレート | Polybutylene terephthalate | 26062-94-2 | ポリブチレンテレフタレートのポジティブリストに従うもの
216 | ポリマー添加材 | F | 6 | 7 |  | ポリカーボネート | Polycarbonate | 25766-59-0 | ポリカーボネートのポジティブリストに従うもの
217 | ポリマー添加材 | F | 6 | 26 |  | ポリメタクリルスチレン | Polymethacryl styrene |  | ポリメタクリルスチレンのポジティブリストに従うもの
218 | ポリマー添加材 | F | 6 | 56 |  | ポリ乳酸 | Polylactide、polylactic acid | 9051-89-2 | ポリ乳酸のポジティブリストに従うもの
219 | その他 | G | 1 | 3 |  | 水酸化アンモニウム
220 | その他 | G | 2 | 1 |  | 炭酸ナトリウム | Sodium carbonate | 144-55-8 | ポリマー中で中和されていること
221 | その他 | G | 3 | 2 |  | 塩化マグネシウム | Magnesium chloride | 7786-30-3 | 食品添加物公定書に従うもの | 塗布量制限として600mg/m2以下 塗布用に限る
222 | その他 | G | 3 | 5 |  | 塩化カルシウム | Calcium chloride | 100043-52-4
223 | その他 | G | 4 | 1 |  | 硫酸ナトリウム | Sodium sulfate | 7757-82-6
224 | その他 | G | 4 | 2 |  | 硫酸マグネシウム | Magnesium sulfate | 7487-88-9 | 品質は食品添加物公定書に従うもの
225 | その他 | G | 4 | 2A |  | 無水硫酸マグネシウム | Magnesium sulfate anhydride | 7487-88-9
226 | その他 | G | 4 | 5 |  | 硫酸マンガン | Manganese sulfate | 7785-87-7
227 | その他 | G | 4 | 6 |  | 硫酸第一鉄 | Ferrous sulfate | 7720-78-7
228 | その他 | G | 4 | 8 |  | 焼ミョウバン | Burntalum | 7664-93-9
229 | その他 | G | 4 | 9 |  | 硫酸アルミニウム | Aluminium sulphate | 10043-01-3
230 | その他 | G | 5 | 1 |  | りん酸ナトリウム | Sodium phosphate | 7558-80-7
231 | その他 | G | 5 | 10 |  | りん酸カルシウム
232 | その他 | G | 5 | 6 |  | ピロりん酸ナトリウム | Sodium pyrophosphate | 7758-16-9
233 | その他 | G | 6 | 4 |  | 酢酸ナトリウム | Sodium Acetate | 127-09-3 |  | 塗布量：600mg/㎡以下
234 | その他 | G | 6 | 5 |  | 安息香酸 | Benzoic acid | 65-85-0 | 品質は食品添加物公定書に従う
235 | その他 | G | 6 | 6 |  | 安息香酸ナトリウム | Sodium benzoate | 532-32-1 |  | 塗布量：600mg/㎡以下 塗布用に限る
236 | その他 | G | 6 | 10 |  | エチレンジアミンテトラ酢酸ナトリウム | Sodium ethylenediaminetetraacetate | 139-33-3 |  | 添加量：0.05％以下
237 | その他 | G | 6 | 11 |  | テルピノレン | Terpinolene | 586-62-9 |  | 添加量：0.05％以下
238 | その他 | G | 6 | 43 |  | 酒石酸ナトリウム | Sodium tartrate | 6106-24-7
239 | その他 | G | 6 | 47 |  | ソルビトールとベンズアルデヒドの反応生成物 | Ｄｉｂｅｎｚｙｌｉｄｅｎ ｓｏｒｕｂｉｔｏｌ | 32647-67-9 | ジベンジリデンソルビトール 80％以上 トリベンジリデンソルビトール 20％以下 | 添加量：1.0％以下
240 | その他 | G | 6 | 56 |  | ハイドロタルサイト | Ｈydrotalcite | 11097-59-9 |  | 添加量0.1％以下 塗布量600mg/㎡以下
241 | その他 | G | 6 | 57 |  | シクロデキストリン | cyclodextrin（α、β、γ） | 10016-20-3 7585-39-9 17465-86-0 | 食品添加物公定書に従う | 塗布量：600mg/ m2以下 塗布用に限る
242 | その他 | G | 6 | 70 |  | 窒化ホウ素 | boron nitride | 10043-11-5 |  | 添加量：2％以下
243 | その他 | G | 6 | 73 |  | キサンタンガム | Xanthan gum | 11138-66-2 | 品質は食品添加物公定書に従う。
244 | ラジカル発生剤 | H | 1 | 1 |  | ジ－t－ブチルパ－オキサイド | Di-t-butyl peroxide | 110-05-4
245 | ラジカル発生剤 | H | 2 | 4 |  | ベンゾイルパ－オキサイド | Benzoyl peroxide | 94-36-0
246 | ラジカル発生剤 | H | 2 | 5 |  | ジアセチルパ－オキサイド | Diacetyl peroxide | 110-22-5
247 | ラジカル発生剤 | H | 3 | 2 |  | t－ブチルパーオキシプロピオネート | t-Butylperoxypropionate | 4206-5-4
248 | ラジカル発生剤 | H | 3 | 6 |  | t－ブチルパーオキシピバレート | t-Butylperoxypivarate | 927-07-1
249 | ラジカル発生剤 | H | 3 | 7 |  | t－ブチルパ－オキシ2－エチルヘキサノエート | t-Butyl peroxy-2-ethyl hexanoate | 13467-82-8
250 | ラジカル発生剤 | H | 3 | 9 |  | t－ブチルパ－オキシベンゾエ－ト | t-Butylperoxybenzoate | 614-45-9
251 | ラジカル発生剤 | H | 4 | 1 |  | ジイソプロピルパーオキシジカーボネート | Diisopropylperoxydicarbonate | 105-64-6
252 | ラジカル発生剤 | H | 4 | 5 |  | ビス(4-t一ブチルシクロヘキシル)パーオキシジカーボネート | Bis(4-t-butylcyclohexyl) peroxycarbonate | 15520-11-3
253 | ラジカル発生剤 | H | 4 | 6 |  | t－ブチルパーオキシイソプロピルカーボネート | t-Butylperoxyisopropylcarbonate | 2372-21-6
254 | ラジカル発生剤 | H | 5 | 1 |  | t－ブチルヒドロパーオキサイド | t-Butylhydroperoxide | 75-91-2
255 | ラジカル発生剤 | H | 5 | 2 |  | クメンヒドロパーオキサイド | Cumenehydroperoxide | 80-15-9
256 | 色材 | J | 1 |  |  | 有機顔料 |  |  | Pb，Cd :0.01%以下 As，Hg :0.005%以下 （含有量)、 遊離アミン:0.05%以下 （含有量)、 Se，Ba :0.01%以下 Cr :0.1%以下 Sb :0.025%以下 (溶出量)
257 | 色材 | J | 1 | 1-1 |  | N-(5-クロロ-2,4-ジメトキシフェニル)-4-[[5-[(ジメチルアミノ)スルホニル]-2-メトキシフェニル]アゾ]-3-ヒドロキシ-2-ナフタレンカルボキシアミド（C.I.Pigment Red 5） | N-(5-Chloro-2,4-dimethoxyphenyl)-4-[[5-[(diethylamino)sulfonyl]-2- methoxyphenyl]azo]-3-hydroxy-2-naphthalenecarboxamide | 6410-41-9 |  | 添加量：制限：１ｗｔ％以下
258 | 色材 | J | 1 | 1-2 |  | 3-ヒドロキシ-4-[(1-スルホナフタレン-2-イル)アゾ]-2-ナフタレンカルボン酸カルシウム（C.I.Pigment Red 63:1） | calcium 3-hydroxy-4-[(1-sulfonate-2-naphthyl)azo]-2-naphthoate | 6417-83-0 |  | 添加量： 1wt％以下 油脂及び脂肪性食品にのみ適用可
259 | 色材 | J | 1 | 1-3 |  | 1-(3-フェニルアミノカルボニル-6-メトキシフェニルアゾ)-2-ヒドロキシナフタレン-3-カルボンアミド （C.I.Pigment Red 150） | 4-[[5-(Anilino)carbonyl-2-methoxyphenyl]azo]-3-hydroxynaphthalene-2-carboxamide | 56396-10-2 |  | 添加量： 1wt％以下
260 | 色材 | J | 1 | 1-5 |  | N-[4-(アセチルアミノ)フェニル]-4-[[5-(アミノカルボニル)-2-クロロフェニル]アゾ]-3-ヒドロキシ-2-ナフタレンカルボアミド （C.I.Pigment Orange 38） | N-[4-(acetylamino)phenyl]-4-[[5-(aminocarbonyl)-2-chlorophenyl]azo]-3-hydroxynaphthalene-2-carboxamide | 12236-64-5 |  | 添加量： 1wt％以下
261 | 色材 | J | 1 | 1-6 |  | 4-[[4-(アミノカルボニル)フェニル]アゾ]-N-(2-エトキシフェニル)-3-ヒドロキシ-2-ナフタレンカルボアミド (C.I.Pigment Red 170) | 4-[[4-(aminocarbonyl)phenyl]azo]-N-(2-ethoxyphenyl)-3-hydroxynaphthalene-2-carboxamide | 2786-76-7 |  | 添加量： 1wt％以下
262 | 色材 | J | 1 | 1-7 |  | 4-[(2,5-ジクロロフェニル）アゾ]-N-(2,3-ジヒドロ-2-オキソ-1H-ベンゾイミダゾール-5-イル）-3-ヒドロキシナフタレン-2-カルボアミド （C.I. Pigment Brown 25） | 4-[(2,5-dichlorophenyl)azo]-N-(2,3-dihydro2-oxo-1H-benzimidazol-5-yl)-3-hydroxynaphthalene-2-carboxamide | 6992-11-6 |  | 添加量： 1wt％以下
263 | 色材 | J | 1 | 1-8 |  | N-(2,3-ジヒドロ-2-オキソ-1H-ベンゾイミダゾール-5-イル)-3-ヒドロキシ-4-[[2-メトキシ-5-［（フェニルアミノ)カルボニル]フェニル]アゾ］ナフタレン－２－カルボアミド (C.I. Pigment Red 176) | N-(2,3-dihydro-2-oxo-1H-benzimidazol-5-yl)-3-hydroxy-4-[[2-methoxy-5-[((phenylamino) carbonyl]phenyl]azo]naphthalene-2-carboxamide | 12225-06-8 |  | 添加量： 1wt％以下
264 | 色材 | J | 1 | 1-9 |  | N-(2,3-ジヒドロ-2-オキソ-1H-ベンゾイミダゾール-5-イル)-3-ヒドロキシ-4-[[2-メトキシ-5-メチル-4-[(メチルアミノ）スルホニル］フェニル］アゾ］ナフタレン-2-カルボアミド (C.I. Pigment Red 185) | N-(2,3-dihydro-2-oxo-1H-benzimidazol-5-yl)-3-hydroxy-4-[[2-methoxy-5-methyl-4-[(methylamino)sulphonyl]phenyl] azo]naphthalene-2-carboxamide | 51920-12-8 |  | 添加量： 1wt％以下
265 | 色材 | J | 1 | 1-13 |  | 4'-カルバモイル-4-[1-(2-オキソ-2,3-ジヒドロ-5-ベンズイミダゾリルカルバモイル)アセトニルアゾ],ベンズアニリド(C.I.Pigment Yellow 181) | N-[4-(Aminovarbonyl)phenyl]-4-[[1-[[(2,3-dihydro-2-oxo-1H-benzimidazol-5-yl)amino]carbonyl]-2-oxopropyl]azo]benzamidehydroxynaphthalene-2-carboxamide | 74441-05-7 |  | 添加量 １ｗｔ％以下、 使用温度 Ｂ～Ｈ
266 | 色材 | J | 1 | 1-14 |  | 5-(6-メチル-2-オキソ-2,3-ジヒドロ-5-ベンズイミダゾリルアゾ)ペルヒドロピリミジン-2,4,6-トリオン (C.I.Pigment Orange 64) | 5-[(2,3-Dihydro-6-methyl-2-oxo-1H-benzimidazol-5-yl)azo]-2,4,6(1H,3H,5H)-pyrimidinetrione | 72102-84-2 |  | 添加量 １ｗｔ％以下、 使用温度 Ｂ～Ｈ
267 | 色材 | J | 1 | 2-1 |  | 3,3'-ジオキソ-N,N'-ビス(2-オキソ-2,3-ジヒドロ-1H-ベンゾイミダゾール-5-イル)-2,2'-[エチレンビス(オキシ-o-フェニレンアゾ)]ジブチルアミド (C.I.Pigment Yellow 180) | 2,2'-[1,2-Ethanediylbis(oxy-2,1-phenyleneazo)bis[N-(2,3-dihydro-2-oxo-1H-benzimidazol-5-yl)]-3-oxo-butanamide | 77804-81-0 |  | 添加量 １ｗｔ％以下 使用温度：Ｂ～Ｇ
268 | 色材 | J | 1 | 3-1 |  | 3,3'-[(2,5-ジメチル-p-フェニレン)ビス[イミノ(1-アセチル-2-オキソエチレン)アゾ]]ビス[4-クロロ-N-(5-クロロ-o-トリル)ベンズアミド] （C.I.Pigment Yellow 95） | 3,3'-[(2,5-dimethyl-p-phenylene)bis[imino(1-acetyl-2-oxoethylene)azo]]bis[4-chloro-N-(5-chloro-o-tolyl)benzaamide] | 5280-80-8 |  | 添加量 1wt％以下
269 | 色材 | J | 1 | 3-2 |  | N,N'-(2-クロロ-1,4-フェニレン)ビス[3-ヒドロキシ-4-(2,5-ジクロロフェニルアゾ)-2-ナフタレンカルボアミド] (C.I.Pigment Red 144) | N,N'-(2-chloro-1,4-phenylene)bis[3-hydroxy-4-(2,5-dichlorophenylazo)-2-naphthalenecarboxamide] | 5280-78-4 |  | 添加量 1wt％以下
270 | 色材 | J | 1 | 3-3 |  | 3,3'-[5-クロロ-2-メチル-4,1-フェニレンビス[イミノ(2-アセチル-1-オキソエチレン)アゾ]]ビス[N-(3-クロロ-2-メチルフェニル)-4-クロロベンズアミド] (C.I. Pigment Yellow 93) | 3,3'-[5-chloro-2-methyl-4,1-phenylenebis[imino(2-acetyl-1-oxoethylene)azo]]bis[N-(3-chloro-2-methylphenyl)-4-chlorobenzamide] | 5580-57-4 |  | 添加量 1wt％以下
271 | 色材 | J | 1 | 3-4 |  | 1,4-ビス[1-[(2,5-ジクロロフェニル）アゾ]-2-ヒドロキシナフタレン-3-イルカルボニルアミノ］ベンゼン (C.I.Pigment Red 166) | 1,4-bis[1-[(2,5-dichlorophenyl)azo]-2-hydroxynaphthalen-3-ylcarbonylamino]benzene | 3905-19-9 |  | 添加量 1wt％以下
272 | 色材 | J | 1 | 3-5 |  | N,N'-(2-クロロ-1,4-フェニレン)ビス[4-[(4-クロロ-2-ニトロフェニル)アゾ]-3-ヒドロキシ-2-ナフタレンカルボアミド] (C.I.Pigment Brown 23) | (2-Naphthalenecarboxamide,N,N'-(2-chloro-1,4-phenylene) bis[4-[2-(4-chloro-2-nitrophenyl)diazenyl]-3-hydroxy- ) | 35869-64-8 |  | 添加量 1 ｗｔ％以下
273 | 色材 | J | 1 | 3-6 |  | 3,3'-[(2,5-ジメチル-1,4-フェニレン）ビス［イミノ－カルボニル(2-ヒドロキシ-3,1-ナフタレンジイル）アゾ]],ビス（4-メチル安息香酸2-クロロエチル） (C.I.Pigment Red 220) | 3,3'-[(2,5-dimethyl-1,4-phenylene)bis[imino-carbonyl(2-hydroxy-3,1-naphthalenediyl)azo]]bis(4-methylbenzoicacid),bis(2-chloroethyl)ester | 68259-05-2 |  | 添加量 １ｗｔ％以下 使用温度 Ｂ～Ｈ
274 | 色材 | J | 1 | 5-1 |  | フタロシアニンブルー（銅） (C.I.Pigment Blue 15:2) | Copper phthalocyanine (C.I. Pigment Blue 15:2) | 147-14-8 |  | 添加量： 1wt％以下
275 | 色材 | J | 1 | 5-2 |  | フタロシアニンブルー（銅） (C.I.Pigment Blue 15) | Copper phthalocyanine (C.I. Pigment Blue 15) | 147-14-8 |  | 添加量： 1wt％以下
276 | 色材 | J | 1 | 5-3 |  | フタロシアニンブルー（銅） (C.I.Pigment Blue 15:1) | Copper phthalocyanine (C.I. Pigment Blue 15:1) | 147-14-8 |  | 添加量： 1wt％以下
277 | 色材 | J | 1 | 5-4 |  | フタロシアニンブルー（銅） (C.I.Pigment Blue 15:3) | Copper phthalocyanine (C.I. Pigment Blue 15:3) | 147-14-8 |  | 添加量： 1wt％以下
278 | 色材 | J | 1 | 5-5 |  | フタロシアニンブルー（銅） (C.I.Pigment Blue 15:4) | Copper phthalocyanine (C.I. Pigment Blue 15:4) | 147-14-8 |  | 添加量： 1wt％以下
279 | 色材 | J | 1 | 5-6 |  | フタロシアニングリーン (C.I.Pigment Green 7) | Phthalocyanine Green (C.I. Pigment Green 7) | 1328-53-7 |  | 添加量： 1wt％以下
280 | 色材 | J | 1 | 6-1 |  | 3,3'-(1,4-フェニレンジアミノ)ビス[4,5,6,7-テトラクロロ-1H-イソインドール-1-オン （C.I.Pigment Yellow 110） | 3,3'-(1,4-Phenylenediimino)bis [4,5,6,7-tetrachloro-1H-isoindol-1-one | 5590-18-1 |  | 添加量：制限：１ｗｔ％以下
281 | 色材 | J | 1 | 7-1 |  | 2,9-ジメチルキナクリドン （C.I.Pigment Red 122） | 5,12-dihidro-2,9-dimethylquino [2,3-b]acridine-7,14-dione | 980-26-7 |  | 添加量：制限：１ｗｔ％以下
282 | 色材 | J | 1 | 7-2 |  | 5,12-ジヒドロキノ[2,3-b]アクリジン-7,14-ジオン(C.I. Pigment Violet 19) | 5,12-dihydroquinone[2,3-b]acridine-7,14-dione | 1047-16-1 |  | 添加量：制限：１ｗｔ％以下
283 | 色材 | J | 1 | 7-3 |  | 2,9-ジクロロ-5,12-ジヒドロキノ[2,3-b]アクリジン-7,14-ジオン(C.I. Pigment Red 202) | 2,9-dichloro-5,12-dihydroquinone[2,3-b]acridine-7,14-dione | 3089-17-6 |  | 添加量：制限：１ｗｔ％以下
284 | 色材 | J | 1 | 8-1 |  | 8,18-ジクロロ-5,15-ジエチル-5,15-ジヒドロジインドロ[3,2-b:3',2'-m]トリフェノジオキサジン(C.I. Pigment Violet 23) | 8,18-dichloro-5,15-diethyl-5-15-dihydro-diindoro[3,2-b:3',2'-m]triphenodioxazine | 6358-30-1 (215247-95-3) |  | 添加量：１ｗｔ％以下
285 | 色材 | J | 1 | 8-2 |  | N,N'-[6,13-ビス（アセチルアミノ)-2,9-ジエトキシトリフェノジオキサジン-3,10-ジイル］ビス（ベンズアミド) (C.I. Pigment Violet 37) | N,N'-[6,13-bis(acetylamino)-2,9-diethoxytriphenodioxazine-3,10-diyl]bis(benzamide) | 17741-63-8 |  | 添加量 1 ｗｔ％以下
286 | 色材 | J | 1 | 9-1 |  | 2,9-ビス[4-(フェニルアゾ）フェニル］アントラ[2,1,9-def.6,5,10-d'e'f']ジイソキノリン-1,3,8,10-テトラオン (C.I. Pigment Red 178) | 2,9-bis[4-(phenylazo)phenyl]anthra[2,1,9-def:6,5,10-d'e'f']diisoquinoline-1,3,8,10(2H,9H)-tetraone | 3049-71-6 |  | 添加量 1 ｗｔ％以下
287 | 色材 | J | 1 | 9-2 |  | 3,4,9,10-ペリレンテトラカルボン酸ジメチルイミド (C.I.Pigment Red 179) | 2,9-dimethylanthra(2,1,9-def:6,5,10-d'e'f')diisoquinoline-1,3,8,10(2H,9H)-tetraone | 5521-31-3 |  | 添加量 1 ｗｔ％以下
288 | 色材 | J | 1 | 11-1 |  | ビスベンゾイミダゾ[2,1-b:2',1'-i]ベンゾ[lmn][3,8] フェナントロリン-8,17-ジオン(C.I. Pigment Orange 43) | bisbenzimidazo[2,1-b:2',1'-i]benzo[lmn]3,8.]phenanthroline-8,17-dione | 4424-06-0 |  | 添加量：１ｗｔ％以下
289 | 色材 | J | 1 | 13-1 |  | 1,3-ビス(2,4,6-トリオキソヘキサヒドロピリミジン-5-イリデン)イソインドリン (C.I.Pigment Yellow 139) | 1,3-bis(2,4,6-trioxohexahydropyrimidin-5-ylidene)isoindoline | 36888-99-0 |  | 添加量 1 ｗｔ％以下
290 | 色材 | J | 1 | 13-2 |  | 3,6-ビス(4-クロロフェニル)ピロロ[3,4-c]ピロール-1,4-ジオン (C.I.Pigment Red 254) | 3,6-Bis(4-chlorophenyl)-2,5-dihydro-pyrrolo[3,4-c]pyrrole-1,4-dione | 84632-65-5 |  | 添加量 1 ｗｔ％以下
291 | 色材 | J | 1 | 13-3 |  | 4,4'-ジアミノ-1,1'-ジアントラキノニル(C.I.Pigmwnt Red 177) | 4,4-Diamino-[1,1'-biantracene]-9,9',10,10'-tetraone | 4051-63-2 |  | 添加量 1 ｗｔ％以下
292 | 色材 | J | 2 |  |  | 染料 |  |  | Pb，Cd :0.01%以下、As，Hg :0.005%以下 （含有量)、 遊離アミン:0.05%以下 （含有量)、 Se，Ba :0.01%以下、Cr :0.1%以下 Sb :0.025%以下 (溶出量)
293 | 色材 | J | 2 | 2-1 |  | 1-(2,5-ジメチル-4-(2,5-ジメチルフェニルアゾ）フェニルアゾ）－２－ナフトール (Solvent Red 27) | 1-(2,5-Dimethyl-4-(2,5-dimethylphenylazo)phenylazo)-2-naphthol | 1320-06-5 |  | 添加量：制限：０．２ｗｔ％以下 油脂及び脂肪性食品、酒類には使用不可
294 | 色材 | J | 2 | 3-1 |  | 1-アミノ-2-フェノキシ-4-ヒドロキシアントラキノン (Disperse Red 60) | 1-Amino-2-phenoxy-4-hydroxyanthraquinone | 17418-58-5 |  | 添加量：制限：０．２ｗｔ％以下 油脂及び脂肪性食品には使用不可、
295 | 色材 | J | 2 | 3-2 |  | 1,4-ビス[(2,6-ジエチル-4-メチルフェニル)アミノ]アントラキノン (Solvent Blue 97) | 1,4-bis[(2,6-diethyl-4-methylphenyl)amino] anthraquinone | 61969-44-6 32724-62-2 |  | 添加量：制限：０．２ｗｔ％以下
296 | 色材 | J | 2 | 3-3 |  | 1-アミノ-2-ブロモ-4-ヒドロキシアントラキノン (Solvent Red 155) | 1-amino-2-bromo-4-hydroxyanthrequinone | 110616-99-4 116-82-5 |  | 添加量：制限：０．２ｗｔ％以下 油脂及び脂肪性食品、酒類には使用不可、
297 | 色材 | J | 2 | 3-4 |  | 1,4-ビス(p-トルイジノ)アントラキノン(C.I.Solvent Green 3) | 1,4-Bis(p-toluidino)anthraquinone | 128-80-3 |  | 添加量 ０．２ｗｔ％以下
298 | 色材 | J | 2 | 5-1 |  | ペリレンジカルボン酸ビス(2-メチルプロピル）エステル (Solvent green 5) | Perylenedicarboxylic acid bis(2-methylpropyl)ester | 79869-59-3 |  | 添加量：制限：０．２ｗｔ％以下 油脂及び脂肪性食品には使用不可
299 | 色材 | J | 2 | 9-1 |  | 2-(3-ヒドロキシ-2-キノリニル)-1H-インデン-1,3(2H)ジオン (Disperse Yelllow 54) | 2-(3-hydroxy-2-quinolinyl)-1H-indene-1,3(2H)-dione | 75216-45-4 |  | 添加量：制限：０．２ｗｔ％以下 油脂及び脂肪性食品、酒類には使用不可、
300 | 色材 | J | 2 | 9-2 |  | 2-(2-キノリニル)-1H-インデン-1,3(2H)-ジオン と 2-(6-メチル-2-キノリニル)-1H-インデン-1,3(2H)-ジオンの混合物 (Solvent Yellow 33) | Mixture of 2-(2-quinolinyl)-1H-indene-1,3(2H)-dinone and 2-(6-methyl-2-quinolinyl)-1H-indene-1,3(2H)-dione | 8003-22-3 |  | 添加量：制限：０．２ｗｔ％以下 油脂及び脂肪性食品、酒類には使用不可、
301 | 色材 | J | 2 | 10-1 |  | 4-[(1,5-ジヒドロ-3-メチル-5-オキソ-1-フェニル-4H-ピラゾール-4-イリデン)メチル]-2,4-ジヒドロ-5-メチル-2-フェニル-3H-ピラゾール-3-オン (Solvent Yellow 93) | 4-[(1,5-Dihydro-3-methyl-5-oxo-1-phenyl-4H-pyrazol-4-ylideene)methyl]-2,4-dihydro-5-methyl-2-phenyl-3H-pyrazol-3-one | 4702-90-3 61969-52-6 |  | 添加量：０．２ｗｔ％以下 使用制限：酒類には使用不可
302 | 色材 | J | 6 |  |  | 無機顔料 |  |  | Pb，Cd :0.01%以下 As，Hg :0.005%以下 （含有量)、 Se，Ba :0.01%以下 Cr :0.1%以下 Sb :0.025%以下 (溶出量)
303 | 色材 | J | 6 | 1-1 |  | アルミニウム(C.I. Pigment Metal 1) | Alminium(C.I. Pigment Metal 1) | 7429-90-5 | 材質としては充填剤Ｄ８－１であること | 添加量： ３ｗｔ％以下
304 | 色材 | J | 6 | 2-1 |  | 酸化チタン(C.I.Pigment White 6) | Titanium(IV) oxide | 13463-67-7 | 材質としては充填剤Ｄ１－５であること | 添加量： ３ｗｔ％以下
305 | 色材 | J | 6 | 2-2 |  | 酸化クロム(Ⅲ) ( C.I.Pigment Green 17) | chromium oxide(III) (Cr2O3) | 1308-38-9 | 材質としては充填剤Ｄ１－６であること | 添加量： ３ｗｔ％以下
306 | 色材 | J | 6 | 2-3 |  | 酸化第二鉄(別名：弁柄) ( C.I.Pigment Red 101) | Ferric oxide | 1309-37-1 | 材質としては充填剤Ｄ１－７であること | 添加量： ３ｗｔ％以下
307 | 色材 | J | 6 | 2-4 |  | 黄色酸化鉄(別名：α-オキシ水酸化鉄） ( C.I.Pigment Yellow 42) | Hydrated ferric oxide | 51274-00-1 | 材質としては充填剤Ｄ１－７であること | 添加量： ３ｗｔ％以下
308 | 色材 | J | 6 | 2-5 |  | 酸化第二鉄-酸化第一鉄複合物 ( C.I.Pigment Brown 6) | Ferric oxide and Ferroso-ferric oxide | 52357-70-7 | 材質としては充填剤Ｄ１－７であること | 添加量： ３ｗｔ％以下
309 | 色材 | J | 6 | 2-6 |  | 黒色酸化鉄(別名：四酸化三鉄） ( C.I.Pigment Black 11) | Ferroso-ferric oxide | 12227-89-3 | 材質としては充填剤Ｄ１－７であること | 添加量： ３ｗｔ％以下
310 | 色材 | J | 6 | 2-7 |  | 酸化ケイ素(C.I. Pigment White 27) | silica SiO2 | 7631-86-9 | 材質としては充填剤Ｄ１－３であること | 添加量： ３ｗｔ％以下
311 | 色材 | J | 6 | 2-8 |  | 酸化亜鉛(C.I. Pigment White 4) | Zinc Oxide ZnO | 1314-13-2 | 材質としては充填剤Ｄ１－８であること | 添加量： ３ｗｔ％以下
312 | 色材 | J | 6 | 3-1 |  | チタン―アンチモン―ニッケル 複合酸化物（チタンイエロー C.I.Pigment Yellow 53) | （Ti，Sb，Ni）O2 | 8007-18-9 | 材質としてはチタン-アンチモン-ニッケルの複合酸化物である充填剤Ｄ１－１６であること | 添加量： ３ｗｔ％以下
313 | 色材 | J | 6 | 3-2 |  | 鉄-亜鉛 複合酸化物(C.I.Pigment Yellow 119) | Zinc Ferrite Brown Spinel (Zn,Fe)O | 68187-51-9 | 材質としては充填剤Ｄ１－７／Ｄ１－８であること | 添加量： ３ｗｔ％以下
314 | 色材 | J | 6 | 3-3 |  | チタン-ニッケル-ニオブ 複合酸化物 (C.I.Pigment Yellow 161) | Nickel Niobium Titanium Yellow Rutile (Ti,Ni,Nb)O | 68611-43-8 | 材質としては充填剤Ｄ１－５／Ｄ１－１２／Ｄ１－１１であること | 添加量： ３ｗｔ％以下
315 | 色材 | J | 6 | 3-5 |  | コバルトブルー ( C.I.Pigment Blue 28) | C.I.Pigment Blue 28 （Co，Al）O2 | 1345-16-0 | 材質としてはコバルト－アルミニウムの複合酸化物である充填剤Ｄ１－１７であること | 添加量： ３ｗｔ％以下
316 | 色材 | J | 6 | 3-6 |  | アルミ-コバルト-クロム 複合酸化物 ( C.I.Pigment Blue 36) | Alminum Chromium Cobalt blue spinel (Al, Cr, Co)O | 68187-11-1 | 材質としては充填剤Ｄ１－10／Ｄ１－２／Ｄ１－6であること | 添加量： ３ｗｔ％以下
317 | 色材 | J | 6 | 3-7 |  | コバルト-ケイ素 複合酸化物 ( C.I.Pigment Blue 73) | Cobalt Silicate blue olivine (Co, Si) O | 68187-40-6 | 材質としては充填剤Ｄ１－10／Ｄ１－3であること | 添加量： ３ｗｔ％以下
318 | 色材 | J | 6 | 3-8 |  | 鉄―マグネシウム複合酸化物 ( C.I.Pigment Brown 11) | Magnesium ferrite (Fe,Mg)O | 64294-89-9 | 材質としては充填剤Ｄ１－１／Ｄ１－７であること | 添加量： ３ｗｔ％以下
319 | 色材 | J | 6 | 3-9 |  | 鉄-クロム複合酸化物( C.I.Pigment Brown 29) | Chrome Iron Brown (Fe,Cr)O | 109414-04-2 | 材質としては充填剤Ｄ１－６／Ｄ１－７であること | 添加量： ３ｗｔ％以下
320 | 色材 | J | 6 | 3-10 |  | チタン-ニッケル-亜鉛-コバルト 複合酸化物 ( C.I.Pigment Green 50) | Titan Nickel Zinc green spinel (Ti, Ni, Zn, Co) O | 68186-85-6 | 材質としては充填剤Ｄ１－５／Ｄ１－１２／Ｄ１－１１であること | 添加量： ３ｗｔ％以下
321 | 色材 | J | 6 | 3-11 |  | 鉄-亜鉛-クロム 複合酸化物 ( C.I.Pigment Brown 33) | Zinc Iron Chromite Brown spinel (Zn, Fe, Cr)O | 68186-88-9 | 材質としては充填剤Ｄ１－６／Ｄ１－７／Ｄ１－８であること | 添加量： ３ｗｔ％以下
322 | 色材 | J | 6 | 3-12 |  | チタン-アンチモン-クロム複合酸化物 ( C.I.Pigment Brown 24) | Chrome Antimony Titanium buff rutile (Cr, Sb, Ti) O | 68186-90-3 | 材質としては充填剤Ｄ１－５／Ｄ１－６／Ｄ１－１３であること | 添加量： ３ｗｔ％以下
323 | 色材 | J | 6 | 3-13 |  | 鉄-コバルト-クロム複合酸化物 (C.I. Pigment Black 27) | Iron Cobalt Chromite Black Spinel | 68189-97-0 | 材質としては充填剤Ｄ１－７／Ｄ１－１０／Ｄ１－６であること | 添加量： ３ｗｔ％以下
324 | 色材 | J | 6 | 3-14 |  | 鉄-チタン複合酸化物(三酸化チタン鉄) (C.I. Pigment Black 12) | FeTiO3 | 68187-02-0 | 材質としては充填剤Ｄ１－７／Ｄ１－５であること | 添加量： ３ｗｔ％以下
325 | 色材 | J | 6 | 3-15 |  | 鉄-チタン複合酸化物(五酸化チタン二鉄） (C.I. Pigment Brown 48) | Fe2TiO5 | 1310-39-0 | 材質としては充填剤Ｄ１－７／Ｄ１－５であること | 添加量： ３ｗｔ％以下
326 | 色材 | J | 6 | 3-16 |  | 鉄-マンガン複合酸化物 (C.I. Pigment Brown 43) | Iron Manganese Trioxide | 12062-81-6 | 材質としては充填剤Ｄ１－７／Ｄ１－２０であること 酸化鉄86％以上、酸化マンガン4％以上であること | 添加量： ３ｗｔ％以下
327 | 色材 | J | 6 | 3-17 |  | 鉄-マンガン複合酸化物 (C.I. Pigment Brown 33) | (Fe,Mn)2O3 | 75864-23-2 | 材質としては充填剤Ｄ１－７／Ｄ１－２０であること 酸化鉄58％以上、酸化マンガン16％以上 | 添加量： ３ｗｔ％以下
328 | 色材 | J | 6 | 4-2 |  | 群青( C.I.Pigment Blue 29) | C.I.Pigment Blue 29 Ultramarine | 57455-37-5 | 材質としては充填剤Ｄ９－２であること | 添加量： ３ｗｔ％以下
329 | 色材 | J | 6 | 4-3 |  | 硫酸バリウム(C.I. Pigment White 21) | Barium Sulfate BASO4 | 7727-43-7 | 材質としては充填剤 Ｄ４－３であること | 添加量： ３ｗｔ％以下
330 | 色材 | J | 7 | 1 |  | カーボンブラック(C.I.Pigment Black 7) (別名 C.I.Pigment Black 6） | Carbon black | 1333-86-4 | 品質：トルエン抽出物０．１％以下、 ベンツ(a)ピレン含有量：０．２５mg/kg以下 色材試験法に適合 Ａ８－１として収載されている物質であること | 添加量：２．５ｗｔ％以下、
331 | FCN認可物質 | YA | 7 | 7-277 |  | アクリル酸-2-シアノ-3,3-ジフェニル-2,2-ビス{[(2-シアノ-1-オキソ-3,3-ジフェニル-2-プロペニル)オキシ]メチル}-1,3-プロパンジイル | 2-Propenoic acid, 2-cyano-3,3-diphenyl-,2,2-bis{[(2-cyano-1-oxo-3, 3-diphenyl-2-propenyl)oxy]methyl}-1,3-propanediyl ester. | 178671-58-4 |  | 添加量0.5%以下 室温又は室温以下での充填・貯蔵用に限る 15%を超えるアルコ-ル性食品を除く。
332 | FCN認可物質 | YF | 2 | 5-28 |  | スチレン・ブタジエンブロツク共重合体水素添加物の無水マレイン酸変性物 | Hydrogenated styrene-butadiene block copolymers modified with maleic anhydride such that the basic polymers are composed of : 18 to 40 percent by weight of units derived from styrene, 58 to 80 percent by weight of units derived from hydrogenated 1,3-butadiene and 0.1 to 2 percent by weight of units derived from maleic anhydride. |  | FDAFCNNo 28に記載の制限に従う
333 | FCN認可物質 | YD | 1 | 21-431 |  | 酸化スズ(Ⅳ) | Tin(IV) Oxide | 18282-10-5 |  | 酸化チタン、酸化けい素との併用に限る 色材中で6%以下
334 | FCN認可物質 | YC | 7 | 39-750 |  | オクタデカン酸，1-(12-アセチルオキシ)-,2,3-ビス(アセチルオキシ)プロピルエステル;1-(12-アセトキシステアロイル)-2,3-ジアセチルグリセロール | Octadecanoic acid, 1-(12-acetyloxy)-, 2,3-bis(acetyloxy) propyl ester; 1-(12-acetoxystearoyl)- 2,3-diacetyl glycerol | 736150-63-3 |  | 可塑剤として添加量:3.0％以下 着色分散剤として添加量0.5％以下
Ⓑ 牛脂由来の油脂類を出発原料として使用する場合は、次の何れかによること
（1）人の食用に適した牛脂を使用したもの。
（2）250℃、250℃相当圧力、３時間等の高温高圧の条件下で加水分解、けん化又はエステル交換したもの。

## 表16 PA
ナイロン | [9 empty] | （平成29年2月1日現在）
No | 種類 | 業界PL番号 |  |  | 重複 | 物質名（和名） | 物質名（英名） | CAS | 規格（品質） | 制限（使用量・使用条件等）
1 | 基ポリマー | 2-22 | (1) | ① |  | 下記の１または２以上を出発原料とするナイロン アジピン酸 アミノウンデカン酸 アミノカプロン酸 アミノドデカン酸 イソフタル酸 ε－カプロラクタム 3,3'ジメチル4.4'－ジアミノジシクロヘキシル メタン セバシン酸 テレフタル酸 α・ω・ドデカン酸 ヘキサメチレンジアミン ω・ラウロラクタム 1,4－ジアミノブタン | 6-Aminohexanoic acid homopolymer | 9008-75-7
2 | 基ポリマー | 2-22 | (1) | ② |  | 上記ナイロンの混合物
3 | 基ポリマー | 2-22 | (1) | ③ |  | アジピン酸と1.3ベンゼンジメタンアミン，ビス(アミノプロピル)ポリ(エチレンオキサイド)を出発原料とする重合体 |  |  |  | 添加量20％以下，200μm以下のフィルムで100℃以上も可 ただし基ポリマ－の中のビス(アミノプロピル)ポリ(エチレンオキサイド)成分は，10％以下。(０％を含む)とし，重合体の厚さは15μ以下とすること。また，①②にこのものを混合して使用する場合は混合物20％以下，厚さ200μm以下とすること
4 | 基ポリマー | 2-22 | (1) | ④ |  | アジピン酸と1,3－ベンゼンジメタンアミンを出発原料とする重合体 |  |  |  | 重合体の厚さは平均膜厚40μm未満とすること
5 | 基ポリマー | 2-22 | (1) | ⑤ |  | アジピン酸と1,3－ベンゼンジメタンアミンを出発原料とする重合体のアジピン酸の一部を、イソフタル酸で置き換えた重合体 |  |  |  | イソフタル酸の変性率6.0モル％以下、厚み38μ以下
6 | 基ポリマー | 2-22 | (2) |  |  | 触媒または反応調節剤 |  |  | 触媒または反応調節剤として下記のものを使用できる ただし，その合計量は1.5％以下とし，またカプロラクタムナトリウム塩は最大1.0％とする
7 | 基ポリマー | 2-22 | (2) | ① |  | プロピオン酸
8 | 基ポリマー |  |  | ② |  | アジピン酸
9 | 基ポリマー |  |  | ③ |  | 安息香酸
10 | 基ポリマー |  |  | ④ |  | カプロラクタムナトリウム塩
11 | 基ポリマー |  |  | ⑤ |  | 酢酸
12 | 基ポリマー |  |  | ⑥ |  | 燐酸
13 | 基ポリマー |  |  | ⑦ |  | 燐酸カルシウム
14 | 基ポリマー |  |  | ⑧ |  | 燐酸ナトリウム
15 | 基ポリマー |  |  | ⑨ |  | 次亜燐酸ナトリウム
16 | 基ポリマー |  |  | ⑩ |  | 酢酸ナトリウム
17 | 基ポリマー |  |  | ⑪ |  | ステアリン酸
18 | 基ポリマー |  |  | ⑫ |  | テレフタル酸
19 | 基ポリマー |  |  | ⑬ |  | 2,2,6,6-テトラメチルピペリジン-4-アミン |  |  |  | 添加量0.08ｗｔ%以下、 水、油脂及び脂肪性食品に限る 添加量0.032wt%以下 ：酸とアルコールに対して
20 | 安定剤 | A | 1 | 1 |  | ソルビン酸カリウム | Potassium sorbate | 24634-61-5 |  | 塗布量：600mg/㎡以下、 塗布用に限る
21 | 安定剤 | A | 1 | 11 |  | 沃化第一銅 | Cupros iodide | 7681-65-4 |  | 添加量0.01％以下
22 | 安定剤 | A | 1 | 23 |  | ネオデカン酸コバルト | Cobalt neodeconoate | 27253-31-2 | Ⓑ | 溶出量（コバルト化合物として）0.05㎎／㎏以下 非脂肪性食品用に限る
23 | 安定剤 | A | 1 | 24 |  | ステアリン酸コバルト | Cobalt distearate | 13586-84-0 | Ⓑ | 添加量0.5%以下
24 | 安定剤 | A | 3 | 17 |  | 4,4'－ビス（α，α－ジメチル－ベンジル）ジフェニルアミン | ４,４'Ｂｉｓ(α,α'-dimethylbenzyldienyl amne | 10081-67-1 |  | 添加量0.5％以下
25 | 安定剤 | A | 4 | 2 |  | トリス(ミックスド,モノおよびジノニルフェニル)フォスファイト | Tris(mixed, mono- and di-) nonylphenylphosphite | 54771-30-1 | トリイソプロパノールアミンの含有量：1.0％以下 | 可塑剤と併用しないこと 添加量：0.3％以下
26 | 安定剤 | A | 4 | 6 |  | トリス(2,4－ジ－t－ブチルフェニル)フォスファイト | Tris(2,4-di-t-butylphenyl)phosphite | 31570-04-4 |  | 添加量：1.0％以下
27 | 安定剤 | A | 4 | 10 |  | 三塩化リンとビフェニルのフリーデルクラフツ反応による反応物と2,4-ジターシャリブチルフェノールの縮合によって得られるビフェニルとジターシャリブチル（フェニル）ホスホナイトの反応生成物 | Reaction products of di-tert-butylphenylphosphonite with biphenyl, obtained by condensation of 2,4-di-tert-butyphenol with Friedel Craft reaction product of phosphorous trichloride and biphenyl | 119345-01-6 |  | 添加量 ０．２ｗｔ％以下 フィルム厚み１２０μm以下
28 | 安定剤 | A | 4 | 17 |  | 3,9－ビス｛2,4－ビス(1－メチル－1－フェニルエチル)フェノキシ｝－2,4,8,10－テトラオキサ－3,9－ジホスファスピロ[5,5]ウンデカン | Bis(2,4-bis(1-methyl-1-phenylethyl)phenoxy)-2,4,8,10-teｔraoxa-3,9-diphosphaspiro[5.5]undecane | 154862-43-8 | Ⓑ トリイソプロパノールアミンの含有量：2.0％以下 | 添加量0.15％以下
29 | 安定剤 | A | 4 | 18 |  | 6－[3－(3－ｔ－ブチル－4－ヒドロキシ－5－メチルフェニル)プロポキシ－2,4,8,10－テトラ－ｔ－ブチルジベンゾ[d,f][1,3,2]ジオキサホスフェピン | 6-[3-(3-t-Butyl-4-hydroxy-5-methylphenyl)propoxy]-2,4,8,10-tetra-t-butyldibenzo[d,f][1,3,2] dioxaphosphepin | 203255-81-6 |  | 添加量0.1％以下
30 | 安定剤 | A | 4 | 21 |  | 3，9－ビス（2，6－ジ－ｔ－ブチル－４-メチルフェノキシ）－2，4，8，10－テトラオキサ－3，9－ジホスファスピロ［5，5］ウンデカン | Bis(2,6-dｉ-tert-butyl-4-methylphenyl)pentaerythritol diphosphite | 80693-00-1 | Ⓑ トリイソプロパノールアミンの含有1.0％以下 | 添加量：0.5％以下
31 | 安定剤 | A | 6 | 1-1 |  | ブチル化ヒドロキシトルエン | Butylated hydroxytoluene | 128-37-0 |  | 添加量：0.125％以下
32 | 安定剤 | A | 6 | 2-7 |  | N,N'ヘキサメチレンビス(3,5－ジ－t－ブチル－4－ヒドロキシヒドロシンナミド) | N,N'-Hexamethylenebis(3,5-di-t-butyl-4-hydroxyhydrocinnamide) | 23128-74-7 |  | 添加量：1.0％以下 非アルコール性食品に限る
33 | 安定剤 | A | 6 | 2-10 |  | トリエチレングリコールビス－3－(3－t－ブチル－4－ヒドロキシ－5－メチルフェニル)プロピオネート | Triethyleneglycolbis-3-(3-t-butyl-4-hydroxy-5-methyl phenyl) propionate | 36443-68-2 |  | 添加量：0.25％以下
34 | 安定剤 | A | 6 | 4-1 |  | 1,3,5－トリメチル－2,4,6－トリス(3,5－ジ－t－ブチル－4－ヒドロキシベンジル)ベンゼン | 1,3,5-Trimethyl-2,4,6-tris(3,5-di-t-butyl-4-hydroxybenzyl) benzene | 1709-70-2 |  | 添加量：0.5％以下
35 | 安定剤 | A | 6 | 4-8 |  | 3,9-ビス[2-{3-(3-t-ブチル-4-ヒドロキシ-5-メチル フェニル)プロピオニルオキシ}-1,1-ジメチルエチル]－2,4,8,10-テトラオキサスピロ[5,5]ウンデカン | 3,9-Bis{2-[3-(3-t-butyl-4-hydroxy-5-methylphenyl) propionyloxy]-1,1-dimethylethyl}-2,4,8,10-tetraoxaspiro [5.5] undecane | 90498-90-1 | Ⓑ | 添加量：0.5％以下
36 | 安定剤 | A | 7 | 8 |  | 2－(2'－ヒドロキシ－3'－t－ブチル－5'－メチルフェニル)－5－クロロベンゾトリアゾール | 2-(2'-Hydroxy-3'-t-butyl-5'-methyl phenyl)-5-chlorobenzotriazole | 3896-11-5 | 純度99.5％以上 | 添加量：0.2％以下
37 | 安定剤 | A | 7 | 26 |  | 2,4-ジ-t-ブチル-6-(5-クロロベンゾトリアゾ－ル-2イル)フェノール | 2,4-di-t-butyl-6-(5-chloro-benzotriazol-2yl)phenol | 3864-99-1
38 | 安定剤 | A | 8 | 1 |  | カーボンブラック | Carbon black | 1333-86-4 | チャンネル法によるもの、または下記の規格を満たすもの トルエン抽出物0.1％以下、 ベンツ(a)ピレン含有量：0,25 mg/kg以下、 | 添加量：2.5%以下 色材として使用可能
39 | 安定剤 | A | 8 | 2a |  | パラオキシ安息香酸メチル | Methyl p-oxybenzoate | 99-76-3 |  | 塗布量：600mg/㎡以下、 塗布用に限る
40 | 安定剤 | A | 8 | 2b |  | パラオキシ安息香酸プロピル | Propyl p-oxybenzoate | 94-13-3 |  | 塗布量：600mg/㎡以下、 塗布用に限る
41 | 安定剤 | A | 8 | 4 |  | ソルビン酸 | Sorbic acid | 110-44-1 |  | 塗布量：600mg/㎡以下、 塗布用に限る
42 | 安定剤 | A | 8 | 13 |  | アジピン酸 | Adipic acid | 124-04-9 | 品質は食品添加物公定書に従う
43 | 界面活性剤 | B | 1 | 1 |  | グリセリン脂肪酸エステル | Glycerin fatty acid esters | 31566-31-1 | Ⓑ 品質は食品添加物公定書に従う | 塗布量：600mg/㎡ 以下
44 | 界面活性剤 | B | 1 | 2 |  | ソルビタン脂肪酸(C8～C22)エステル | Sorbitan fatty acid (C8-C22)esters | 1338-43-8 | Ⓑ 品質は食品添加物公定書に従う | 塗布量：600mg/㎡ 以下 塗布用に限る
45 | 界面活性剤 | B | 1 | 3 |  | プロピレングリコール脂肪酸(C8～C22)エステル | Propylene glycol fatty acid (C8-C22)esters | 067784-83-2 67784-79-6 026403-62-3 | Ⓑ 品質は食品添加物公定書に従うもの | 塗布量：600mg/㎡以下 塗布用に限る
46 | 界面活性剤 | B | 1 | 4 |  | ショ糖脂肪酸(C8～C22)エステル | Sucrosefattyacid (C8-C22)esters | 37318-31-3 | Ⓑ 品質は食品添加物公定書に従う | 塗布量：600mg/㎡以下 塗布用に限る
47 | 界面活性剤 | B | 1 | 5 |  | クエン酸モノ(ジおよびトリ)ステアリルエステル | Citric acid mono- (di-or tri-) stearyl ester |  | Ⓑ
48 | 界面活性剤 | B | 1 | 6 |  | ペンタエリスリトール脂肪酸(C8～C18)エステル | Pentaerythritol fafty acid (C8-C18)esters | 205243-77-2 | Ⓑ
49 | 界面活性剤 | B | 1 | 8 |  | ポリグリセリン脂肪酸(Ｃ8～Ｃ22)エステル | Polyglycerin fatty acid (C8-C22) esters | 9007-48-1 | Ⓑ 但し，デカグリセリンエステルまで | 塗布量：600mg/㎡以下 塗布用に限る
50 | 界面活性剤 | B | 1 | 10 |  | ポリオキシエチレン(20モル)ソルビタン脂肪酸(Ｃ12～Ｃ18)エステル | Polyoxyethylene (20 moles) sorbitan fatty acid (C12-C18)esters | 9005-67-8 | Ⓑ | 脂肪酸Ｃ18は添加量1.0％以下、 Ｃ12Ｃ16は添加量3.0％以下 塗布量600mg/㎡ 以下
51 | 界面活性剤 | B | 1 | 11 |  | ポリエチレングリコール脂肪酸(Ｃ8～Ｃ22)エステル | Polyethylene glycol fatty acid (C8-C22) esters | 9004-99-3 9004-96-0 | Ⓑ | 残存量：0.2％以下、 塗布量：600mg/㎡以下
52 | 界面活性剤 | B | 1 | 13 |  | ポリオキシエチレン脂肪族アルコール(Ｃ12～Ｃ20)エ－テル | Polyoxyethylene fatty alcohol (C12-C20) ethers | 69013-19-0 | Ⓑ | 添加量：0.2％以下、 塗布量：600mg/㎡ 以下
53 | 界面活性剤 | B | 1 | 13-2 |  | ポリオキシエチレン(4～14モル)脂肪族アルコール(C5～C18)エーテル | Polyoxyethylene (4-14) Alkyl(5-18) Ether | 9002-93-1 | Ⓑ | 塗布量：100mg/㎡以下、 塗布用に限る
54 | 界面活性剤 | B | 1 | 14 |  | ポリオキシエチレン(4～50モル)アルキル(Ｃ7以上)フェニルエーテル | Polyoxyethylene (4-50 moles) alkyl(≧C7)phenyl ethers | 9002-93-1 | Ⓑ | 塗布量：100mg/㎡以下
55 | 界面活性剤 | B | 1 | 15 |  | N,Nビス(2－ヒドロキシエチル)脂肪(C8～C18)アミン | N,N-Bis(2-hydroxyethyl) fatty(C 8-C18)amine | 10213-78-2 | Ⓑ | 塗布量：24ｍｇ／㎡ 以下 塗布用に限る
56 | 界面活性剤 | B | 1 | 16 |  | 脂肪酸(Ｃ12～Ｃ18)とジエタノールアミンによる縮合生成物 | Condensates of fatty acids (C12-C18)with diethanol amine | 120-40-1 | Ⓑ | 添加量：2.5％以下 塗布量：600mg/㎡以下
57 | 界面活性剤 | B | 1 | 17 |  | ポリオキシプロピレンポリオキシエチレンブロックポリマー | Polyoxypropylene polyoxyethylene block copolymer | 9003-11-6 | 分子量：1,900以上 | 塗布量：600mg/㎡以下
58 | 界面活性剤 | B | 1 | 18 |  | ポリエチレングリコール | Polyethylene glycol | 25322-68-3 | 分子量：200～9,500 エチレングリコールとジエチレングリコールの残存量：0.2％以下 | 塗布量：600mg/㎡以下
59 | 界面活性剤 | B | 1 | 19 |  | ポリプロピレングリコール | Polypropylene glycol | 25322-69-4 | プロピレングリコール含量：1.0％以下 | 塗布量：600mg/㎡以下
60 | 界面活性剤 | B | 1 | 21 |  | ポリエチレンオキサイド | Polyethylene oxide | 25322-68-3 |  | 塗布量：600ｍｇ／㎡ 以下
61 | 界面活性剤 | B | 1 | 23 |  | イソプロピルアルコール | Isopropyl alcohol | 67-63-0 |  | 塗布量：600mg/㎡以下、塗布用に限る
62 | 界面活性剤 | B | 1 | 26 |  | Ｎ，Ｎ－ジメチルアミノエチルメタクリレート・２－ヒドロキシエチルメタクリレート・メチルメタクリレート共重合物のモノクロル酢酸ナトリウムによる変性物 | Reaction product of N,N-dimethylaminoethyl methacrylate-2-hydroxyethyl methacrylate-methyl methacrylate copolymer with sodium monochloroacetate | 72765-59-4 | 数平均分子量：：40,000～70,000 モノクロル酸ナトリウムによる変性率：20～40％ | 表面塗布200㎎/㎡以下
63 | 界面活性剤 | B | 1 | 28 |  | Ｎ－２－ヒドロキシエチル－Ｎ－（２－ヒドロキシアルキル）アミン | Ｎ-2-ｈｙｄｒｏｘｙｅｔｈｙｌ-Ｎ-(2-ｈｙｄｒｏｘｙａｌｋｙｌ) ａｍｉｎｅ | 84836-93-1 2615-84-1 56975-13-4 | Ⓑ アルキルはＣ12（２～60％），Ｃ14（40～98％） | 塗布量：500mg/㎡ 塗布用に限る
64 | 界面活性剤 | B | 1 | 29 |  | エチルアルコール | Ethanol |  |  | 塗布量：600mg/㎡以下
65 | 界面活性剤 | B | 2 | 1 |  | アルキル(Ｃ10～Ｃ20)スルホン酸塩(Ｎa,Ｋ,ＮＨ4) | Alkyl (C10-C20) sulfates(Na, K, NH4) | 977180-90-7,（Na） 27176-87-0 | Ⓑ | Ｎａ塩は3.0％以下、 塗布量：120mg/㎡以下
66 | 界面活性剤 | B | 2 | 2 |  | アルキル(C9～C20)ベンゼンスルホン酸塩(Na,K,NH4) | Alkyl (C9-C 20) benzene sulfonates (Na, K, NH4) | 68411-30-3 | Ⓑ | Ｎａ塩の添加量：3.0％以下 B2-1,2,3の合計塗布量：600mg/㎡以下、
67 | 界面活性剤 | B | 2 | 2-2 |  | ドデシルベンゼンスルホン酸塩(Mg、Zn) |  |  |  | 移行量：30mg/kg以下
68 | 界面活性剤 | B | 2 | 3 |  | アルキルナフタリンスルホン酸塩(Na) | Alkyl (C10-C 20) naphthalene sulfonate Na,Salt | 577-11-7 |  | B2-1,2,3の合計塗布量：600mg/㎡以下、 塗布用に限る
69 | 界面活性剤 | B | 2 | 4 |  | ソジウムジアルキル(Ｃ4～Ｃ16)スルホサクシネート | Sodium dialkyl(C4-C 16) sulfosuccinate |  | Ⓑ | 塗布量：600mg/㎡以下 塗布用に限る
70 | 界面活性剤 | B | 2 | 9 |  | アルキル(C8～C20)サルフェート(Na,K,NH4) | Alkyl (C8-C 20) sulfates (Na, K, NH4) | 151-21-3 | Ⓑ | 残存量：0.2％以下、 B2-1､-2との合計塗布量：600mg/㎡以下
71 | 界面活性剤 | B | 2 | 10 |  | ポリオキシエチレン脂肪アルコール(C12～C20)エーテルサルフェート(Na,NH4) | Polyoxyethylene fatty alcohol (C12-C20) ether sulfates (Na, NH4) |  | Ⓑ | 塗布量：600mg/㎡以下 塗布用に限る
72 | 界面活性剤 | B | 2 | 11 |  | ポリオキシエチレン(4～50モル) アルキル(C7以上)フェニルエーテルサルフェート(Na,NH4) | Polyoxyethylene (4-50 moles) alkyl (≧C7) phenylether sulfates (Na, NH4) | 55348-40-8 | Ⓑ | 塗布量：600mg/㎡以下、 塗布用に限る
73 | 界面活性剤 | B | 2 | 16 |  | 脂肪酸(C8～C22)塩 (Na,K,NH4) | Fatty acid (C8-C22) salts (Na, K, NH4) | 143-19-1 | Ⓑ 水添物を含む | 塗布量：600mg/㎡以下、
74 | 界面活性剤 | B | 4 | 1 |  | ジメチルジアルキル(Ｃ8～Ｃ18)アンモニウムクロライド | Dimethyl dialkyl (Ｃ8～Ｃ18) ammonium chloride | 61789-77-3、 61789-80-8 | Ⓑ | 最大移行量：３㎎/㎏食品以下
75 | 界面活性剤 | B | 5 | 1 |  | カルボキシメチルセルロース及びそのナトリウム塩 | Carboxymethyl cellulose and its sodium salt | 9000-11-7 |  | 塗布量：600mg/㎡以下、 塗布用に限る
76 | 界面活性剤 | B | 5 | 2 |  | メチルセルロース | Methyl Cellulose | 9004-67-5 |  | 塗布量：600mg/㎡以下、 塗布用に限る
77 | 界面活性剤 | B | 5 | 5 |  | メチルヒドロキシプロピルセルロース | Methylhydroxypropyl cellulose | 9004-65-3 | 品質は食品添加物公定書に従う | 塗布量：600mg/以下
78 | 界面活性剤 | B | 5 | 9 |  | ポリビニルアルコール | Polyvinyl alcohol | 9002-89-5 | ４％水溶液の粘度が20℃で2cp以上 | 塗布量：600mg/㎡以下
79 | 界面活性剤 | B | 5 | 12 |  | ポリビニルピロリドン | Polyvinyl pyrrolidone | 9003-39-8 | ４％水溶液の粘度が20℃で34cp以上 | 添加量：2.5％以下、 塗布量：600mg/㎡以下
80 | 界面活性剤 | B | 5 | 22 |  | ポリビニルポリピロリドン | Polyvinylpolypyrrolidone | 25249-54-1 | 水、5％酢酸及び50％エタノール溶媒による３時間還流条件下での総溶出量：50µg/ml以下 | 添加量：30．0％以下
81 | 滑剤 | C | 1 | 1 |  | 流動パラフィン | Liquid paraffin | 8002-74-2 | 品質は食品添加物公定書に従う
82 | 滑剤 | C | 1 | 10 |  | モンタンワックス | Montan wax | 8002-53-7 |  | フィルム厚み２００μm以下で添加量０．１８ｗｔ％以下、 フィルム厚み１００μm以下で添加量０．３５ｗｔ％以下、 フィルム厚み ５０μm以下で添加量０．７ ｗｔ％以下、
83 | 滑剤 | C | 1 | 11 |  | ポリエチレンワックス | Polyethylene wax | 9002-88-4 |  | 添加量：0.5％以下
84 | 滑剤 | C | 1 | 13 |  | 水素添加ポリブテン | Hydrogenated polybutene | 68937-10-0 | (1)99℃の粘度が39セイボルト以上 (2)臭素価3以下 | 脂肪性食品には使用できない
85 | 滑剤 | C | 1 | 14 |  | 水添ジペンテンスチレン共重合樹脂 | Poly(Limonene-Co-Styrene), Hydrogenated | 106168-36-9 | 軟化点110～120℃（測定法はＪＩＳK2207) 酸価1以下、 (測定法ＪＩＳＫ5902) 色相70以下(ＡＰＨＡ)による 比重0.997以上 | 添加量：10％以下
86 | 滑剤 | C | 2 | 1 |  | 高級脂肪酸(Ｃ8～Ｃ22) | Higher fatty acids (C8-C22) and behenic acid |  | Ⓑ 動物または植物から得られた脂肪酸及びそれらの脂肪酸を水素添加したもの
87 | 滑剤 | C | 3 | 1 |  | 高級脂肪酸(C8～C22)アルミニウム | Higher fatty acid (C8-C22) aluminum salts | 637-12-7 | Ⓑ | C3-1～4,C5-19,C8-1～2,C9-2～3,C11-4の合計添加量：2.0％以下
88 | 滑剤 | C | 3 | 2 |  | 高級脂肪酸(C8～C22,リシノール) カルシウム | Higherfatty acid (C8-C22) calcium salts | 1592-23-0 | Ⓑ ステアリン酸カルシウムに限る | C3-1～4,C5-19,C8-1～2,C9-2～3,C11-4の合計添加量：2.0％以下、 塗布量：600mg/㎡以下
89 | 滑剤 | C | 3 | 3 |  | 高級脂肪酸(C8～C22)マグネシウム | Higher fatty acid (C8-C22) magnesium salts | 557-04-0 | Ⓑ | C3-1～4,C5-19,C8-1～2,C9-2～3,C11-4の合計添加量：2.0％以下
90 | 滑剤 | C | 3 | 4 |  | 高級脂肪酸(C8,C18)亜鉛 | Higherfattyacid (C8-C18)zincsalts . | 557-05-1 | Ⓑ 塗布剤は不ケン化物2％以下、ステアリン酸に限る。 | C3-1～4,C5-19,C8-1～2,C9-2～3,C11-4の合計添加量：2.0％以下、 塗布量：600mg/m2以下
91 | 滑剤 | C | 3 | 4-1 |  | ベヘン酸（Ｃ22）亜鉛 | Behenic acid(C22) zinc salts |  | 不ケン化物質2.0％以下 （牛脂の制限なし）
92 | 滑剤 | C | 4 | 1 |  | 直鎖脂肪族１価アルコール(Ｃ4、Ｃ8～Ｃ18) | Straight-chain fatty monohydric alcohols (C8-C18) | 56-81-5 | Ⓑ 合成アルコールは (1)全ジオール:0.1%以下 (2)C8～C14:直鎖96%以上、アルコール分99%以上 (3)C16～C18:直鎖94%以上、アルコール分98%以上 (4)非アルコール不純物はパラフィンのこと
93 | 滑剤 | C | 5 | 3 |  | 高級脂肪酸(Ｃ4～Ｃ22)と直鎖脂肪族1価アルコール(Ｃ4～Ｃ20)のエステル | Higher fatty acid (C4-C22) esters of straight-chain fafty alcohols (C2-C18) |  | Ⓑ ただし，脂肪酸は飽和脂肪酸， アルコールは直鎖脂肪族１価アルコール（Ｃ4～Ｃ20 オレイルアルコールを含む）に限る | 添加量：1.5％以下
94 | 滑剤 | C | 4 | 7 |  | モンタン酸とエタンジオール、1,3-ブタンジオール又はエチレングリコールとのエステル | Montanic acids and/or their esters with ethyleneglycol and/or with 1,3-butanediol and/or with glycerol |  | Ⓑ | C3-1～4,C5-19,C8-1～2,C9-2～3,C11-4の合計添加量：2.0％以下
95 | 滑剤 | C | 5 | 28 |  | ぬかろう | Rice bran wax | 3016-60-2 |  | 添加量：1.0％以下
96 | 滑剤 | C | 5 | 36 |  | 1,2－プロパンジオールおよび(又は)1,3および(又は)1,4－ブタンジオールおよび(又は)ポリプロピレングリコールとアジピン酸からなるポリエステルで酢酸又は脂肪酸(C12-18)又はn－オクタノールおよび(又は)n－デエカノールで末端封鎖されたものも含む | Polyesters of 1,2-propanediol and/or 1,3- and/or 1,4-butanediol and/or polypropyleneglycol with adipic acid, which may be end-capped with acetic acid or fatty acids C12 -C18 or n-octanol and/or n-decanol |  |  | 溶出量：30mg/kg以下
97 | 滑剤 | C | 7 | 2 |  | 水添ひまし油 | Hydrogenated castor oil | 8001-78-3
98 | 滑剤 | C | 7 | 6 |  | カルナウバ ワックス | Carnauba wax | 8015-86-9
99 | 滑剤 | C | 7 | 8 |  | アセチル化モノグリセライド | Acetylated monoglycerides | 68990-54-5 | Ⓑ 分子中アセチル基を持つ脂肪酸(Ｃ8～Ｃ22)グリセライドであって，酸価６以下 食品添加物公定書に従う | 塗布量：600mg/ m2以下
100 | 滑剤 | C | 8 | 1 |  | エチレンビス脂肪酸(C16,C18)アマイド | Ethylene bis-fatty acid (C 16,C 18) amide N,N'-Ethane-1,2-diylbispalmitamide | 110-31-6 5518-18-3 | Ⓑ | 添加量：0.2％以下， 器具には添加量：0.5％以下 C3-1～4,C5-19,C8-1～2,C9-2～3,C11-4の合計添加量：2.0％以下
101 | 滑剤 | C | 8 | 2 |  | 高級脂肪酸(Ｃ8～Ｃ22)アマイド | Higherfattyacid (C8-C22) amide |  | Ⓑ | 添加量：0.1％以下， 器具には添加量：2.0％以下 C3-1～4,C5-19,C8-1～2,C9-2～3,C11-4の合計添加量：2.0％以下
102 | 滑剤 | C | 8 | 5 |  | エチレンビスベヘニン酸アマイド | Ethylenebisbehenamide | 7445-68-3 | Ⓑ | 添加量：0.2％以下
103 | 滑剤 | C | 8 | 6 |  | エチレンジアミン・ステアリン酸・セバシン酸重縮合物 | Condensates of Ethyldiamine、Stearic acid and Sebacic acid | 68409-61-0 68130-54-1 | Ⓑ | 添加量：2.0％以下， 100℃以下で使用
104 | 滑剤 | C | 9 | 2 |  | ジメチルポリシロキサン | Dimethyl polysiloxane | 63148-62-9 | 粘度：最低100cSt（20℃） | 添加量：1.0％以下 塗布量600mg/㎡以下
105 | 滑剤 | C | 9 | 3 |  | メチルフェニルポリシロキサン | Methyl phenyl polysiloxane | 68083-14-7 | 20℃の粘度最低100cSt | C3-1～4, C5-19, C8-1～2, C9-2～3, C11-4の合計添加量：2.0％以下 塗布量：600mg/㎡以下
106 | 滑剤 | C | 11 | 3 |  | モンタン酸ナトリウム | Montanwaxacidsodium salt |  |  | 添加量：0.4％以下
107 | 滑剤 | C | 11 | 4 |  | モンタン酸カルシウム | Montan wax acid calcium salt | 68308-22-5 |  | C3-1～4,C5-19,C8-1～2,C9-2～3,C11-4の合計添加量：2.0％以下
108 | 充填剤 | D | 1 | 1 |  | 酸化マグネシウム | Magnesium oxide | 1309-48-4 |  | 複合酸化物系顔料成分として使用可能
109 | 充填剤 | D | 1 | 2 |  | 酸化アルミニウム | Aluminium oxide | 1344-28-1 |  | 塗布量：600mg/㎡以下 複合酸化物系顔料成分として使用可能
110 | 充填剤 | D | 1 | 3 |  | 酸化けい素 | Silicon oxide | 7631-86-9 | 官能基例えばビニル基，メタクリル基，アミノ基またはグリシジル基を有するアルコキシシランで処理する場合は，処理剤の量：は合計0.5％以下であること。 処理剤合計は、充填剤に対し5％以下 | 塗布量：600mg/㎡以下 無機顔料および複合酸化物系顔料成分として使用可能
111 | 充填剤 | D | 1 | 3-1 |  | 3-アミノプロピルトリエトキシシラン処理酸化けい素 | 3-aminopropyltriethoxysilane,Slicone oxide | 919-30-2 7631-86-9 | 3-アミノプロピルトリエトキシシランの酸化けい素への処理量：１０ｗｔ％以下、 3-アミノプロピルトリエトキシシラン処理された酸化けい素から抽出されうる3-アミノプロピルトリエトキシシランの残留量：が３mg/kgフィラー 以下であること | 処理された酸化けい素の添加量：２．０ｗｔ％以下、 フィルム（３００μ以下）としての使用に限る
112 | 充填剤 | D | 1 | 4 |  | 酸化カルシウム | Calcium oxide | 1305-78-8 |  | 複合酸化物系顔料成分として使用可能
113 | 充填剤 | D | 1 | 5 |  | 酸化チタン | Titanium oxide | 13463-67-7 | Pb，Cd 0.01％以下、As，Hg 0.005％以下 | 複合酸化物系顔料成分として使用可能
114 | 充填剤 | D | 1 | 6 |  | 酸化クロム(Ⅲ) | Chromium oxide (lll) | 1308-38-9 | Pb，Cd 0.01％以下、As，Hg 0.005％以下 | 複合酸化物系顔料成分として使用可能
115 | 充填剤 | D | 1 | 7 |  | 酸化鉄 | lron oxide | 1309-37-1 | Pb，Cd 0.01％以下、As，Hg 0.005％以下 | 複合酸化物系顔料成分として使用可能
116 | 充填剤 | D | 1 | 8 |  | 酸化亜鉛 | Zinc oxide | 1314-13-2 | Pb，Cd 0.01％以下、As，Hg 0.005％以下 金属亜鉛１％以下 | 複合酸化物系顔料成分として使用可能
117 | 充填剤 | D | 1 | 10 |  | 酸化コバルト | Cobalt oxide | 1308-06-1 |  | 複合酸化物系顔料成分としての使用に限る
118 | 充填剤 | D | 1 | 11 |  | 酸化ニオブ | Niobium oxide | 1313-96-8 |  | 複合酸化物系顔料成分としての使用に限る
119 | 充填剤 | D | 1 | 12 |  | 酸化ニッケル | Nickel oxide | 12035-36-8 |  | 複合酸化物系顔料成分としての使用に限る
120 | 充填剤 | D | 1 | 13 |  | 酸化アンチモン | Antimony oxide | 1327-33-9 1309-64-4 1314-60-9 |  | 複合酸化物系顔料成分としての使用に限る
121 | 充填剤 | D | 1 | 14 |  | 酸化タングステン | Tungsten oxide | 1314-35-8 |  | 複合酸化物系顔料成分としての使用に限る
122 | 充填剤 | D | 1 | 16 |  | チタンイエロー | Titan yellow | 8007-18-9 | Pb，Cd 0.01％以下、As，Hg 0.005％以下 | 無機顔料として使用可能
123 | 充填剤 | D | 1 | 17 |  | コバルトブルー | Cobalt blue | 1345-16-0 | Pb，Cd 0.01％以下、As，Hg 0.005％以下 | 無機顔料として使用可能
124 | 充填剤 | D | 1 | 18 |  | 三酸化アンチモン | Antimony trioxide | 1309-64-4 |  | アンチモンの移行量：0.02㎎/㎏以下、 アンチモンの定量法は告示３７０号アンチモン溶出試験法による
125 | 充填剤 | D | 1 | 19 |  | シリル化処理無水ケイ酸 | Silicon dioxide, silanated | 68909-20-6 |  | 塗布剤として塗布量：600mg/㎡以下
126 | 充填剤 | D | 1 | 20 |  | 酸化マンガン | Manganese oxide |  |  | 複合酸化物系顔料成分として使用できる
127 | 充填剤 | D | 2 | 1 |  | 水酸化マグネシウム | Magnesium hydroxide | 1309-42-8
128 | 充填剤 | D | 2 | 2 |  | 水酸化アルミニウム | Aluminium hydroxide | 21645-51-2 | Pb，Cd 0.01％以下、As，Hg 0.005％以下 | 無機顔料および複合酸化物系顔料成分として使用可能
129 | 充填剤 | D | 3 | 1 |  | 炭酸マグネシウム | Magnesium carbonate | 546-93-0
130 | 充填剤 | D | 3 | 2 |  | 炭酸カルシウム | Calcium carbonate | 471-34-1
131 | 充填剤 | D | 4 | 3 |  | 硫酸バリウム | Barium sulfate | 7727-43-7 | Pb，Cd 0.01％以下、As，Hg 0.005％以下 | 無機顔料として使用可能
132 | 充填剤 | D | 5 | 1 |  | ケイ酸ナトリウム | Sodium silicate | 1344-09-8
133 | 充填剤 | D | 5 | 2 |  | けい酸マグネシウム | Magnesium silicate | 1343-88-0
134 | 充填剤 | D | 5 | 3 |  | けい酸アルミニウム | Aluminium silicate | 12068-56-3
135 | 充填剤 | D | 5 | 5 |  | けい酸カルシウム | Calcium silicate | 1344-95-2
136 | 充填剤 | D | 5 | 6 |  | アルミノケイ酸塩(Na,Ca) | Aluminosilicate (Na, Ca) (Zeolite), | 68989-22-0 |  | ゼオライト系のみ
137 | 充填剤 | D | 5 | 7 |  | ケイ酸アルミニウムカルシウム | Aluminium and calcium silicates | 1344-00-9 | ＦＤＡ§182.2122に相当するもの
138 | 充填剤 | D | 5 | 9 |  | ナトリウム、カリウム、カルシウム、マグネシウム、アルミニウム、鉄のケイ酸塩又は、それらの混合物 | Silicates or mixed silicates of sodium, potassium, calcium, magnesium, aluminium and iron |  | 石綿は除去されたもの充填剤の結合剤として、アルコキシシラン、官能基例えばビニル基、メタクリル基、アミノ基またはグリシジル基を有するもので処理する場合は、処理剤の量：は合計0.5%以下であること。 結合剤合計は、充填剤に対して5％以下
139 | 充填剤 | D | 5 | 9-1 |  | 3-アミノプロピルトリエトキシシラン処理ケイ酸塩（ナトリウム、カリウム、カルシウム、マグネシウム、アルミニウム、もしくは鉄の塩、又はそれらの混合物） | Silicic acid salt, 3-aminopropyltrietoxysilane | 919-30-2 1344-01-0 | 3-アミノプロピルトリエトキシシランのケイ酸塩への処理量：３ｗｔ％以下 | 対象樹脂へのシラン処理ケイ酸塩の添加量：５ｗｔ％以下、 製品厚み１ｍｍ以下
140 | 充填剤 | D | 5 | 10 |  | マイカ | Mica | 12001-26-2 | Pb，Cd0.01％以下、As，Hg0.005％以下 | 無機顔料として使用可能
141 | 充填剤 | D | 6 | 1 |  | クレー | Clay | 1332-58-7
142 | 充填剤 | D | 6 | 2 |  | けいそう土 | Diatomaceus earth | 7631-86-9
143 | 充填剤 | D | 6 | 3 |  | カオリン(陶土) | Kaolin (porcelain clay) | 1332-58-7
144 | 充填剤 | D | 6 | 4 |  | タルク | Talc | 14807-96-6
145 | 充填剤 | D | 6 | 5 |  | ベントナイト | Bentonite | 1302-78-9
146 | 充填剤 | D | 6 | 7 |  | ガラス | Glass
147 | 充填剤 | D | 6 | 10 |  | グラファイト | Graphite | 7782-42-5 | Pb，Cd 0.01％以下、As，Hg 0.005％以下 | 無機顔料として使用可能
148 | 充填剤 | D | 6 | 11 |  | シェナー | Sienna | 1309-37-1 977139-25-5 | Pb，Cd 0.01％以下、As，Hg 0.005％以下 | 無機顔料として使用可能
149 | 充填剤 | D | 6 | 12 |  | 生シェナー | Raw sienna | 1309-37-1 12000-57-6 | Pb，Cd 0.01％以下、As，Hg 0.005％以下 | 無機顔料として使用可能
150 | 充填剤 | D | 6 | 13 |  | 焼アンバー | Calcined amber |  | Pb，Cd 0.01％以下、As，Hg 0.005％以下 | 無機顔料として使用可能
151 | 充填剤 | D | 7 | 8 |  | 複合酸化物系顔料 | Complex oxide pigments |  |  | 無機顔料として使用
152 | 充填剤 | D | 8 | 1 |  | アルミニウム | Aluminium | 7429-90-5 | Pb，Cd 0.01％以下、As，Hg 0.005％以下 | 無機顔料として使用可能
153 | 充填剤 | D | 8 | 4 |  | 銀 | Silver | 7440-22-4
154 | 充填剤 | D | 8 | 5 |  | 銅 | Copper | 7440-50-8 | Pb，Cd 0.01％以下、As，Hg 0.005％以下 | 最大移行量：銅として10㎎/㎏食品以下
155 | 充填剤 | D | 8 | 7 |  | 真ちゅう又は黄銅 | Brass | 12597-71-6 | Pb，Cd 0.01％以下、As，Hg 0.005％以下 | 最大移行量：銅として10㎎/㎏食品以下
156 | 充填剤 | D | 9 | 1 |  | 硫化亜鉛 | Zinc sulfide | 1314-98-3 | 蛍光を発しないこと | 添加量：10％以下
157 | 充填剤 | D | 9 | 2 |  | 群青 | Ultramarine | 57455-37-5 | Pb，Cd 0.01％以下、As，Hg 0.005％以下 | 無機顔料として使用可能
158 | 充填剤 | D | 10 | 1 |  | 炭素繊維 | Carbon fiber | 7440-44-0 | 結合剤として，アルコキシシラン官能基たとえばビニル基，メタクリル基，アミノ基，又はグリシジル基。をもつものを使用できる。充填剤に対し0.5％以下 | または充填剤入りプラスチックに対し0.3％以下
159 | 充填剤 | D | 10 | 5 |  | マグネシウム・ナトリウム・フルオライド・シリケート |  | 37296-97-2 |  | フッ化物溶出量0.3mg/kg-食品以下
160 | 発泡剤 発泡助剤 | E | 2 | 4 |  | くえん酸 | Citric acid | 77-92-9 |  | 塗布量：600mg/㎡以下、塗布用に限る
161 | ポリマー添加材 | F | 1 | 1 |  | ポリエチレン | Polyethylene | 9002-88-4 | ポリエチレンのポジティブリストに従うもの
162 | ポリマー添加材 | F | 1 | 10 |  | ポリプロピレン | Polypropylene | 9003-07-0 | ポリプロピレンのポジティブリストに従うもの
163 | ポリマー添加材 | F | 1 | 11 |  | 無水マレイン酸変性ポリプロピレン | Maleic anhydride modified polypropylene | 977099-05-0 | 原料のポリプロピレンはポリプロピレンのポジティブリストに従うもの 結合した無水マレイン酸は７％以下で固有粘度(0.1％デカヒドロナフタレン溶液，135℃)0.25以上のもの
164 | ポリマー添加材 | F | 1 | 12 |  | ポリブテン－1 | Polybutene-1 | 9003-28-5 | ポリブテン－1のポジティブリストの従うもの
165 | ポリマー添加材 | F | 1 | 16 |  | ポリメチルペンテン | Polymethyl pentene | 25068-26-2 | ポリメチルペンテンのポジティブリストの従うもの
166 | ポリマー添加材 | F | 2 | 1 |  | ポリスチレン | Polystyrene | 9003-53-6 | ポリスチレンのポジティブリストに従うもの
167 | ポリマー添加材 | F | 2 | 2 |  | ポリスチレンコポリマー | Polystyrene copolymers |  | ポリスチレンのポジティブリストに従うもの、 但し，ブタジエンないしイソプレンとのコポリマーの場合、スチレン含有量は限定しない。 スチレンジビニルベンゼン架橋コポリマーでスチレンが50％以下の場合，くり返し使用に限る 酢酸エチル抽出量：１％以下
168 | ポリマー添加材 | F | 2 | 3 |  | ABS樹脂 | ABS resin | 9003-56-9 | ＡＢＳ樹脂のポジティブリストに従うもの
169 | ポリマー添加材 | F | 3 | 2 |  | ポリメタクリレート | Polymethacrylate | 9011-14-7 | メタクリル樹脂のポシティブリストに従うもの | 塗布量：600mg/㎡以下
170 | ポリマー添加材 | F | 3 | 3 |  | アクリレート及びメタクリレートのコポリマー | Copolymers of acrylates and methacrylate | 55989-5-4 | アクリル酸やメタクリル酸と飽和１価第一アルコール(Ｃ1～Ｃ18)とのエステルと次のモノマーの一つ又はそれ以上とのコポリマー： アクリル酸及びメタクリル酸 アクリルアマイド及びメタクリルアマイド アクリロニトリル ブタジエン スチレン及びα－メチルスチレン 塩化ビニリデン | 塗布量制限:６００mg/m2以下 但し、その際の 材質制限：アクリル酸やメタクリル酸と飽和一価第一アルコール(Ｃ1～Ｃ18)とのエステルと次のモノマーの一つ又はそれ以上とのコポリマー アクリル酸及びメタクリル酸、 アクリルアマイド及びメタクリルアマイド、 スチレン及びα－メチルスチレン ・アクリル酸やメタクリル酸と飽和１価第一アルコール（Ｃ１～Ｃ１８）とのエステルと次のモノマーの中に、 メタクリル酸ヒドロキシエチル但し、全ポリマーに対し５%以下 及び メタクリル酸ヒドロキシプロピル但し、全ポリマーに対し５%以下 を追加。
171 | ポリマー添加材 | F | 3 | 5 |  | メタクリル酸メチル・エチレングリコ－ルジメタクリレート共重合物 | Methylmethacrylate-Ethylene glycol methacrylate copolymer
172 | ポリマー添加材 | F | 3 | 6 |  | ポリアクリル酸ナトリウム | Sodium polyacrylate | 9003-04-7 |  | 添加量：０．５ｗｔ％以下
173 | ポリマー添加材 | F | 5 | 10 |  | ポリウレタン | Polyurethane | 9010-69-9 | ゴム製食品器具及び容器包装に関するポジティブリストに従うもの
174 | ポリマー添加材 | F | 5 | 14 |  | 無水マレイン酸・ブタジエン共重合物 | Maleic anhydride-butadiene copolymer
175 | ポリマー添加材 | F | 5 | 18 |  | シランジオールの1,1-ジメチル体からなるポリマーとエチレンとを構成成分とするトリブロックポリマー | Silanediol,1,1-dimethyl-,polymer with ethene,triblock | 837387-70-9 |  | 添加量：制限：３０ｗｔ％以下 使用制限：・温度制限Ａ～Ｈ ・食品分類全食品 ・乳幼児用（粉ミルク及び母乳）への使用不可
176 | ポリマー添加材 | F | 6 | 1-1 |  | ナイロン | Terephthalic acid-Trimethylhexamethylene diamine condensates | 25038-54-4 | ナイロンのポジティブリストに従うもの
177 | ポリマー添加材 | F | 6 | 1-1-2 |  | ナイロン | Terephthalic acid-Trimethylhexamethylene diamine condensates | 25038-54-4 | ナイロンのポジティブリスト２－22－(1)③に従うこと | 添加量：20％以下 200μ以下のフィルムに限る。
178 | ポリマー添加材 | F | 6 | 1-2 |  | テレフタル酸トリメチルヘキサメチレンジアミン縮合物 | Terephthalic acid-Trimethylhexamethylene diamine condensates | 32131-17-2 | ナイロンのポジティブリストに従うもの
179 | ポリマー添加材 | F | 6 | 1-3 |  | ポリテトラメチレングリコール変性ナイロン12 | Polyletramethylene glycol-modified nylon-1 2 | 25497-66-9
180 | ポリマー添加材 | F | 6 | 2-4 |  | テレフタル酸・アジピン酸・フマル酸・エチレングリコール・ブタンジオール重縮合物とスチレン・無水マレイン酸共重合体によるグラフト重合物のエチルアルコールによるエステル化物 | Ethylalcohol Ester of [Condensates (Terephtalic acid-Adipic acid-Fumaric acid-Ethyleneglycol-Butanediol) grafted with Copolymer (Styrene-Maleicanhydryde)] |  |  | 添加量：0.058％以下
181 | ポリマー添加材 | F | 6 | 2-11 |  | アクリル変性ポリエステル樹脂 ：テレフタル酸・アジピン酸・フマル酸／エチレングリコール・ブチレングリコールからなるポリエステル幹ポリマーに、アクリル酸・アクリル酸エチル共重合体をグラフトしたポリマー | 1,4-Benzenedicarboxylic Acid, Polymer with 1,4-Butanediol, (E)-2-Butenedioic Acid, 1,2-Ethanediol, Ethyl 2-Propenoate, Hexanedioic Acid and 2-Propenoic Acid, Graft | 175419-23-5 | 数平均分子量：7,000～23,000 添加量：0.17％以下★トリエタノールアミンの溶出量：0.05mg/kg以下
182 | ポリマー添加材 | F | 6 | 26 |  | ポリメタクリルスチレン | Polymethacryl styrene |  | ポリメタクリルスチレンのポジティブリストに従うもの
183 | ポリマー添加材 | F | 6 | 56 |  | ポリ乳酸 | Polylactide、polylactic acid | 9051-89-2 | ポリ乳酸のポジティブリストに従うもの
184 | その他 | G | 2 | 1 |  | 炭酸ナトリウム | Sodium carbonate | 144-55-8 | 品質は食品添加物公定書に従う | 塗布量：600mg/㎡以下、 塗布用に限る
185 | その他 | G | 3 | 2 |  | 塩化マグネシウム | Magnesium chloride | 7786-30-3 | 食品添加物公定書に従うもの | 塗布量制限として600mg/m2以下 塗布用に限る
186 | その他 | G | 4 | 2 |  | 硫酸マグネシウム | Magnesium sulfate | 7487-88-9 | 品質は食品添加物公定書に従うもの
187 | その他 | G | 4 | 2A |  | 無水硫酸マグネシウム | Magnesium sulfate anhydride | 7487-88-9
188 | その他 | G | 4 | 8 |  | 焼ミョウバン | Burntalum | 7664-93-9
189 | その他 | G | 4 | 9 |  | 硫酸アルミニウム | Aluminium sulphate | 10043-01-3
190 | その他 | G | 5 | 4 |  | りん酸カルシウム | Calcium phosphate | 7758-87-4
191 | その他 | G | 6 | 4 |  | 酢酸ナトリウム | Sodium Acetate | 127-09-3 | 塗布量：600mg/㎡以下
192 | その他 | G | 6 | 5 |  | 安息香酸 | Benzoic acid | 65-85-0 | 品質は食品添加物公定書に従う
193 | その他 | G | 6 | 14 |  | 酢酸カリウム | Potassium acetate | 127-08-2
194 | その他 | G | 6 | 40 |  | 茶乾留物 | Tea | 0
195 | その他 | G | 6 | 56 |  | ハイドロタルサイト | Ｈydrotalcite | 11097-59-9
196 | その他 | G | 6 | 57 |  | シクロデキストリン | cyclodextrin（α、β、γ） | 10016-20-3 7585-39-9 17465-86-0 | 食品添加物公定書に従う | 塗布量：600mg/ m2以下 塗布用に限る
197 | その他 | G | 6 | 59 |  | 無水亜硫酸ナトリウム | Sodium sulfite | 7757-83-7
198 | その他 | G | 6 | 70 |  | 窒化ホウ素 | boron nitride | 10043-11-5 |  | 添加量：2％以下
199 | その他 | G | 6 | 73 |  | キサンタンガム | Xanthan gum | 11138-66-2 | 品質は食品添加物公定書に従う。
200 | 色材 | J | 1 |  |  | 有機顔料 |  |  | Pb，Cd :0.01%以下 As，Hg :0.005%以下 （含有量)、 遊離アミン:0.05%以下 （含有量)、 Se，Ba :0.01%以下 Cr :0.1%以下 Sb :0.025%以下 (溶出量)
201 | 色材 | J | 1 | 1-13 |  | 4'-カルバモイル-4-[1-(2-オキソ-2,3-ジヒドロ-5-ベンズイミダゾリルカルバモイル)アセトニルアゾ],ベンズアニリド(C.I.Pigment Yellow 181) | N-[4-(Aminovarbonyl)phenyl]-4-[[1-[[(2,3-dihydro-2-oxo-1H-benzimidazol-5-yl)amino]carbonyl]-2-oxopropyl]azo]benzamidehydroxynaphthalene-2-carboxamide | 74441-05-7 |  | 添加量 １ｗｔ％以下、 使用温度 Ｂ～Ｈ
202 | 色材 | J | 1 | 1-14 |  | 5-(6-メチル-2-オキソ-2,3-ジヒドロ-5-ベンズイミダゾリルアゾ)ペルヒドロピリミジン-2,4,6-トリオン (C.I.Pigment Orange 64) | 5-[(2,3-Dihydro-6-methyl-2-oxo-1H-benzimidazol-5-yl)azo]-2,4,6(1H,3H,5H)-pyrimidinetrione | 72102-84-2 |  | 添加量 １ｗｔ％以下、 使用温度 Ｂ～Ｈ 油脂及び脂肪性食品に限る
203 | 色材 | J | 1 | 3-1 |  | 3,3'-[(2,5-ジメチル-p-フェニレン)ビス[イミノ(1-アセチル-2-オキソエチレン)アゾ]]ビス[4-クロロ-N-(5-クロロ-o-トリル)ベンズアミド] （C.I.Pigment Yellow 95） | 3,3'-[(2,5-dimethyl-p-phenylene)bis[imino(1-acetyl-2-oxoethylene)azo]]bis[4-chloro-N-(5-chloro-o-tolyl)benzaamide] | 5280-80-8 |  | 添加量 1wt％以下
204 | 色材 | J | 1 | 3-2 |  | N,N'-(2-クロロ-1,4-フェニレン)ビス[3-ヒドロキシ-4-(2,5-ジクロロフェニルアゾ)-2-ナフタレンカルボアミド] (C.I.Pigment Red 144) | N,N'-(2-chloro-1,4-phenylene)bis[3-hydroxy-4-(2,5-dichlorophenylazo)-2-naphthalenecarboxamide] | 5280-78-4 |  | 添加量 1wt％以下
205 | 色材 | J | 1 | 3-3 |  | 3,3'-[5-クロロ-2-メチル-4,1-フェニレンビス[イミノ(2-アセチル-1-オキソエチレン)アゾ]]ビス[N-(3-クロロ-2-メチルフェニル)-4-クロロベンズアミド] (C.I. Pigment Yellow 93) | 3,3'-[5-chloro-2-methyl-4,1-phenylenebis[imino(2-acetyl-1-oxoethylene)azo]]bis[N-(3-chloro-2-methylphenyl)-4-chlorobenzamide] | 5580-57-4 |  | 添加量 1wt％以下
206 | 色材 | J | 1 | 3-4 |  | 1,4-ビス[1-[(2,5-ジクロロフェニル）アゾ]-2-ヒドロキシナフタレン-3-イルカルボニルアミノ］ベンゼン (C.I.Pigment Red 166) | 1,4-bis[1-[(2,5-dichlorophenyl)azo]-2-hydroxynaphthalen-3-ylcarbonylamino]benzene | 3905-19-9 |  | 添加量 1wt％以下
207 | 色材 | J | 1 | 3-5 |  | N,N'-(2-クロロ-1,4-フェニレン)ビス[4-[(4-クロロ-2-ニトロフェニル)アゾ]-3-ヒドロキシ-2-ナフタレンカルボアミド] (C.I.Pigment Brown 23) | (2-Naphthalenecarboxamide,N,N'-(2-chloro-1,4-phenylene) bis[4-[2-(4-chloro-2-nitrophenyl)diazenyl]-3-hydroxy- ) | 35869-64-8 |  | 添加量 1 ｗｔ％以下
208 | 色材 | J | 1 | 3-6 |  | 3,3'-[(2,5-ジメチル-1,4-フェニレン）ビス［イミノ－カルボニル(2-ヒドロキシ-3,1-ナフタレンジイル）アゾ]],ビス（4-メチル安息香酸2-クロロエチル） (C.I.Pigment Red 220) | 3,3'-[(2,5-dimethyl-1,4-phenylene)bis[imino-carbonyl(2-hydroxy-3,1-naphthalenediyl)azo]]bis(4-methylbenzoicacid),bis(2-chloroethyl)ester | 68259-05-2 |  | 添加量 １ｗｔ％以下 使用温度 Ｂ～Ｈ
209 | 色材 | j | 1 | 5-1 |  | フタロシアニンブルー（銅） (C.I.Pigment Blue 15:2) | Copper phthalocyanine (C.I. Pigment Blue 15:2) | 147-14-8 |  | 添加量： 1wt％以下
210 | 色材 | j | 1 | 5-2 |  | フタロシアニンブルー（銅） (C.I.Pigment Blue 15) | Copper phthalocyanine (C.I. Pigment Blue 15) | 147-14-8 |  | 添加量： 1wt％以下
211 | 色材 | j | 1 | 5-3 |  | フタロシアニンブルー（銅） (C.I.Pigment Blue 15:1) | Copper phthalocyanine (C.I. Pigment Blue 15:1) | 147-14-8 |  | 添加量： 1wt％以下
212 | 色材 | j | 1 | 5-4 |  | フタロシアニンブルー（銅） (C.I.Pigment Blue 15:3) | Copper phthalocyanine (C.I. Pigment Blue 15:3) | 147-14-8 |  | 添加量： 1wt％以下
213 | 色材 | j | 1 | 5-5 |  | フタロシアニンブルー（銅） (C.I.Pigment Blue 15:4) | Copper phthalocyanine (C.I. Pigment Blue 15:4) | 147-14-8 |  | 添加量： 1wt％以下
214 | 色材 | j | 1 | 5-6 |  | フタロシアニングリーン (C.I.Pigment Green 7) | Phthalocyanine Green (C.I. Pigment Green 7) | 1328-53-7 |  | 添加量： 1wt％以下
215 | 色材 | j | 1 | 6-1 |  | 3,3'-(1,4-フェニレンジアミノ)ビス[4,5,6,7-テトラクロロ-1H-イソインドール-1-オン （C.I.Pigment Yellow 110） | 3,3'-(1,4-Phenylenediimino)bis [4,5,6,7-tetrachloro-1H-isoindol-1-one | 5590-18-1 |  | 添加量：制限：１ｗｔ％以下
216 | 色材 | j | 1 | 7-1 |  | 2,9-ジメチルキナクリドン （C.I.Pigment Red 122） | 5,12-dihidro-2,9-dimethylquino [2,3-b]acridine-7,14-dione | 980-26-7 |  | 添加量：制限：１ｗｔ％以下
217 | 色材 | j | 1 | 7-2 |  | 5,12-ジヒドロキノ[2,3-b]アクリジン-7,14-ジオン(C.I. Pigment Violet 19) | 5,12-dihydroquinone[2,3-b]acridine-7,14-dione | 1047-16-1 |  | 添加量：制限：１ｗｔ％以下
218 | 色材 | j | 1 | 7-3 |  | 2,9-ジクロロ-5,12-ジヒドロキノ[2,3-b]アクリジン-7,14-ジオン(C.I. Pigment Red 202) | 2,9-dichloro-5,12-dihydroquinone[2,3-b]acridine-7,14-dione | 3089-17-6 |  | 添加量：制限：１ｗｔ％以下
219 | 色材 | J | 1 | 8-1 |  | 8,18-ジクロロ-5,15-ジエチル-5,15-ジヒドロジインドロ[3,2-b:3',2'-m]トリフェノジオキサジン(C.I. Pigment Violet 23) | 8,18-dichloro-5,15-diethyl-5-15-dihydro-diindoro[3,2-b:3',2'-m]triphenodioxazine | 6358-30-1 (215247-95-3) |  | 添加量：１ｗｔ％以下
220 | 色材 | J | 1 | 8-2 |  | N,N'-[6,13-ビス（アセチルアミノ)-2,9-ジエトキシトリフェノジオキサジン-3,10-ジイル］ビス（ベンズアミド) (C.I. Pigment Violet 37) | N,N'-[6,13-bis(acetylamino)-2,9-diethoxytriphenodioxazine-3,10-diyl]bis(benzamide) | 17741-63-8 |  | 添加量 1 ｗｔ％以下
221 | 色材 | J | 1 | 9-1 |  | 2,9-ビス[4-(フェニルアゾ）フェニル］アントラ[2,1,9-def.6,5,10-d'e'f']ジイソキノリン-1,3,8,10-テトラオン (C.I. Pigment Red 178) | 2,9-bis[4-(phenylazo)phenyl]anthra[2,1,9-def:6,5,10-d'e'f']diisoquinoline-1,3,8,10(2H,9H)-tetraone | 3049-71-6 |  | 添加量 1 ｗｔ％以下
222 | 色材 | J | 1 | 9-2 |  | 3,4,9,10-ペリレンテトラカルボン酸ジメチルイミド (C.I.Pigment Red 179) | 2,9-dimethylanthra(2,1,9-def:6,5,10-d'e'f')diisoquinoline-1,3,8,10(2H,9H)-tetraone | 5521-31-3 |  | 添加量 1 ｗｔ％以下
223 | 色材 | J | 1 | 11-1 |  | ビスベンゾイミダゾ[2,1-b:2',1'-i]ベンゾ[lmn][3,8] フェナントロリン-8,17-ジオン(C.I. Pigment Orange 43) | bisbenzimidazo[2,1-b:2',1'-i]benzo[lmn]3,8.]phenanthroline-8,17-dione | 4424-06-0 |  | 添加量：１ｗｔ％以下
224 | 色材 | J | 1 | 13-2 |  | 3,6-ビス(4-クロロフェニル)ピロロ[3,4-c]ピロール-1,4-ジオン (C.I.Pigment Red 254) | 3,6-Bis(4-chlorophenyl)-2,5-dihydro-pyrrolo[3,4-c]pyrrole-1,4-dione | 84632-65-5 |  | 添加量 1 ｗｔ％以下
225 | 色材 | J | 1 | 13-3 |  | 4,4'-ジアミノ-1,1'-ジアントラキノニル(C.I.Pigmwnt Red 177) | 4,4-Diamino-[1,1'-biantracene]-9,9',10,10'-tetraone | 4051-63-2 |  | 添加量 1 ｗｔ％以下
226 | 色材 | J | 2 |  |  | 染料 |  |  | Pb，Cd :0.01%以下、As，Hg :0.005%以下 （含有量)、 遊離アミン:0.05%以下 （含有量)、 Se，Ba :0.01%以下、Cr :0.1%以下 Sb :0.025%以下 (溶出量)
227 | 色材 | J | 2 | 3-2 |  | 1,4-ビス[(2,6-ジエチル-4-メチルフェニル)アミノ]アントラキノン (Solvent Blue 97) | 1,4-bis[(2,6-diethyl-4-methylphenyl)amino] anthraquinone | 61969-44-6 32724-62-2 |  | 添加量：制限：０．２ｗｔ％以下
228 | 色材 | J | 2 | 3-4 |  | 1,4-ビス(p-トルイジノ)アントラキノン(C.I.Solvent Green 3) | 1,4-Bis(p-toluidino)anthraquinone | 128-80-3 |  | 添加量 ０．２ｗｔ％以下
229 | 色材 | J | 2 | 6-1 |  | 8,9,10,11-テトラクロロ-12-フタロペリノン (Solvent Red 135) | 8,9,10,11-tetrachloro-12-phthaloperinone | 71902-17-5 |  | 添加量：制限：０．２ｗｔ％以下
230 | 色材 | J | 6 |  |  | 無機顔料 |  |  | Pb，Cd :0.01%以下 As，Hg :0.005%以下 （含有量)、 Se，Ba :0.01%以下 Cr :0.1%以下 Sb :0.025%以下 (溶出量)
231 | 色材 | J | 6 | 1-1 |  | アルミニウム(C.I. Pigment Metal 1) | Alminium(C.I. Pigment Metal 1) | 7429-90-5 | 材質としては充填剤Ｄ８－１であること | 添加量： ３ｗｔ％以下
232 | 色材 | J | 6 | 2-1 |  | 酸化チタン(C.I.Pigment White 6) | Titanium(IV) oxide | 13463-67-7 | 材質としては充填剤Ｄ１－５であること | 添加量： ３ｗｔ％以下
233 | 色材 | J | 6 | 2-2 |  | 酸化クロム(Ⅲ) ( C.I.Pigment Green 17) | chromium oxide(III) (Cr2O3) | 1308-38-9 | 材質としては充填剤Ｄ１－６であること | 添加量： ３ｗｔ％以下
234 | 色材 | J | 6 | 2-3 |  | 酸化第二鉄(別名：弁柄) ( C.I.Pigment Red 101) | Ferric oxide | 1309-37-1 | 材質としては充填剤Ｄ１－７であること | 添加量： ３ｗｔ％以下
235 | 色材 | J | 6 | 2-4 |  | 黄色酸化鉄(別名：α-オキシ水酸化鉄） ( C.I.Pigment Yellow 42) | Hydrated ferric oxide | 51274-00-1 | 材質としては充填剤Ｄ１－７であること | 添加量： ３ｗｔ％以下
236 | 色材 | J | 6 | 2-5 |  | 酸化第二鉄-酸化第一鉄複合物 ( C.I.Pigment Brown 6) | Ferric oxide and Ferroso-ferric oxide | 52357-70-7 | 材質としては充填剤Ｄ１－７であること | 添加量： ３ｗｔ％以下
237 | 色材 | J | 6 | 2-6 |  | 黒色酸化鉄(別名：四酸化三鉄） ( C.I.Pigment Black 11) | Ferroso-ferric oxide | 12227-89-3 | 材質としては充填剤Ｄ１－７であること | 添加量： ３ｗｔ％以下
238 | 色材 | J | 6 | 2-8 |  | 酸化亜鉛(C.I. Pigment White 4) | Zinc Oxide ZnO | 1314-13-2 | 材質としては充填剤Ｄ１－８であること | 添加量： ３ｗｔ％以下
239 | 色材 | J | 6 | 3-1 |  | チタン―アンチモン―ニッケル 複合酸化物（チタンイエロー C.I.Pigment Yellow 53) | （Ti，Sb，Ni）O2 | 8007-18-9 | 材質としてはチタン-アンチモン-ニッケルの複合酸化物である充填剤Ｄ１－１６であること | 添加量： ３ｗｔ％以下
240 | 色材 | J | 6 | 3-2 |  | 鉄-亜鉛 複合酸化物(C.I.Pigment Yellow 119) | Zinc Ferrite Brown Spinel (Zn,Fe)O | 68187-51-9 | 材質としては充填剤Ｄ１－７／Ｄ１－８であること | 添加量： ３ｗｔ％以下
241 | 色材 | J | 6 | 3-3 |  | チタン-ニッケル-ニオブ 複合酸化物 (C.I.Pigment Yellow 161) | Nickel Niobium Titanium Yellow Rutile (Ti,Ni,Nb)O | 68611-43-8 | 材質としては充填剤Ｄ１－５／Ｄ１－１２／Ｄ１－１１であること | 添加量： ３ｗｔ％以下
242 | 色材 | J | 6 | 3-4 |  | チタン-ニッケル-タングステン 複合酸化物 (C.I.Pigment Yellow 189) | Nickel Tungusten Titanium Yellow Rutile (Ti,Ni,W)O | 69011-05-8 | 材質としては充填剤Ｄ１－５／Ｄ１－１２／Ｄ１－１４であること | 添加量： ３ｗｔ％以下
243 | 色材 | J | 6 | 3-5 |  | コバルトブルー ( C.I.Pigment Blue 28) | C.I.Pigment Blue 28 （Co，Al）O2 | 1345-16-0 | 材質としてはコバルト－アルミニウムの複合酸化物である充填剤Ｄ１－１７であること | 添加量： ３ｗｔ％以下
244 | 色材 | J | 6 | 3-6 |  | アルミ-コバルト-クロム 複合酸化物 ( C.I.Pigment Blue 36) | Alminum Chromium Cobalt blue spinel (Al, Cr, Co)O | 68187-11-1 | 材質としては充填剤Ｄ１－10／Ｄ１－２／Ｄ１－6であること | 添加量： ３ｗｔ％以下
245 | 色材 | J | 6 | 3-7 |  | コバルト-ケイ素 複合酸化物 ( C.I.Pigment Blue 73) | Cobalt Silicate blue olivine (Co, Si) O | 68187-40-6 | 材質としては充填剤Ｄ１－10／Ｄ１－3であること | 添加量： ３ｗｔ％以下
246 | 色材 | J | 6 | 3-8 |  | 鉄―マグネシウム複合酸化物 ( C.I.Pigment Brown 11) | Magnesium ferrite (Fe,Mg)O | 64294-89-9 | 材質としては充填剤Ｄ１－１／Ｄ１－７であること | 添加量： ３ｗｔ％以下
247 | 色材 | J | 6 | 3-9 |  | 鉄-クロム複合酸化物( C.I.Pigment Brown 29) | Chrome Iron Brown (Fe,Cr)O | 109414-04-2 | 材質としては充填剤Ｄ１－６／Ｄ１－７であること | 添加量： ３ｗｔ％以下
248 | 色材 | J | 6 | 3-10 |  | チタン-ニッケル-亜鉛-コバルト 複合酸化物 ( C.I.Pigment Green 50) | Titan Nickel Zinc green spinel (Ti, Ni, Zn, Co) O | 68186-85-6 | 材質としては充填剤Ｄ１－５／Ｄ１－１２／Ｄ１－１１であること | 添加量： ３ｗｔ％以下
249 | 色材 | J | 6 | 3-11 |  | 鉄-亜鉛-クロム 複合酸化物 ( C.I.Pigment Brown 33) | Zinc Iron Chromite Brown spinel (Zn, Fe, Cr)O | 68186-88-9 | 材質としては充填剤Ｄ１－６／Ｄ１－７／Ｄ１－８であること | 添加量： ３ｗｔ％以下
250 | 色材 | J | 6 | 3-12 |  | チタン-アンチモン-クロム複合酸化物 ( C.I.Pigment Brown 24) | Chrome Antimony Titanium buff rutile (Cr, Sb, Ti) O | 68186-90-3 | 材質としては充填剤Ｄ１－５／Ｄ１－６／Ｄ１－１３であること | 添加量： ３ｗｔ％以下
251 | 色材 | J | 6 | 3-13 |  | 鉄-コバルト-クロム複合酸化物 (C.I. Pigment Black 27) | Iron Cobalt Chromite Black Spinel | 68189-97-0 | 材質としては充填剤Ｄ１－７／Ｄ１－１０／Ｄ１－６であること | 添加量： ３ｗｔ％以下
252 | 色材 | J | 6 | 3-14 |  | 鉄-チタン複合酸化物(三酸化チタン鉄) (C.I. Pigment Black 12) | FeTiO3 | 68187-02-0 | 材質としては充填剤Ｄ１－７／Ｄ１－５であること | 添加量： ３ｗｔ％以下
253 | 色材 | J | 6 | 3-15 |  | 鉄-チタン複合酸化物(五酸化チタン二鉄） (C.I. Pigment Brown 48) | Fe2TiO5 | 1310-39-0 | 材質としては充填剤Ｄ１－７／Ｄ１－５であること | 添加量： ３ｗｔ％以下
254 | 色材 | J | 6 | 3-16 |  | 鉄-マンガン複合酸化物 (C.I. Pigment Brown 43) | Iron Manganese Trioxide | 12062-81-6 | 材質としては充填剤Ｄ１－７／Ｄ１－２０であること 酸化鉄86％以上、酸化マンガン4％以上であること | 添加量： ３ｗｔ％以下
255 | 色材 | J | 6 | 3-17 |  | 鉄-マンガン複合酸化物 (C.I. Pigment Brown 33) | (Fe,Mn)2O3 | 75864-23-2 | 材質としては充填剤Ｄ１－７／Ｄ１－２０であること 酸化鉄58％以上、酸化マンガン16％以上 | 添加量： ３ｗｔ％以下
256 | 色材 | J | 6 | 3-18 |  | カルシウムーチタンーマンガン複合酸化物 (C.I.Pigment Black 36) | (Ca,Ti,Mn)O | 1013662-76-4 | 材質としては充填剤Ｄ１－４／Ｄ１－５／Ｄ１－ ２０であること | 添加量： ３ｗｔ％以下
257 | 色材 | J | 6 | 4-2 |  | 群青( C.I.Pigment Blue 29) | C.I.Pigment Blue 29 Ultramarine | 57455-37-5 | 材質としては充填剤Ｄ９－２であること | 添加量： ３ｗｔ％以下
258 | 色材 | J | 6 | 4-3 |  | 硫酸バリウム(C.I. Pigment White 21) | Barium Sulfate BASO4 | 7727-43-7 | 材質としては充填剤 Ｄ４－３であること | 添加量： ３ｗｔ％以下
259 | 色材 | J | 7 | 1 |  | カーボンブラック(C.I.Pigment Black 7) (別名 C.I.Pigment Black 6） | Carbon black | 1333-86-4 | 品質：トルエン抽出物０．１％以下、 ベンツ(a)ピレン含有量：０．２５mg/kg以下 色材試験法に適合 Ａ８－１として収載されている物質であること | 添加量：２．５ｗｔ％以下、
260 | FCN認可物質 | YF | 2 | 5-28 |  | スチレン・ブタジエンブロツク共重合体水素添加物の無水マレイン酸変性物 | Hydrogenated styrene-butadiene block copolymers modified with maleic anhydride such that the basic polymers are composed of : 18 to 40 percent by weight of units derived from styrene, 58 to 80 percent by weight of units derived from hydrogenated 1,3-butadiene and 0.1 to 2 percent by weight of units derived from maleic anhydride. |  | FDAFCNNo 28に記載の制限に従う
261 | FCN認可物質 | YD | 1 | 21-431 |  | 酸化スズ(Ⅳ) | Tin(IV) Oxide | 18282-10-5 |  | 酸化チタン、酸化けい素との併用に限る 色材中で6%以下
262 | FCN認可物質 | YF | 3 | 36-429 |  | メタクリル酸メチル・メタクリル酸グリシジル・スチレン共重合物 | Copolymer of styrene (CAS Reg. No. 100-42-5), methyl methacrylate (CAS Reg. No.80-62-6), and glycidyl methacrylate (CAS Reg. No. 106-91-2). | 100-42-5 80-62-6 106-91-2 |  | 添加量0.5%以下
263 | FCN認可物質 | YC | 7 | 39-750 |  | オクタデカン酸，1-(12-アセチルオキシ)-,2,3-ビス(アセチルオキシ)プロピルエステル;1-(12-アセトキシステアロイル)-2,3-ジアセチルグリセロール | Octadecanoic acid, 1-(12-acetyloxy)-, 2,3-bis(acetyloxy) propyl ester; 1-(12-acetoxystearoyl)- 2,3-diacetyl glycerol | 736150-63-3 |  | 可塑剤として添加量:3.0％以下 着色分散剤として添加量0.5％以下
264 | FCN認可物質 | YJ | 1 | 19-293 |  | 約６５．３％のピリミド(5,4-g)プテリジン-2,4,6,8-テトラミン、約７．５％の2,6,8-トリアミノ-ピリミド(5,4-g)プテリジン-4(1H)-オン、約１６．７％の2,8-ジアミノ-ピリミド(5,4-g）プテリジン-4,6(1H,7H)-ジオン、約０．３％の8-アミノ-ピリミド(5,4-g)プテリジン-2,4,6(1H,3H,7H)-トリオンの混合物であるピリミド(5,4-g)プテリジン-2,4,6,8-テトラミンと4-メチルベンゼンスルホン酸の塩基性加水分解生成物 | Pyrimido(5,4-g)pteridine-2,4,6,8-tetramine,4-methylbenzenesulfonate, base-hydrolyzed (Pigment Yellow 382E), which is a mixture consisting of approximately 65.3 percent Pyrimido(5,4-g)pteridine-2,4,6,9-tetramine , approximately 7.5 percent 2,6,8-triamino-pyrimido(5,4-g)pteridine-4(1H)-one, approximately 16.7 percent 2,8-diamino-pyrimido(5,4-g)pteridine-4,6(1H, 7H)-dione , and approximately 0.3 percent 8-amino-pyrimido(5,4-g)pteridine-2,4,6(1H,3H,7H)-trione | 346709-25-9 |  | 添加量０．５ｗｔ％以下 使用制限：温度領域Ａ～Ｈ， 対象食品：全食品
265 | FCN認可物質 | YA | 8 | 70-1216 |  | リン酸銅 | Copper(Ⅱ)hydroxide phosphate | 12158-74-6 |  | 添加量 ２．６ｗｔ％以下 使用温度：Ｃ～Ｇ
Ⓑ 牛脂由来の油脂類を出発原料として使用する場合は、次の何れかによること
（1）人の食用に適した牛脂を使用したもの。
（2）250℃、250℃相当圧力、３時間等の高温高圧の条件下で加水分解、けん化又はエステル交換したもの。

## 表17 PET
ポリエチレンテレフタレート | [9 empty] | （平成29年2月1日現在）
No | 種類 | 業界PL番号 |  |  | 重複 | 物質名（和名） | 物質名（英名） | CAS | 規格（品質） | 制限（使用量・使用条件等）
1 | 基ポリマー | 2-23 | (1) |  |  | ポリエチレンテレフタレート | Polyethylene terephthalate | 25038-59-9 | 灰分 0.1%以下 重金属の溶出量は本自主基準の溶出試験重金属の項に規定された値の２分の１以下とする
2 | 基ポリマー | 2-23 | (1) | ① |  | 下記(a)または(b)を出発原料として得られる重合体 (a) テレフタル酸又はテレフタル酸ジメチルと エチレングリコ-ル (b) ビス(2-ヒドロキシエチル)テレフタレ-ト
3 | 基ポリマー | 2-23 | (1) | ② |  | 前記(a)又は(b)の一部を下記化合物の一種又は二種に置き換えて得られる重合体。この場合、下記化合物の合計使用量は、酸成分、ジオ-ル成分の各々において50mol%未満とする (a) 酸成分 (1)アジピン酸 (2)イソフタル酸 (3)イソフタル酸ジメチル (4)セバシン酸 (5)無水トリメリット酸 (b)ジオール成分 (1) ジエチレングリコール (2) ブタンジオール－1,4 (3) ネオペンチルグリコール |  |  |  | 無水トリメリット酸は使用量１モル％以下、乳等１群食品用容器包装には使用してはならない ネオペンチルグリコールは 乳等１群食品用容器包装には使用してはならない
4 | 基ポリマー | 2-23 | (1) | ③ |  | 上記①と、②又は下記④との混合物。
5 | 基ポリマー | 2-23 | (1) | ④ |  | テレフタル酸、又はテレフタル酸ジメチルと99～66mol%のエチレングリコールおよび１～34mol%の1,4－シクロヘキサンジメタノ－ル(70％トランス型異性体30％シス型異性体)を出発原料として得られる重合体。
6 | 基ポリマー | 2-23 | (1) | ⑤ |  | テレフタル酸、又はテレフタル酸ジメチルと、エチレングリコール及びポリエチレングリコール(分子量400以上、30,000以下)を出発原料とする重合体 |  |  | ポリエチレングリコールの使用量は10％以下 | 乳等１群食品用容器包装には使用してはならない
7 | 基ポリマー | 2-23 | (1) | ⑥ |  | テレフタル酸、アジピン酸、エチレングリコール、1,4－シクロヘキサンジメタノ－ル、トリメチロールプロパン重合体 |  |  | トリメチロールプロパンの残存量0.1％以下。 | 100℃以下で使用 乳等１群食品用容器包装には使用してはならない
8 | 基ポリマー | 2-23 | (1) | ⑦ |  | テレフタル酸、又はテレフタル酸ジメチルと、99～92.5mol%のエチレングリコール及び1～7.5mol%のポリオキシエチレンビスフェノールＡエーテル(ｎ＝1～4)を出発原料として得られる重合体 |  |  |  | 乳等１群食品用容器包装には使用してはならない
9 | 基ポリマー | 2-23 | (1) | ⑧ |  | 50mol％以上のテレフタル酸ジメチル及び50mol％未満の2,6－ナフタレンジカルボン酸ジメチルとエチレングリコールを出発原料として得られる重合体 |  |  |  | 乳等１群食品用容器包装には使用してはならない
10 | 基ポリマー | 2-23 | (1) | ⑨ |  | テレフタル酸・イソフタル酸・不飽和脂肪酸(Ｃ18)二量体水素添加物・エチレングリコール重縮合物 |  |  | 不飽和脂肪酸(C18)二量体水素添加物は19％(3.5モル％)以下 | 乳等１群食品用容器包装には使用してはならない
11 | 基ポリマー | 2-23 | (1) | ⑩ |  | ポリ{オキシテレフタロイルオキシ-alt-[エチレン;(2,2-ジメチルエチレン)-2,4,8,10-テトラオキサスピロ[5.5]ウンデカン-3,9-ジイル(1,1-ジメチルエチレン)] |  |  |  | 乳等１群食品用容器包装には使用してはならない
12 | 基ポリマー | 2-23 | (1) | ⑪ |  | 2,6-ナフタレンジカルボン酸または2,6-ナフタレンジカルボン酸ジメチル・テレフタル酸またはテレフタル酸ジメチル・エチレングリコール・β,β,β’,β’-テトラメチル-2,4,8,10-テトラオキサスピロ[5,5]ウンデカン-3,9-ジエタノールを出発原料として得られる重合体 |  |  |  | 乳等１群食品用容器包装には使用してはならない ・ジオール成分中1-24モル%のβ,β,β’,β’-テトラメチル-2,4,8,10-テトラオキサスピロ[5,5]ウンデカン-3,9-ジエタノールおよびジカルボン酸成分中1-25モル%の2,6-ナフタレンジカルボン酸または2,6-ナフタレンジカルボン酸ジメチルを使用した場合については、油脂及び脂肪性食品で使用温度が100℃以下、酒類で使用温度が100℃以下 ・ジオール成分中24-49モル%のβ,β,β’,β’-テトラメチル-2,4,8,10-テトラオキサスピロ[5,5]ウンデカン-3,9-ジエタノールおよびジカルボン酸成分中1-25モル%の2,6-ナフタレンジカルボン酸または2,6-ナフタレンジカルボン酸ジメチルを使用した場合については、油脂及び脂肪性食品で使用温度が70℃以下、酒類で使用温度が100℃以下
13 | 基ポリマー | 2-23 | (3) |  |  | 触媒 触媒として、下記の金属の酸化物、水酸化物、有機酸塩、アルコキシド及びリン酸、亜リン酸、又はそれらのエステルを使用することができる |  |  |  | 乳等１群食品用容器包装に使用する場合は、⑧または⑨を主成分とする触媒とする
14 | 基ポリマー | 2-23 | (3) | ① |  | カルシウム
15 | 基ポリマー | 2-23 | (3) | ② |  | マグネシウム
16 | 基ポリマー | 2-23 | (3) | ③ |  | リチウム |  |  |  | ポリマー中残存量 Ｌｉとして130µg/g以下
17 | 基ポリマー | 2-23 | (3) | ④ |  | 亜 鉛 |  |  |  | ポリマー中残存量 Ｚｎとして80µg/g以下
18 | 基ポリマー | 2-23 | (3) | ⑤ |  | コバルト |  |  |  | ポリマー中残存量 Ｃｏとして95µg/g以下
19 | 基ポリマー | 2-23 | (3) | ⑥ |  | マンガン |  |  |  | ポリマー中残存量 Ｍｎとして90µg/g以下
20 | 基ポリマー | 2-23 | (3) | ⑦ |  | チタン
21 | 基ポリマー | 2-23 | (3) | ⑧ |  | アンチモン |  |  |  | ポリマー中残存量 Ｓｂとして350µg/g以下
22 | 基ポリマー | 2-23 | (3) | ⑨ |  | ゲルマニウム |  |  |  | ポリマー中残存量 Ｇｅとして100µg/g以下
23 | 基ポリマー | 2-23 | (3) | ⑩ |  | アルミニウム
24 | 安定剤 | A | 1 | 1 |  | ソルビン酸カリウム | Potassium sorbate | 24634-61-5 |  | 塗布量：600mg/㎡以下 塗布用に限る
25 | 安定剤 | A | 1 | 23 |  | ネオデカン酸コバルト | Cobalt neodeconoate | 27253-31-2 | Ⓑ | 溶出量（コバルト化合物として）0.05㎎／㎏以下 非脂肪性食品用に限る
26 | 安定剤 | A | 1 | 24 |  | ステアリン酸コバルト | Cobalt distearate | 13586-84-0 | Ⓑ | 添加量0.15%以下
27 | 安定剤 | A | 1 | 26 |  | オクチル酸コバルト | Cobalt Octoate | 136-52-7 |  | 添加量0.18％以下
28 | 安定剤 | A | 2 | 1 |  | エポキシ化大豆油 | Epoxydized soybean oil | 8013-07-8 | オキシラン酸素：6～7% ヨウ素価：８未満 | 添加量：1.0%以下 エポキシ化合物、燐化合物、硫黄化合物、フェノール系化合物の合計添加量1.0%以下
29 | 安定剤 | A | 2 | 2 |  | エポキシ化アマニ油 |  | 8016-11-3 | オキシラン酸素：8.3％以上 ヨウ素価：５以下 | 添加量：1.0%以下 エポキシ化合物、燐化合物、硫黄化合物、フェノール系化合物の合計添加量1.0%以下
30 | 安定剤 | A | 2 | 5 |  | 3-(2-キセノリル)-1,2-エポキシプロパン | 3-(2-Xenolyl)-1,2-epoxypropane | 7144-65-2 |  | エポキシ化合物、燐化合物、硫黄化合物、フェノール系化合物の合計添加量1.0%以下
31 | 安定剤 | A | 3 | 8 |  | ポリ[〔6－〔（1,１,3,3－テトラメチルブチル）アミノ〕－1,3,5－トリアジン－2,4－ジイル〕〔（2,2,6,6－テトラメチル－4－ピペリジル）イミノ〕ヘキサメチレン〔（2,2,6,6－テトラメチル－4－ピペリジル）イミノ〕] | Poly[ [6-[(1,1,3,3-tetramethylbutyl)amino]-1,3,5-triazine-2,4-diyll [(2,2,6, 6-tetramethyl-4- piperidyl)imino] hexamethylene[(2,2,6,6-tetramethyl-4-piperidyl)imino]] | 71878-19-8 70624-18-9 |  | 溶出量3µg/ml以下
32 | 安定剤 | A | 3 | 10 |  | 2－(4,6－ジフェニル1,3,5－トリアジン－2－イル)－5－[(ヘキシル)オキシ]－フェノール | 2-(4,6-diphenyl-1,3,5-triazin-2-yl)-5-hexyloxyphenol | 147315-50-2 |  | 添加量：0.5％以下
33 | 安定剤 | A | 3 | 22 |  | ポリ[1,1'－ジシクロヘキシルメタン(4,4－ジイソシアナート)]( 重合度:8～12、カルボジイミド基含有)とシクロヘキシルアミンのウレア付加物 | Cyclohexane, 1, 1'-methylenebis[4-isocyanato-, homopolymer, cyclohexylamine-terminated | 315207-86-4 |  | 添加量：3.0%以下 100℃以下の使用
34 | 安定剤 | A | 4 | 4 |  | ジステアリルペンタエリスリトールジフォスファト又はサイクリックネオペンタンテトライルビス(オクタデシルフォスファイト) | Distearylpenthaerythritol diphosphite or cyclic neopentane tetraylbis (octadecylphosphite) | 3806-34-6 | Ⓑ
35 | 安定剤 | A | 4 | 6 |  | トリス(2,4－ジ－t－ブチルフェニル)フォスファイト | Tris(2,4-di-t-butylphenyl)phosphite | 31570-04-4
36 | 安定剤 | A | 4 | 8 |  | 1,1,3－トリス(2－メチル－4－ジ－トリデシルフォスファイト－5－t－ブチル－フェニル)ブタンとジフェニルフォスファイトとの混合物 | Mixture of 1,1,3-Tris(2-methyl-4-di-tridecylphosphite-5-t-butylphenyl)butane and diphenylphosphite | 68958-97-4 | Ⓑ | 添加量：0.5％以下
37 | 安定剤 | A | 4 | 10 |  | 三塩化リンとビフェニルのフリーデルクラフツ反応による反応物と2,4-ジターシャリブチルフェノールの縮合によって得られるビフェニルとジターシャリブチル（フェニル）ホスホナイトの反応生成物 | Reaction products of di-tert-butylphenylphosphonite with biphenyl, obtained by condensation of 2,4-di-tert-butyphenol with Friedel Craft reaction product of phosphorous trichloride and biphenyl | 119345-01-6 |  | 添加量 ０．２ｗｔ％以下 フィルム厚み１００μm以下
38 | 安定剤 | A | 4 | 11 |  | サイクリックネオペンタンテトライルビス(2,4－ジ－t－ブチルフェニルフォスファイト) | Cyclic neo pentanetetrayl bis(2,4-di-t-butylphenylphophite) or Bis(2,4-di-tert-butylphenyl)pentaerythritoldiphosphite | 26741-53-7 | トリイソプロパノールアミンの含有量：1.0％以下 トリフェニルフォスファイトを含有しないこと | 最大移行量：0.6mg/kg食品
39 | 安定剤 | A | 4 | 17 |  | 3,9－ビス｛2,4－ビス(1－メチル－1－フェニルエチル)フェノキシ｝－2,4,8,10－テトラオキサ－3,9－ジホスファスピロ[5,5]ウンデカン | Bis(2,4-bis(1-methyl-1-phenylethyl)phenoxy)-2,4,8,10-teｔraoxa-3,9-diphosphaspiro[5.5]undecane | 154862-43-8 | Ⓑ トリイソプロパノールアミンの含有量：2.0％以下 | 添加量：0.15％以下
40 | 安定剤 | A | 4 | 21 |  | 3，9－ビス（2，6－ジ－ｔ－ブチル－４-メチルフェノキシ）－2，4，8，10－テトラオキサ－3，9－ジホスファスピロ［5，5］ウンデカン | Bis(2,6-dｉ-tert-butyl-4-methylphenyl)pentaerythritol diphosphite | 80693-00-1 | Ⓑ トリイソプロパノールアミンの含有1.0％以下 | 添加量：0.5％以下
41 | 安定剤 | A | 4 | 23 |  | カルベトキシメチルジエチルフオスフォネート | Carbethoxymethyl Diethyl Phosphonate | 000693-36-7 |  | 添加量0.07％以下
42 | 安定剤 | A | 5 | 2 |  | 3,3'－チオジプロピオン酸ジラウリル | Dilauryl-3,3-Thiodipropionate | 123-28-4 | Ⓑ | 添加量：0.5％以下
43 | 安定剤 | A | 5 | 4 |  | 3,3'－チオジプロピオン酸ジステアリル | Distearyl-3,3'-thiopropionate | 693-36-7 | Ⓑ | 添加量：0.5％以下
44 | 安定剤 | A | 6 | 1-1 |  | ブチル化ヒドロキシトルエン | Butylated hydroxytoluene | 128-37-0 |  | 添加量：0.125％以下
45 | 安定剤 | A | 6 | 1-5 |  | n－オクタデシル－β－(4'－ヒドロキシ－3',5'－ジ－t－ブチルフェニル)プロピオネート | n-Octadecyl-P-(4'-hydroxy-3',5'-di-t-butylphenyl)propionate | 29874-14-4 | Ⓑ | 添加量：0.5％以下
46 | 安定剤 | A | 6 | 2-8 |  | 3,5－ジ－ｔ－ブチル－4－ヒドロキシベンジルフォスフォン酸モノエチルエステルカルシウム塩 | Calcium salt of monoethyl 3,5-di-t-butyl-4-hydroxybenzyl-phosphonate | 65140-91-2 |  | 添加量0.5％以下
47 | 安定剤 | A | 6 | 2-10 |  | トリエチレングリコールビス－3－(3－t－ブチル－4－ヒドロキシ－5－メチルフェニル)プロピオネート | Triethyleneglycolbis-3-(3-t-butyl-4-hydroxy-5-methyl phenyl) propionate | 36443-68-2 |  | 添加量0.5％以下
48 |  | A | 6 | 2-13 |  | N,N'－1,3－プロパンジイルビス(3,5－ジ－t－ブチル－4－ヒドロキシヒドロシンナミド) |  | 027676-62-6 |  | 添加量 アルコール性食品用88µg/g以下、 水性食品用2.5µg/g、 酸性食品用4.0µg/g 非脂肪性食品用、100℃以下での使用に限る。
49 | 安定剤 | A | 6 | 4-1 |  | 1,3,5－トリメチル－2,4,6－トリス(3,5－ジ－t－ブチル－4－ヒドロキシベンジル)ベンゼン | 1,3,5-Trimethyl-2,4,6-tris(3,5-di-t-butyl-4-hydroxybenzyl) benzene | 1709-70-2 |  | 添加量：0.5％以下
50 | 安定剤 | A | 6 | 4-2 |  | テトラキス〔メチレン－3－(3',5)ジ－t－ブチル－4'－ヒドロキシフェニル〕プロピオネート〕メタン | Tetrakis(methylene-3-[3',5'-di-t-buty-4'-hydroxyphenyl] propionate)methane | 6683-19-8 |  | 添加量：0.5％以下
51 | 安定剤 | A | 6 | 5-1 |  | 1,3,5－トリス(3',5－ジ－t－ブチル－4'－ヒドロキシベンジル)－s－トリアジン－ 2,4,6(1H,3H,5H)－トリオン | 1,3,5-Tris(3',5'-di-t-butyl-4'-hydroxybenzyl)-s-triazine-2,4,6-(1H,3H,5H)trione | 27676-62-6 |  | 添加量：0.5％以下
52 | 安定剤 | A | 7 | 1 |  | 2-ヒドロキシ-4-メトキシベンゾフェノン | 2-Hydroxy-4-methoxybenzophenone | 131-57-7 |  | 添加量：0.3%以下
53 | 安定剤 | A | 7 | 2 |  | 2,2'-ジヒドロキシ-4-メトキシベンゾフェノン | 2,2'-Dihydroxy-4-methoxybenzophenone | 131-53-3 |  | 添加量：0.3%以下
54 | 安定剤 | A | 7 | 3 |  | 2-ヒドロキシ-4-n-オクトキシベンゾフェノン | 2-Hydroxy-4-n-octoxybenzophenone | 1843-05-6 |  | 添加量：0.5%以下
55 | 安定剤 | A | 7 | 4 |  | ｐ－ｔ－ブチルフェニルサリシレート | p-t-Butylphenylsalicylate | 87-18-3
56 | 安定剤 | A | 7 | 6 |  | 2-(2'-ヒドロキシ-5'-メチルフェニル)ベンゾトリアゾール | 2-(2'-Hydroxy-5'-methylphenyl)benzotriazole | 2440-22-4 | 純度99.5%以上 | 添加量：0.2%以下
57 | 安定剤 | A | 7 | 8 |  | 2-(2’-ヒドロキシ-3’-t-ブチル-5’-メチルフェニル)-5-クロロベンゾトリアゾール | 2-(2'-Hydroxy-3'-t-butyl-5'-methyl phenyl)-5-chlorobenzotriazole | 3896-11-5 | 純度：99.5%以上 | 添加量：0.2%以下
58 | 安定剤 | A | 7 | 15 |  | サリチル酸フェニル又はフェニルサリシレート | Phenylsalicylate | 118-55-8 |  | 添加量：0.05%以下
59 | 安定剤 | A | 7 | 21 |  | 2－(2H－ベンゾトリアゾール－2－イル)－4,6－ビス(1－メチル－1－フェニルエチル)フェノール | 2-(2H-Benzotirazole-2-yl)-4,6-bis(1-methyl-1-phenylethyl) phenol | 70321-86-7 |  | 添加量：0.5%以下
60 | 安定剤 | A | 7 | 22 |  | 4－ベンゾキサゾイル－(2)－4'〔5－メチル－ベンゾキサゾイル－(2) 〕－スチルベン | 4-benzoxazoyl-(2)-4' - [5-methyl -benzoxazoyl-(2)] -stilbene | 5242-49-9
61 | 安定剤 | A | 7 | 24 |  | 2,2'-メチレンビス[4-(1,1,3,3-テトラメチルブチル)-6-(2H-ベンゾ[d]トリアゾール-2-イル)フェノール] | 2,2'-methylenebis[6-(2H-benzotriazol-2-yl)-4-(1,1,3,3-tetramethylbutyl)phenol] | 103597-45-1 |  | 添加量 1.0%以下 非脂肪性食品用に限る
62 | 安定剤 | A | 7 | 26 |  | 2,4-ジ-t-ブチル-6-(5-クロロベンゾトリアゾ－ル-2イル)フェノール | 2,4-di-t-butyl-6-(5-chloro-benzotriazol-2yl)phenol | 3864-99-1
63 | 安定剤 | A | 7 | 28 |  | 2-シアノ-3,3-ジフェニルアクリル酸-2-エチルヘキシル | 2-Cyano-3,3-diphenylacrylic acid 2-ethylhexyl ester | 6197-30-4 |  | 添加量：0.5%以下
64 | 安定剤 | A | 7 | 29 |  | ポリ(オキシ-1,2-エタンジイル),α-[4-(3-ブトキシ-2-シアノ-3-オキソ－１－プロペン－１－イル）－２－メトキシフェニル]-ω-ヒドロキシ- | polyethylene glycol(EO=1-30,typically 5) ether of bytyl 2-cyano 3-(4-hydroxy-3-methoxyphenyl) acrylate |  |  | 添加量：0.4%以下
65 | 安定剤 | A | 8 | 1 |  | カーボンブラック | Carbon black | 1333-86-4 | チャンネル法によるもの、または下記の規格を満たすもの トルエン抽出物0.1％以下、 ベンツ(a)ピレン含有量：0,25 mg/kg以下、 | 添加量：2.5%以下 色材として使用可能
66 | 安定剤 | A | 8 | 2a |  | パラオキシ安息香酸メチル | Methyl p-oxybenzoate | 99-76-3 |  | 塗布量：600mg/㎡以下、 塗布用に限る
67 | 安定剤 | A | 8 | 2b |  | パラオキシ安息香酸プロピル | Propyl p-oxybenzoate | 94-13-3 |  | 塗布量：600mg/㎡以下、 塗布用に限る
68 | 安定剤 | A | 8 | 4 |  | ソルビン酸 | Sorbic acid | 110-44-1 |  | 塗布量：600mg/㎡以下、 塗布用に限る
69 | 界面活性剤 | B | 1 | 1 |  | グリセリン脂肪酸エステル | Glycerin fatty acid esters | 31566-31-1 | Ⓑ 品質は食品添加物公定書に従う | 塗布量：600mg/㎡ 以下、
70 | 界面活性剤 | B | 1 | 2 |  | ソルビタン脂肪酸(C8～C22)エステル | Sorbitan fatty acid (C8-C22)esters | 1338-43-8 | Ⓑ 品質は食品添加物公定書に従う | 塗布量：600mg/㎡以下 添加量 3.0%以下
71 | 界面活性剤 | B | 1 | 3 |  | プロピレングリコール脂肪酸(C8～C22)エステル | Propylene glycol fatty acid (C8-C22)esters | 067784-83-2 67784-79-6 026403-62-3 | Ⓑ 品質は食品添加物公定書に従うもの | 塗布量：600mg/㎡以下
72 | 界面活性剤 | B | 1 | 4 |  | ショ糖脂肪酸(C8～C22)エステル | Sucrosefattyacid (C8-C22)esters | 37318-31-3 | Ⓑ 品質は食品添加物公定書に従う
73 | 界面活性剤 | B | 1 | 5 |  | クエン酸モノ(ジおよびトリ)ステアリルエステル | Citric acid mono- (di-or tri-) stearyl ester | 0 | Ⓑ
74 | 界面活性剤 | B | 1 | 6 |  | ペンタエリスリトール脂肪酸(C8～C18)エステル | Pentaerythritol fafty acid (C8-C18)esters | 205243-77-2 | Ⓑ
75 | 界面活性剤 | B | 1 | 8 |  | ポリグリセリン脂肪酸(Ｃ8～Ｃ22)エステル | Polyglycerin fatty acid (C8-C22) esters | 9007-48-1 | Ⓑ 但し，デカグリセリンエステルまで | 塗布量：600mg/㎡以下
76 | 界面活性剤 | B | 1 | 10 |  | ポリオキシエチレン(20モル)ソルビタン脂肪酸(Ｃ12～Ｃ18)エステル | Polyoxyethylene (20 moles) sorbitan fatty acid (C12-C18)esters | 9005-67-8 | Ⓑ オレイン酸、ラウリン酸限定で、下記品質規格を満足すること。 (1)ケン化価 ４０～５０ (2)酸価 ０～２ (3)ヒドロキシル価 ６０～１０８ (4)オキシエチレン含有量 ７０～７４％ | 塗布量：600mg/㎡以下
77 | 界面活性剤 | B | 1 | 11 |  | ポリエチレングリコール脂肪酸(C8~C22)エステル | Polyethylene glycol fatty acid (C8-C22) esters | 9004-99-3 9004-96-0 | Ⓑ | 塗布量：600ｍｇ／㎡ 以下、 塗布用に限る
78 | 界面活性剤 | B | 1 | 13 |  | ポリオキシエチレン脂肪族アルコール(Ｃ12～Ｃ20)エーテル | Polyoxyethylene fatty alcohol (C12-C20) ethers | 69013-19-0 | Ⓑ | 塗布量：600ｍｇ／㎡ 以下、 塗布用に限る
79 | 界面活性剤 | B | 1 | 13-2 |  | ポリオキシエチレン(4～14モル)脂肪族アルコール(C5～C18)エーテル | Polyoxyethylene (4-14) Alkyl(5-18) Ether | 9002-93-1 | Ⓑ | 溶出量5mｇ/㎏以下 塗布量 100mg/㎡以下
80 | 界面活性剤 | B | 1 | 14 |  | ポリオキシエチレン(4～50モル)アルキル(Ｃ7以上)フェニルエーテル | Polyoxyethylene (4-50 moles) alkyl(≧C7)phenyl ethers | 9002-93-1 | Ⓑ | 塗布量：100mg/㎡以下
81 | 界面活性剤 | B | 1 | 15 |  | N,Nビス(2－ヒドロキシエチル)脂肪(C8～C18)アミン | N,N-Bis(2-hydroxyethyl) fatty(C 8-C18)amine | 10213-78-2 | Ⓑ | 塗布用に限る 塗布量：24mg/㎡以下
82 | 界面活性剤 | B | 1 | 16 |  | 脂肪酸(Ｃ12～Ｃ18)とジエタノールアミンによる縮合生成物 | Condensates of fatty acids (C12-C18)with diethanol amine | 120-40-1 | Ⓑ | 塗布量：600mg/㎡ 以下、 塗布用に限る
83 | 界面活性剤 | B | 1 | 17 |  | ポリオキシプロピレンポリオキシエチレンブロックポリマー | Polyoxypropylene polyoxyethylene block copolymer | 9003-11-6 | 分子量：1,900以上 | 塗布量：600mg/㎡以下
84 | 界面活性剤 | B | 1 | 18 |  | ポリエチレングリコール | Polyethylene glycol | 25322-68-3 | 分子量：200～9,500 エチレングリコールとジエチレングリコールの残存量：0.2％以下 | 塗布量：600mg/㎡以下
85 | 界面活性剤 | B | 1 | 19 |  | ポリプロピレングリコール | Polypropylene glycol | 25322-69-4 | 分子量：400～4,000 | 塗布量：600mg/㎡以下
86 | 界面活性剤 | B | 1 | 21 |  | ポリエチレンオキサイド | Polyethylene oxide | 25322-68-3 |  | 塗布量：600ｍｇ／㎡ 以下、
87 | 界面活性剤 | B | 1 | 23 |  | イソプロピルアルコール | Isopropyl alcohol | 67-63-0 |  | 塗布量：600mg/㎡以下
88 | 界面活性剤 | B | 1 | 26 |  | Ｎ，Ｎ－ジメチルアミノエチルメタクリレート・２－ヒドロキシエチルメタクリレート・メチルメタクリレート共重合物のモノクロル酢酸ナトリウムによる変性物 | Reaction product of N,N-dimethylaminoethyl methacrylate-2-hydroxyethyl methacrylate-methyl methacrylate copolymer with sodium monochloroacetate | 72765-59-4 | 数平均分子量：：40,000～70,000 モノクロル酸ナトリウムによる変性率：20～40％ | 表面塗布200㎎/㎡以下
89 | 界面活性剤 | B | 1 | 28 |  | Ｎ－２－ヒドロキシエチル－Ｎ－（２－ヒドロキシアルキル）アミン | Ｎ-2-ｈｙｄｒｏｘｙｅｔｈｙｌ-Ｎ-(2-ｈｙｄｒｏｘｙａｌｋｙｌ) ａｍｉｎｅ | 84836-93-1 2615-84-1 56975-13-4 | Ⓑ アルキルはＣ12（２～60％），Ｃ14（40～98％） | 塗布量：500mg/㎡ 塗布用に限る
90 | 界面活性剤 | B | 1 | 29 |  | エチルアルコール | Ethanol |  |  | 塗布量：600mg/㎡以下
91 | 界面活性剤 | B | 2 | 1 |  | アルキル(Ｃ10～Ｃ20)スルホン酸塩(Ｎa) | Alkyl (C10-C20) sulfates(Na, K, NH4) | 977180-90-7,（Na） 27176-87-0 | Ⓑ | Ｎa塩は3.0％以下 塗布量：120mg/㎡以下
92 | 界面活性剤 | B | 2 | 2 |  | アルキル(C9～C20)ベンゼンスルホン酸塩(Na) | Alkyl (C9-C 20) benzene sulfonates (Na, K, NH4) | 68411-30-3 | Ⓑ | 添加量:2.0%以下 B2-1、B2-3合計塗布量：600mg/㎡以下
93 | 界面活性剤 | B | 2 | 2-2 |  | ドデシルベンゼンスルホン酸塩(Mg、Zn) |  |  |  | 移行量：30mg/kg以下 B2-1、B2-3合計塗布量：600mg/㎡以下
94 | 界面活性剤 | B | 2 | 3 |  | アルキルナフタリンスルホン酸塩(Na) | Alkyl (C10-C 20) naphthalene sulfonate Na,Salt | 577-11-7 |  | B2-1,2,3の合計塗布量：600mg/㎡以下、 塗布用に限る
95 | 界面活性剤 | B | 2 | 4 |  | ソジウムジアルキル(Ｃ4～Ｃ16)スルホサクシネート | Sodium dialkyl(C4-C 16) sulfosuccinate |  | Ⓑ | 塗布用に限る 塗布量：600mg/㎡以下
96 | 界面活性剤 | B | 2 | 9 |  | アルキル(C8～C20)サルフェート(Na,K,NH4) | Alkyl (C8-C 20) sulfates (Na, K, NH4) | 151-21-3 | Ⓑ | B2-1､-2との合計塗布量：600mg/㎡以下
97 | 界面活性剤 | B | 2 | 10 |  | ポリオキシエチレン脂肪アルコール(C12～C20)エーテルサルフェート(Na,NH4) | Polyoxyethylene fatty alcohol (C12-C20) ether sulfates (Na, NH4) |  | Ⓑ | 塗布量：600mg/㎡以下
98 | 界面活性剤 | B | 2 | 11 |  | ポリオキシエチレン(4～50モル) アルキル(C7以上)フェニルエーテルサルフェート(Na,NH4) | Polyoxyethylene (4-50 moles) alkyl (≧C7) phenylether sulfates (Na, NH4) | 55348-40-8 | Ⓑ | 塗布量：600mg/㎡以下、 塗布用に限る
99 | 界面活性剤 | B | 2 | 16 |  | 脂肪酸(C8～C22)塩 (Na,K,NH4) | Fatty acid (C8-C22) salts (Na, K, NH4) | 143-19-1 | Ⓑ 水添物を含む | 塗布量：600mg/㎡以下、
100 | 界面活性剤 | B | 4 | 1 |  | ジメチルジアルキル(Ｃ8～Ｃ18)アンモニウムクロライド | Dimethyl dialkyl (Ｃ8～Ｃ18) ammonium chloride | 61789-77-3、 61789-80-8 | Ⓑ | 最大移行量：３㎎/㎏食品以下
101 | 界面活性剤 | B | 5 | 1 |  | カルボキシメチルセルロース及びそのナトリウム塩 | Carboxymethyl cellulose and its sodium salt | 9000-11-7 |  | 塗布量：600mg/以下 塗布用に限る
102 | 界面活性剤 | B | 5 | 2 |  | メチルセルロース | Methyl Cellulose | 9004-67-5 |  | 塗布量：600mg/㎡以下
103 | 界面活性剤 | B | 5 | 5 |  | メチルヒドロキシプロピルセルロース | Methylhydroxypropyl cellulose | 9004-65-3 | 塗布剤として使用するものは、品質は食品添加物公定書に従う | 塗布量：600mg/以下
104 | 界面活性剤 | B | 5 | 9 |  | ポリビニルアルコール | Polyvinyl alcohol | 9002-89-5 | ４％水溶液の粘度が20℃で2cp以上 | 塗布量：600mg/㎡以下
105 | 界面活性剤 | B | 5 | 12 |  | ポリビニルピロリドン | Polyvinyl pyrrolidone | 9003-39-8 | 5％水溶液の粘度が20℃で34cp以上 | 塗布量：600mg/㎡以下、 塗布用に限る
106 | 界面活性剤 | B | 5 | 22 |  | ポリビニルポリピロリドン | Polyvinylpolypyrrolidone | 25249-54-1 | 水、5％酢酸及び50％エタノール溶媒による３時間還流条件下での総溶出量：50µg/ml以下 | 添加量：30．0％以下
107 | 滑剤 | C | 1 | 1 |  | 流動パラフィン | Liquid paraffin | 8002-74-2 | 品質は食品添加物公定書に従う | 添加量0.25％以下
108 | 滑剤 | C | 1 | 2 |  | 合成パラフィン | Synthetic paraffin | 8002-74-2 | (1)凝固点 93～99℃ (2)油含量： 0.5％以下 (3)吸光度 88℃ジヒドロナフタリン中で290nmでの吸収が0.01を超えないこと
109 | 滑剤 | C | 1 | 6 |  | 白色鉱油 | White mineral oil | 8042-47-5 | (1)セイボルト色調 20以上 (2)紫外線吸光度(光路長１㎝当りの最高吸光度) 280～289nm 4.0 290～299nm 3.3 300～329nm 2.3 330～350nm 0.8
110 | 滑剤 | C | 1 | 8 |  | 石油系ワックス | Petroleumwax | 8002-74-2, 63231-60-7 | 紫外線吸光度(光路1㎝当たりの最高吸光度) 280～289nm 0.15 290～299nm 0.12
111 | 滑剤 | C | 1 | 10 |  | モンタンワックス | Montan wax | 8002-53-7 |  | フィルム厚み２００μm以下で添加量０．１５ｗｔ％以下、 フィルム厚み１００μm以下で添加量０．３ ｗｔ％以下、 フィルム厚み ５０μm以下で添加量０．６ ｗｔ％以下、
112 | 滑剤 | C | 1 | 11 |  | ポリエチレンワックス | Polyethylene wax | 9002-88-4 |  | 添加量：0.5％以下
113 | 滑剤 | C | 1 | 13 |  | 水素添加ポリブテン | Hydrogenated polybutene | 68937-10-0 | (1)99℃の粘度が39セイボルト以上 (2)臭素価3以下 | 脂肪性食品には使用できない
114 | 滑剤 | C | 2 | 1 |  | 高級脂肪酸(Ｃ8～Ｃ22) | Higher fatty acids (C8-C22) and behenic acid |  | Ⓑ 動物または植物から得られた脂肪酸及びそれらの脂肪酸を水素添加したもの
115 | 滑剤 | C | 3 | 1 |  | 高級脂肪酸(Ｃ18)アルミニウム | alminum stearate | 7047-64-9 | Ⓑ
116 | 滑剤 | C | 3 | 2 |  | 高級脂肪酸(Ｃ18) カルシウム | Higherfatty acid (C8-C22) calcium salts | 1592-23-0 | Ⓑ | ステアリン酸カルシウム, ステアリン酸亜鉛，ステアリン酸マグネシウムとの合計添加量0.5％以下
117 | 滑剤 | C | 3 | 3 |  | 高級脂肪酸(Ｃ18)マグネシウム | Higher fatty acid (C8-C22) magnesium salts | 557-04-0 | Ⓑ | ステアリン酸亜鉛，ステアリン酸カルシウムとの合計添加量0.5％以下
118 | 滑剤 | C | 3 | 4 |  | 高級脂肪酸(Ｃ18)亜鉛 | Higherfattyacid (C8-C18)zincsalts . | 557-05-1 | Ⓑ 塗布剤は不ケン化物2％以、ステアリン酸に限る。 | 添加量：0.5％以下、 塗布量：600mg/m2以下
119 | 滑剤 | C | 3 | 4-1 |  | ベヘン酸（Ｃ22）亜鉛 | Behenic acid(C22) zinc salts |  | 不ケン化物質2.0％以下
120 | 滑剤 | C | 4 | 1 |  | 直鎖脂肪族１価アルコール(Ｃ8～Ｃ18) | Straight-chain fatty monohydric alcohols (C8-C18) | 56-81-5 | Ⓑ | ステアリルアルコール,オクタデシルアルコールに限る 添加量0.05％以下
121 | 滑剤 | C | 4 | 2 |  | グリセリン | Glycerin | 56-81-5 | Ⓑ 品質は食品添加物公定書に従う
122 | 滑剤 | C | 4 | 4 |  | プロピレングリコール | Propylene glycol | 57-55-6 | 品質は食品添加物公定書に従う
123 | 滑剤 | C | 4 | 6 |  | トリエチレングリコール | Triethylene glycol | 112-27-6 | ジエチレングリコールの含量0.1％以下
124 | 滑剤 | C | 5 | 3 |  | 高級脂肪酸(Ｃ4～Ｃ22)と直鎖脂肪族1価アルコール(Ｃ2，Ｃ4，Ｃ5)のエステル | Higher fatty acid (C4-C22) esters of straight-chain fafty alcohols (C2-C18) |  | Ⓑ ステアリン酸の場合アルコールＣ2～Ｃ18
125 | 滑剤 | C | 5 | 17 |  | エタンジオールモンタン酸エステル | Ethanediol montan acid ester | 68476-05-1 |  | 添加量3.0％以下
126 | 滑剤 | C | 5 | 22 |  | 1,3－ブタンジオ－ルモンタン酸エステル | 1,3-Butanediol esters of montan wax acids | 68308-29-2 | 光路長㎝あたりのUV吸光度: 280～289nm 最高 0.15 290～299nm 〃 0.12 300～359nm 〃 0.08 360～400nm. 〃 0.02 | 添加量3.0％以下
127 | 滑剤 | C | 5 | 23 |  | ステアリン酸イソブチル | Isobutyl stearate | 646-13-9 | Ⓑ | 添加量0.2％以下
128 | 滑剤 | C | 5 | 26 |  | ポリ(プロピレングリコール・アジピン酸,ラウリル酸)エステル | Polyester of adipic acid and lauric acid with propylene glycol | 42615-42-9 27194-74-7 | Ⓑ
129 | 滑剤 | C | 5 | 27 |  | ポリ(1,3－ブチレングリコー ル,1,4－ブチレングリコール,アジピン酸オクチルアルコール)エステル | Polyester of adipic acid with octanol-1,3-butylene glycol and 1,4-butylene glycol
130 | 滑剤 | C | 5 | 28 |  | ぬかろう | Rice bran wax | 8016-60-2 |  | 添加量1.0％以下
131 | 滑剤 | C | 7 | 1 |  | 水添食用油脂 | Hydrogenated edible oil and fat |  | Ⓑ
132 | 滑剤 | C | 7 | 2 |  | 水添ひまし油 | Hydrogenated castor oil | 8001-78-3
133 | 滑剤 | C | 7 | 6 |  | カルナウバワックス | Carnauba wax | 8015-86-9
134 | 滑剤 | C | 7 | 8 |  | アセチル化モノグリセライド | Acetylated monoglycerides | 68990-54-5 | Ⓑ分子中アセチル基を持つ脂肪酸(Ｃ8～Ｃ22)グリセライドであって，酸価６以下，ライヘルトマイスル価75～200のもの 食品添加物公定書に従う | 塗布量：600mg/ m2以下
135 | 滑剤 | C | 8 | 1 |  | エチレンビス脂肪酸(C16,C18)アマイド | Ethylene bis-fatty acid (C 16,C 18) amide N,N'-Ethane-1,2-diylbispalmitamide | 110-31-6 5518-18-3 | Ⓑ 飽和脂肪酸に限る | 添加量0.2％以下 ，器具には添加量0.5％以下 脂肪酸がパルミチン酸に限り、 ・添加量制限 ０．５wt％以下, ・１００℃以下での使用に限る, フィルム厚み50μm以下で添加量0.6ｗｔ％以下、 フィルム厚み100μm以下で添加量0.3ｗｔ％以下、 フィルム厚み200μm以下で添加量0.15ｗｔ％以下、
136 | 滑剤 | C | 8 | 2 |  | 高級脂肪酸(Ｃ18)アマイド | Higherfattyacid (C8-C22) amide |  | Ⓑ
137 | 滑剤 | C | 8 | 6 |  | エチレンジアミン・ステアリン酸・セバシン酸重縮合物 | Condensates of Ethyldiamine、Stearic acid and Sebacic acid | 68409-61-0 68130-54-1 | Ⓑ | Ⓑ添加量1.0％以下 100℃以下で使用
138 | 滑剤 | C | 9 | 2 |  | ジメチルポリシロキサン | Dimethyl polysiloxane | 63148-62-9 | 粘度：最低100cSt（20℃） | 添加量：0.3％以下 塗布量600mg/㎡以下
139 | 滑剤 | C | 9 | 3 |  | メチルフェニルポリシロキサン | Methyl phenyl polysiloxane | 68083-14-7 | 20℃の粘度最低100cSt | 添加量：0.3％以下 塗布量600mg/㎡以下
140 | 滑剤 | C | 11 | 2 |  | モンタン酸 | Montan wax acid | 506-48-9
141 | 滑剤 | C | 11 | 3 |  | モンタン酸ナトリウム | Montanwaxacidsodium salt |  |  | 添加量0.4％以下
142 | 滑剤 | C | 11 | 4 |  | モンタン酸カルシウム | Montan wax acid calcium salt | 68308-22-5
143 | 充填剤 | D | 1 | 1 |  | 酸化マグネシウム | Magnesium oxide | 1309-48-4 |  | 複合酸化物系顔料成分として使用可能
144 | 充填剤 | D | 1 | 2 |  | 酸化アルミニウム | Aluminium oxide | 1344-28-1 |  | 塗布量：600mg/㎡以下 複合酸化物系顔料成分として使用可能
145 | 充填剤 | D | 1 | 3 |  | 酸化けい素 | Silicon oxide | 7631-86-9 | 官能基例えばビニル基，メタクリル基，アミノ基またはグリシジル基を有するアルコキシシランで処理する場合は，処理剤の量：は合計0.5％以下であること。 処理剤合計は、充填剤に対し5％以下 | 塗布量：600mg/㎡以下 無機顔料および複合酸化物系顔料成分として使用可能
146 | 充填剤 | D | 1 | 3-1 |  | 3-アミノプロピルトリエトキシシラン処理酸化けい素 | 3-aminopropyltriethoxysilane,Slicone oxide | 919-30-2 7631-86-9 | 3-アミノプロピルトリエトキシシランの酸化けい素への処理量：１０ｗｔ％以下、 3-アミノプロピルトリエトキシシラン処理された酸化けい素から抽出されうる3-アミノプロピルトリエトキシシランの残留量：が３mg/kgフィラー 以下であること | 処理された酸化けい素の添加量：２．０ｗｔ％以下、 フィルム（３００μ以下）としての使用に限る
147 | 充填剤 | D | 1 | 4 |  | 酸化カルシウム | Calcium oxide | 1305-78-8 |  | 複合酸化物系顔料成分として使用可能
148 | 充填剤 | D | 1 | 5 |  | 酸化チタン | Titanium oxide | 13463-67-7 | Pb，Cd 0.01％以下、As，Hg 0.005％以下 | 複合酸化物系顔料成分として使用可能
149 | 充填剤 | D | 1 | 6 |  | 酸化クロム(Ⅲ) | Chromium oxide (lll) | 1308-38-9 | Pb，Cd 0.01％以下、As，Hg 0.005％以下 | 複合酸化物系顔料成分として使用可能
150 | 充填剤 | D | 1 | 7 |  | 酸化鉄 | lron oxide | 1309-37-1 | Pb，Cd 0.01％以下、As，Hg 0.005％以下 | 複合酸化物系顔料成分として使用可能
151 | 充填剤 | D | 1 | 8 |  | 酸化亜鉛 | Zinc oxide | 1314-13-2 | Pb，Cd 0.01％以下、As，Hg 0.005％以下 金属亜鉛１％以下 | 複合酸化物系顔料成分として使用可能
152 | 充填剤 | D | 1 | 10 |  | 酸化コバルト | Cobalt oxide | 1308-06-1 |  | 複合酸化物系顔料成分としての使用に限る
153 | 充填剤 | D | 1 | 11 |  | 酸化ニオブ | Niobium oxide | 1313-96-8 |  | 複合酸化物系顔料成分としての使用に限る
154 | 充填剤 | D | 1 | 12 |  | 酸化ニッケル | Nickel oxide | 12035-36-8 |  | 複合酸化物系顔料成分としての使用に限る
155 | 充填剤 | D | 1 | 13 |  | 酸化アンチモン | Antimony oxide | 1327-33-9 1309-64-4 1314-60-9 |  | 複合酸化物系顔料成分としての使用に限る
156 | 充填剤 | D | 1 | 14 |  | 酸化タングステン | Tungsten oxide | 1314-35-8 |  | 複合酸化物系顔料成分としての使用に限る
157 | 充填剤 | D | 1 | 15 |  | アンチモンドープ酸化スズ | Tin oxide with Antimony doped | 68187-54-2 12673-86-8 |  | 添加量：2.7wt%以下 複合顔料成分として使用、マイカとの併用に限る
158 | 充填剤 | D | 1 | 16 |  | チタンイエロー | Titan yellow | 8007-18-9 | Pb，Cd 0.01％以下、As，Hg 0.005％以下 | 無機顔料として使用可能
159 | 充填剤 | D | 1 | 17 |  | コバルトブルー | Cobalt blue | 1345-16-0 | Pb，Cd 0.01％以下、As，Hg 0.005％以下 | 無機顔料として使用可能
160 | 充填剤 | D | 1 | 18 |  | 三酸化アンチモン | Antimony trioxide | 1309-64-4 |  | アンチモンの移行量：0.02㎎/㎏以下、 アンチモンの定量法は告示３７０号アンチモン溶出試験法による
161 | 充填剤 | D | 1 | 19 |  | シリル化処理無水ケイ酸 | Silicon dioxide, silanated | 68909-20-6 |  | 塗布剤として塗布量：600mg/㎡以下
162 | 充填剤 | D | 1 | 20 |  | 酸化マンガン | Manganese oxide |  |  | 複合酸化物系顔料成分として使用できる
163 | 充填剤 | D | 2 | 2 |  | 水酸化アルミニウム | Aluminium hydroxide | 21645-51-2 | Pb，Cd 0.01％以下、As，Hg 0.005％以下 | 無機顔料および複合酸化物系顔料成分として使用可能
164 | 充填剤 | D | 3 | 1 |  | 炭酸マグネシウム | Magnesium carbonate | 546-93-0
165 | 充填剤 | D | 3 | 2 |  | 炭酸カルシウム | Calcium carbonate | 471-34-1
166 | 充填剤 | D | 4 | 1 |  | 硫酸カルシウム | Calcium sulfate | 7778-18-9
167 | 充填剤 | D | 4 | 3 |  | 硫酸バリウム | Barium sulfate | 7727-43-7 | Pb，Cd 0.01％以下、As，Hg 0.005％以下 | 無機顔料として使用可能
168 | 充填剤 | D | 5 | 1 |  | ケイ酸ナトリウム | Sodium silicate | 1344-09-8
169 | 充填剤 | D | 5 | 2 |  | けい酸マグネシウム | Magnesium silicate | 1343-88-0
170 | 充填剤 | D | 5 | 3 |  | けい酸アルミニウム | Aluminium silicate | 12068-56-3
171 | 充填剤 | D | 5 | 5 |  | けい酸カルシウム | Calcium silicate | 1344-95-2
172 | 充填剤 | D | 5 | 6 |  | アルミノ珪酸塩(Na,Ca) | Aluminosilicate (Na, Ca) (Zeolite), | 68989-22-0 1344-00-9 | ゼオライト系のみ、（Na,Ca塩)
173 | 充填剤 | D | 5 | 7 |  | けい酸アルミニウムカルシウム | Aluminium and calcium silicates | 1344-00-9 | ＦＤＡ§182.2122に相当するもの
174 | 充填剤 | D | 5 | 9 |  | ナトリウム、カリウム、カルシウム、マグネシウム、アルミニウム、鉄のケイ酸塩又は、それらの混合物 | Silicates or mixed silicates of sodium, potassium, calcium, magnesium, aluminium and iron |  | 石綿は除去されたもの充填剤の結合剤として、アルコキシシラン、官能基例えばビニル基、メタクリル基、アミノ基またはグリシジル基を有するもので処理する場合は、処理剤の量：は合計0.5%以下であること。 結合剤合計は、充填剤に対して5％以下
175 | 充填剤 | D | 5 | 9-1 |  | 3-アミノプロピルトリエトキシシラン処理ケイ酸塩（ナトリウム、カリウム、カルシウム、マグネシウム、アルミニウム、もしくは鉄の塩、又はそれらの混合物） | Silicic acid salt, 3-aminopropyltrietoxysilane | 919-30-2 1344-01-0 | 3-アミノプロピルトリエトキシシランのケイ酸塩への処理量：３ｗｔ％以下 | 対象樹脂へのシラン処理ケイ酸塩の添加量：５ｗｔ％以下、 製品厚み１ｍｍ以下
176 | 充填剤 | D | 5 | 10 |  | マイカ | Mica | 12001-26-2 | Pb，Cd0.01％以下、As，Hg0.005％以下 | 無機顔料として使用可能
177 | 充填剤 | D | 6 | 1 |  | クレー | Clay | 1332-58-7
178 | 充填剤 | D | 6 | 2 |  | けいそう土 | Diatomaceus earth | 7631-86-9
179 | 充填剤 | D | 6 | 3 |  | カオリン(陶土) | Kaolin (porcelain clay) | 1332-58-7
180 | 充填剤 | D | 6 | 4 |  | タルク | Talc | 14807-96-6
181 | 充填剤 | D | 6 | 7 |  | ガラス | Glass
182 | 充填剤 | D | 6 | 9 |  | セルロース | Cellulose | 7782-42-5
183 | 充填剤 | D | 6 | 10 |  | グラファイト | Graphite | 7782-42-5 | Pb，Cd 0.01％以下、As，Hg 0.005％以下 | 無機顔料として使用可能
184 | 充填剤 | D | 6 | 11 |  | シェナー | Sienna | 1309-37-1 977139-25-5 | Pb，Cd 0.01％以下、As，Hg 0.005％以下 | 無機顔料として使用可能
185 | 充填剤 | D | 6 | 12 |  | 生シェナー | Raw sienna | 1309-37-1 12000-57-6 | Pb，Cd 0.01％以下、As，Hg 0.005％以下 | 無機顔料として使用可能
186 | 充填剤 | D | 6 | 13 |  | 焼アンバー | Calcined amber |  | Pb，Cd 0.01％以下、As，Hg 0.005％以下 | 無機顔料として使用可能
187 | 充填剤 | D | 7 | 8 |  | 複合酸化物系顔料 | Complex oxide pigments |  |  | 無機顔料として使用
188 | 充填剤 | D | 8 | 1 |  | アルミニウム | Aluminium | 7429-90-5 | Pb，Cd 0.01％以下、As，Hg 0.005％以下 | 無機顔料として使用可能
189 | 充填剤 | D | 8 | 4 |  | 銀 | Silver | 7440-22-4
190 | 充填剤 | D | 8 | 5 |  | 銅 | Copper | 7440-50-8 | Pb，Cd 0.01％以下、As，Hg 0.005％以下 | 最大移行量：銅として10㎎/㎏食品以下
191 | 充填剤 | D | 8 | 7 |  | 真ちゅう又は黄銅 | Brass | 12597-71-6 | Pb，Cd 0.01％以下、As，Hg 0.005％以下 | 最大移行量：銅として10㎎/㎏食品以下
192 | 充填剤 | D | 9 | 1 |  | 硫化亜鉛 | Zinc sulfide | 1314-98-3 | 蛍光を発しないこと | 添加量：10％以下
193 | 充填剤 | D | 9 | 2 |  | 群青 | Ultramarine | 57455-37-5 | Pb，Cd 0.01％以下、As，Hg 0.005％以下 | 無機顔料として使用可能
194 | 充填剤 | D | 10 | 1 |  | 炭素繊維 | Carbon fiber | 7440-44-0 | 結合剤として，アルコキシシラン官能基たとえばビニル基，メタクリル基，アミノ基，又はグリシジル基をもつものを使用できる。充填剤に対し0.5％以下，または充填剤入りプラスチックに対し0.3％以下
195 | 充填剤 | D | 10 | 5 |  | マグネシウム・ナトリウム・フルオライド・シリケート |  | 37296-97-2 |  | フッ化物溶出量0.3mg/kg-食品以下
196 | 発泡剤 発泡助剤 | E | 2 | 4 |  | くえん酸 | Citric acid | 77-92-9 |  | 塗布量：600mg/㎡以下、塗布用に限る
197 | 発泡剤 発泡助剤 | E | 3 | 1 |  | C7以下の脂肪族炭化水素 | Aliphatic (≦C7) hydrocarbons |  |  | ｎ－ブタン，イソブタンに限る
198 | ポリマー添加材 | F | 1 | 1 |  | ポリエチレン | Polyethylene | 9002-88-4 | ポリエチレンのポジティブリストに従うもの
199 | ポリマー添加材 | F | 1 | 8 |  | 酸化ポリエチレン | Oxidated polyethylene | 68441-17-8 | ポリエチレンを空気酸化したもので， 平均分子量：1200以上， 酸素量：５％以下， 酸価９～19， 密度0.85～1.0(ｇ/ml)，ヘキサン可溶分53.0％以下 キシレン可溶分75.0％以下（試験法はＦＤＡ§177.1620による) を満たすもの
200 | ポリマー添加材 | F | 1 | 10 |  | ポリプロピレン | Polypropylene | 9003-07-0 | ポリプロピレンのポジティブリストに従うもの
201 | ポリマー添加材 | F | 1 | 12 |  | ポリブテン－1 | Polybutene-1 | 9003-28-5 | ポリブテン－１のポジティブリストに従うもの
202 | ポリマー添加材 | F | 1 | 16 |  | ポリメチルペンテン | Polymethyl pentene | 25068-26-2 | ポリメチルペンテンのポジティブリストに従うもの
203 | ポリマー添加材 | F | 2 | 1 |  | ポリスチレン | Polystyrene | 9003-53-6 | ポリスチレンのポジティブリストに従うもの
204 | ポリマー添加材 | F | 2 | 2 |  | ポリスチレンコポリマー | Polystyrene copolymers |  | ポリスチレンのポジティブリストに従うもの スチレンとジビニルベンゼン架橋コポリマーでスチレンが50％以下の場合，くり返し使用に限る， 酢酸エチル抽出量1％以下
205 | ポリマー添加材 | F | 2 | 3 |  | ABS樹脂 | ABS resin | 9003-56-9 | ＡＢＳ樹脂のポジティブリストに従うもの
206 | ポリマー添加材 | F | 3 | 2 |  | ポリメタクリレート | Polymethacrylate | 9011-14-7 | メタクリル樹脂のポシティブリストに従うもの | 塗布量：600mg/㎡以下
207 | ポリマー添加材 | F | 3 | 3 |  | アクリレート及びメタクリレートのコポリマー | Copolymers of acrylates and methacrylate | 55989-5-4 | アクリル酸またはメタクリル酸のエステルと,下記のモノマーの一種,もしくは二種以上との共重合により得られるコポリマー，ならびに，これらアクリル酸またはメタクリル酸のホモポリマーまたはコポリマーと下記のモノマーからのホモポリマーまたはコポリマーとの混合物。 モノマーとして用いることができるものは以下の通り。 アクリルアミド アクリロニトリル アクリル酸と脂肪族飽和一価アルコール(Ｃ1～Ｃ18)とのエステル ブタジエン メタクリルアミド メタクリロニトリル メタクリル酸と脂肪族飽和一価アルコール(Ｃ1～Ｃ18)とのエステル α－メチルスチレンスチレン 塩化ビニル 塩化ビニリデン 最終製品はアクリルおよび／またはメタクリル誘導体から派生する構成単位を50％以上含むこと。 ブタジエンとアクリル酸エステルおよびメタクリル酸エステルの共重合体，（ブタジエンを50％以上含むもの）（化審法６－606） | 塗布量制限:６００mg/m2以下 但し、その際の 材質制限：アクリル酸やメタクリル酸と飽和一価第一アルコール(Ｃ1～Ｃ18)とのエステルと次のモノマーの一つ又はそれ以上とのコポリマー アクリル酸及びメタクリル酸、 アクリルアマイド及びメタクリルアマイド、 スチレン及びα－メチルスチレン
208 | ポリマー添加材 | F | 3 | 5 |  | メタクリル酸メチル・エチレングリコ－ルジメタクリレート共重合物 | Methylmethacrylate-Ethylene glycol methacrylate copolymer
209 | ポリマー添加材 | F | 3 | 6 |  | ポリアクリル酸ナトリウム | Sodium polyacrylate | 9003-04-7 |  | 添加量：０．５ｗｔ％以下
210 | ポリマー添加材 | F | 5 | 4 |  | ポリブタジエン | Polybutadiene | 9003-17-2 | ゴム製食品用器具及び容器包装に関するポジティブリストに従うもの
211 | ポリマー添加材 | F | 5 | 10 |  | ポリウレタン | Polyurethane | 9010-69-9 | ゴム製食品器具及び容器包装に関するポジティブリストに従うもの
212 | ポリマー添加材 | F | 5 | 12 |  | ポリエステルエラストマー | Polyester elastomers | 977106-84-5 | ゴム製食品用器具及び容器包装に関するポジティブリストに従うもの
213 | ポリマー添加材 | F | 5 | 14 |  | 無水マレイン酸・ブタジエン共重合物 | Maleic anhydride-butadiene copolymer
214 | ポリマー添加材 | F | 5 | 18 |  | シランジオールの1,1-ジメチル体からなるポリマーとエチレンとを構成成分とするトリブロックポリマー | Silanediol,1,1-dimethyl-,polymer with ethene,triblock | 837387-70-9 |  | 添加量：制限：３０ｗｔ％以下 使用制限：・温度制限Ａ～Ｈ ・食品分類全食品 ・乳幼児用（粉ミルク及び母乳）への使用不可
215 | ポリマー添加材 | F | 6 | 1-1 |  | ナイロン | Terephthalic acid-Trimethylhexamethylene diamine condensates | 25038-54-4 | ナイロンのポジティブリストに従うもの
216 | ポリマー添加材 | F | 6 | 1-1-2 |  | ナイロン | Terephthalic acid-Trimethylhexamethylene diamine condensates | 25038-54-4 | ナイロンのポジティブリスト２－22－(1)③に従うこと | ナイロンのポジティブリスト２－22－(1)③に従うこと 添加量30％以下
217 | ポリマー添加材 | F | 6 | 2-1 |  | ポリエチレンテレフタレート | Polyethylene terephthalate | 25038-59-9 | ポリエチレンテレフタレートのポジティブリストに従うもの
218 | ポリマー添加材 | F | 6 | 2-2 |  | ポリブチレンテレフタレート | Polybutylene terephthalate | 26062-94-2 | ポリブチレンテレフタレートのポジティブリストに従うもの
219 | ポリマー添加材 | F | 6 | 2-3 |  | ポリアリレート | Polyarylate | 79293-56-4 |  | 添加量：0.058％以下
220 | ポリマー添加材 | F | 6 | 2-5 |  | ポリテトラメチレンテレフタレート・ポリテトラメチレンオキサイドブロックコポリマー |  | 37282-15-8 | 固有粘度1.75以上（測定方法 TRK 0001） | 添加量20％以下
221 | ポリマー添加材 | F | 6 | 2-6 |  | ポリエチレンテレフタレート・ポリテトラメチレンオキサイド |  |  | 固有粘度2.20以上（測定方法 TRK 0001） | 添加量20％以下
222 | ポリマー添加材 | F | 6 | 2-7 |  | エチレン・1,3－フェニレンオキシエチレンイソフタレート・テレフタレートコポリマー | Ｐｏｌｙ(１,３-ｂｉｓ（２-ｈｙｄｒｏｘｙｅｔｈｏｘｙ）ｂｅｎｚｅｎｅ-ｃｏ-ｉｓｏｐｈｔｈａｌｉｃａｃｉｄ-ｃｏ－ｔｅｌｐｈｔｈａｌｉｃ acid | 87365-98-8 | エチレン 42～48％ イソフタル酸2～8％ エチレングリコール40％以上 1，3-ビス（2-ヒドロキシ）ベンゼン10％以下 密度1.33±0.02
223 | ポリマー添加材 | F | 6 | 2-8 |  | 5－スルホイソフタル酸ジメチルエステル－ナトリウム塩・イソフタル酸・テレフタル酸・ネオペンチルグルコール・エチレングルコール重縮合物 | 1,３-Ｂｅｎｚｅｎｄｉｃａｒｂｏｘｙｌｉｃ ａｃｉｄ ５-ｓｕｌｆｏ-１,３-ｄｉｍｅｔｈｙｌ ｅｓｔｅｒｕ ｓｏｄｉｕｍ salt polymer ｗｉｔｈ１,３-benzenedicarboxylic ａｃｉｄ １,4-benzenedicarboxylic acid ２,２-ｄｉｍｅｔｈｙｌ-ｐｒｏｐａｎｅｄｉｏｌ and １,２-ethanediol | 91601-34-2 | 数平均分子量 5,000～25,000 5－スルホイソフタル酸ジメチルエステル－ナトリウム塩含有量２～10モル％/全酸成分
224 | ポリマー添加材 | F | 6 | 2-9 |  | ,4－ベンゼンジカルボン酸・1,4－ブタンジオール及び4,4－（1,3,6,8－テトラヒドロ－1,3,6,8オキソベンゾ［1mn］［3,8］フェナンスロリン－2,7－ジイル）ビス［安息香酸］とからなる2,6－ナフタレンジカルボン酸ポリマー | ２,６-Ｎａｐｈｔｈａｌｅｎｅｄｉｃａｒｂｏｘｙｌｉｃ ａｃｉｄ, polymer with１,４-ｂｅｎｚｅｎｅｄｉｃａｒｂｏｘｙｌｉｃ ａｃｉｄ, １,４- ｂｕｔａｎediol and ４,４-(１,３,６,８-tetraoxobenzo［３,8］phenanthroline-２,７-ｄｉｙｌ）ｂｉｓ［ｂｅｎｚｏｉｃ ａｃｉｄ］ | 172890-90-3 | 数平均分子量 10,000以上 | 添加量25％以下 100℃以下で使用のこと
225 | ポリマー添加材 | F | 6 | 2-10 |  | イソルタル酸・テレフタル酸・エチレングリコール重縮合物と2,6－ナフタレンジカルボン酸・エチレングリコール重縮合物との重縮合物 | Ｐｏｌｙ(ｅｔｈｙｌｅｎｇｒｙｃｏｌ-ｃｏ-ｉｓｏｐｈｔｈａｌｉｃａｃｉｄ-ｃｏ- ｔｅｒｅｐｈｔｈａｌｉｃ ａｃｉｄ） | 24938-04-3 | 数平均分子量 8,000以上（ポリスチレン換算） | 添加量30％以下 70℃以下で使用のこと
226 | ポリマー添加材 | F | 6 | 2-12 |  | テレフタル酸イソフタル酸フマル酸エチレングリコール2,2-ジメチル-1,3-プロパンジオール重縮合物とスチレンマレイン酸共重合体によるグラフト重合物 |  |  | 分子量（ＧＰＣ法）10,000～40,000 酸価（適定法）400～1,000 eq./10⁶ｇ | 添加量0.036%以下,厚み15μ以下
227 | ポリマー添加材 | F | 6 | 4 |  | ふっ素樹脂 | Fluorine resins | 9002-84-0 | ふっ素樹脂のポジティブリストに従うもの
228 | ポリマー添加材 | F | 6 | 7 |  | ポリカーボネート | Polycarbonate | 25766-59-0 | ポリカーボネートのポジティブリストに従うもの
229 | ポリマー添加材 | F | 6 | 26 |  | ポリメタクリルスチレン | Polymethacryl styrene |  | ポリメタクリルスチレンのポジティブリストに従うもの
230 | ポリマー添加材 | F | 6 | 29 |  | ポリメチルシルセスキオキサン | Polymethyl silsesquioxanes |  | 品質は独ＢｇＶＶ Ａ－XV－Ⅱの規定に従うもの
231 | ポリマー添加材 | F | 6 | 33 |  | ポリエチレンナフタレート | Polyethylene naphthalate | 24968-11-4 | ポリエチレンナフタレートのポジティブリストに従うもの
232 | ポリマー添加材 | F | 6 | 42 |  | テレフタル酸ジメチル1,4－ブタンジオール,α－ヒドロ－ω－ヒドロキシポリ(オキシテトラメチレン)の重縮合物 | Condensate Dimethylterephthalate、1,4-Butanediol、and α-hydro-ω-hydroxy poly(oxytetramethylene) | 37282-15-8 | ゴム製食品用器具及び容器包装等に関するポジティブリストに従うもの
233 | ポリマー添加材 | F | 6 | 43 |  | エチレン／1,3－フェニレンイソフタレート／テレフタレートコポリマー | Copolymer of Ethylene、1,3-phenyleneisophthalate、Terepthalic acid |  | ▲使用温度100℃以下,脂肪性食品用には70℃以下、FDA§177.1345の(a)、(b)、(c)、(d)項に合致すること | 添加量30％以下
234 | ポリマー添加材 | F | 6 | 44 |  | メラミン、ホルムアルデヒド、アルキルモノアルコール(C1～C4)縮合物 | Condensate of Melamine、Formaldehyde、mono alkylalcohol
235 | ポリマー添加材 | F | 6 | 45 |  | ポリエステル樹脂 | Polyester Resin |  | FDA§175.300(ⅶ)に適合するもの
236 | ポリマー添加材 | F | 6 | 48 |  | ポリエステルポリウレタン樹脂 テレフタル酸・イソフタル酸・アジピン酸／エチレングリコール・１，４ブタンジオール・１，６－ヘキサンジオール・ネオペンチルグリコール・ビスフェノールＡプロピレングリコール付加物／トルエンジイソシアネート・ジメチロールプロピオン酸・ピペラジン | Polyester Polyurethane Resin ： Terephthalic acid、Isophthalic acid、Adipic acid ／Ethyleneglycol、1,4-Butanediol、1,6-Hexanediol、Neopentylglycol、Bisphenol A、Propyleneglycol Modified with Toluene-di-isocyanate、dimethylol-Propionic acid |  | 数平均分子量7,000～230,000 トリレンジイソシアネートの含量1㎎／kg以下 | 添加量0.05％以下
237 | ポリマー添加材 | F | 6 | 56 |  | ポリ乳酸 | Polylactide、polylactic acid | 9051-89-2 | ポリ乳酸のポジティブリストに従うもの
238 | その他 | G | 1 | 1 |  | 水酸化ナトリウム | Sodium hydroxide | 1310-73-2 | ポリマー中で中和されていること
239 | その他 | G | 1 | 2 |  | 水酸化カリウム | Potassium hydroxide | 1310-58-3 | ポリマー中で中和されていること
240 | その他 | G | 2 | 1 |  | 炭酸ナトリウム | Sodium carbonate | 144-55-8 | ポリマー中で中和されていること .品質は食品添加物公定書に従う | 塗布量600mg/ m2以下
241 | その他 | G | 2 | 2 |  | 炭酸カリウム | Potassium carbonate | 584-08-7
242 | その他 | G | 3 | 2 |  | 塩化マグネシウム | Magnesium chloride | 7786-30-3 |  | 塗布剤として使用するものは、食品添加物公定書に従うものであり、塗布量制限として600mg/m2以下となる
243 | その他 | G | 4 | 1 |  | 硫酸ナトリウム | Sodium sulfate | 7757-82-6
244 | その他 | G | 4 | 2 |  | 硫酸マグネシウム | Magnesium sulfate | 7487-88-9 | 品質は食品添加物公定書に従うもの
245 | その他 | G | 4 | 2A |  | 無水硫酸マグネシウム | Magnesium sulfate anhydride | 7487-88-9
246 | その他 | G | 4 | 8 |  | 焼ミョウバン | aluminumpotassiumdisulfate | 10043-67-1
247 | その他 | G | 4 | 9 |  | 硫酸アルミニウム | Aluminium sulphate | 10043-01-3
248 | その他 | G | 6 | 4 |  | 酢酸ナトリウム | Sodium Acetate | 127-09-3 |  | 塗布量 600mg/㎡以下
249 | その他 | G | 6 | 6 |  | 安息香酸ナトリウム | Sodium benzoate | 532-32-1 |  | 添加量0.1％以下 塗布量600mg/㎡以下
250 | その他 | G | 6 | 14 |  | 酢酸カリウム | Potassium acetate | 127-08-2
251 | その他 | G | 6 | 15 |  | 酢酸マグネシウム | Magnesium acetate | 142-72-3
252 | その他 | G | 6 | 35 |  | 無水マレイン酸 | Maleic anhydride | 108-31-6 | Ｆ６－１－１－２ ナイロンに対し使用 | 溶出量3.0µg/ml以下
253 | その他 | G | 6 | 40 |  | 茶乾留物 | Tea
254 | その他 | G | 6 | 43 |  | 酒石酸ナトリウム | Sodium tartrate | 6106-24-7
255 | その他 | G | 6 | 45 |  | 無水ピロメリット酸（1,2,4,5－ベンゼンテトラカルボン酸)無水物 | Pyromellitic acid anhydride； 1,2,4,5-Benzenetetracarboxylic anhydride | 89-32-7 |  | 添加量2.0％以下
256 | その他 | G | 6 | 56 |  | ハイドロタルサイト | Ｈydrotalcite | 11097-59-9
257 | その他 | G | 6 | 57 |  | シクロデキストリン | cyclodextrin（α、β、γ） | 10016-20-3 7585-39-9 17465-86-0 | 食品添加物公定書に従う | 塗布量：600mg/ m2以下 塗布用に限る
258 | その他 | G | 6 | 60 |  | ポリリン酸 | Polyphosphoric acids | 8017-16-1
259 | その他 | G | 6 | 70 |  | 窒化ホウ素 | boron nitride | 10043-11-5 |  | 添加量：2％以下
260 | 色材 | J | 1 |  |  | 有機顔料 |  |  | Pb，Cd :0.01%以下 As，Hg :0.005%以下 （含有量)、 遊離アミン:0.05%以下 （含有量)、 Se，Ba :0.01%以下 Cr :0.1%以下 Sb :0.025%以下 (溶出量)
261 | 色材 | J | 1 | 1-5 |  | N-[4-(アセチルアミノ)フェニル]-4-[[5-(アミノカルボニル)-2-クロロフェニル]アゾ]-3-ヒドロキシ-2-ナフタレンカルボアミド （C.I.Pigment Orange 38） | N-[4-(acetylamino)phenyl]-4-[[5-(aminocarbonyl)-2-chlorophenyl]azo]-3-hydroxynaphthalene-2-carboxamide | 12236-64-5 |  | 添加量： 1wt％以下
262 | 色材 | J | 1 | 1-7 |  | 4-[(2,5-ジクロロフェニル）アゾ]-N-(2,3-ジヒドロ-2-オキソ-1H-ベンゾイミダゾール-5-イル）-3-ヒドロキシナフタレン-2-カルボアミド （C.I. Pigment Brown 25） | 4-[(2,5-dichlorophenyl)azo]-N-(2,3-dihydro2-oxo-1H-benzimidazol-5-yl)-3-hydroxynaphthalene-2-carboxamide | 6992-11-6 |  | 添加量： 1wt％以下
263 | 色材 | J | 1 | 1-9 |  | N-(2,3-ジヒドロ-2-オキソ-1H-ベンゾイミダゾール-5-イル)-3-ヒドロキシ-4-[[2-メトキシ-5-メチル-4-[(メチルアミノ）スルホニル］フェニル］アゾ］ナフタレン-2-カルボアミド (C.I. Pigment Red 185) | N-(2,3-dihydro-2-oxo-1H-benzimidazol-5-yl)-3-hydroxy-4-[[2-methoxy-5-methyl-4-[(methylamino)sulphonyl]phenyl] azo]naphthalene-2-carboxamide | 51920-12-8 |  | 添加量： 1wt％以下
264 | 色材 | J | 1 | 1-11 |  | カルシウム＝6-クロロ-4-[5-ヒドロキシ-3-メチル-1-(3-スルホナトフェニル）-4-ピラゾリルアゾ]-3-トルエンスルホナート (C.I.Pigment Yellow 191) | 4-chloro-2-[[5-hydroxy-3-methyl-1-(3-sulfophenyl)-1H-pyrazol-4-yl]azo]-5-methyl-benzenesulfonic acid, calcium salt(1:1) | 129423-54-7 |  | 添加量 １ｗｔ％以下、 使用温度 Ｂ～Ｈ
265 | 色材 | J | 1 | 1-12 |  | 4-[[5-[[[4-(アミノカルボニル）フェニル］アミノ］カルボニル］-2-メトキシフェニル］アゾ］-N-(5-クロロ-2,4ジメトキシフェニル)-3-ヒドロキシ-2-ナフタレン-カルボキシアミド(C.I.Pigment Red 187) | 4-[[5-[[[4-(Aminocarbonyl)phenyl]amino]carbonyl]-2-methoxyphenyl]azo]-N-(5-chloro-2,4-dimethoxyphenyl)-3-hydroxy-2-naphthalene-carboxamide | 59487-23-9 |  | 添加量 １ｗｔ％以下、 使用温度 Ｂ～Ｈ
266 | 色材 | J | 1 | 1-13 |  | 4'-カルバモイル-4-[1-(2-オキソ-2,3-ジヒドロ-5-ベンズイミダゾリルカルバモイル)アセトニルアゾ],ベンズアニリド(C.I.Pigment Yellow 181) | N-[4-(Aminovarbonyl)phenyl]-4-[[1-[[(2,3-dihydro-2-oxo-1H-benzimidazol-5-yl)amino]carbonyl]-2-oxopropyl]azo]benzamidehydroxynaphthalene-2-carboxamide | 74441-05-7 |  | 添加量 １ｗｔ％以下、 使用温度 Ｂ～Ｈ
267 | 色材 | J | 1 | 1-14 |  | 5-(6-メチル-2-オキソ-2,3-ジヒドロ-5-ベンズイミダゾリルアゾ)ペルヒドロピリミジン-2,4,6-トリオン (C.I.Pigment Orange 64) | 5-[(2,3-Dihydro-6-methyl-2-oxo-1H-benzimidazol-5-yl)azo]-2,4,6(1H,3H,5H)-pyrimidinetrione | 72102-84-2 |  | 添加量 １ｗｔ％以下、 使用温度 Ｂ～Ｈ
268 | 色材 | J | 1 | 2-1 |  | 3,3'-ジオキソ-N,N'-ビス(2-オキソ-2,3-ジヒドロ-1H-ベンゾイミダゾール-5-イル)-2,2'-[エチレンビス(オキシ-o-フェニレンアゾ)]ジブチルアミド (C.I.Pigment Yellow 180) | 2,2'-[1,2-Ethanediylbis(oxy-2,1-phenyleneazo)bis[N-(2,3-dihydro-2-oxo-1H-benzimidazol-5-yl)]-3-oxo-butanamide | 77804-81-0 |  | 添加量 １ｗｔ％以下 使用温度：Ｂ～Ｇ
269 | 色材 | J | 1 | 3-2 |  | N,N'-(2-クロロ-1,4-フェニレン)ビス[3-ヒドロキシ-4-(2,5-ジクロロフェニルアゾ)-2-ナフタレンカルボアミド] (C.I.Pigment Red 144) | N,N'-(2-chloro-1,4-phenylene)bis[3-hydroxy-4-(2,5-dichlorophenylazo)-2-naphthalenecarboxamide] | 5280-78-4 |  | 添加量 1wt％以下
270 | 色材 | J | 1 | 3-3 |  | 3,3'-[5-クロロ-2-メチル-4,1-フェニレンビス[イミノ(2-アセチル-1-オキソエチレン)アゾ]]ビス[N-(3-クロロ-2-メチルフェニル)-4-クロロベンズアミド] (C.I. Pigment Yellow 93) | 3,3'-[5-chloro-2-methyl-4,1-phenylenebis[imino(2-acetyl-1-oxoethylene)azo]]bis[N-(3-chloro-2-methylphenyl)-4-chlorobenzamide] | 5580-57-4 |  | 添加量 1wt％以下
271 | 色材 | J | 1 | 3-4 |  | 1,4-ビス[1-[(2,5-ジクロロフェニル）アゾ]-2-ヒドロキシナフタレン-3-イルカルボニルアミノ］ベンゼン (C.I.Pigment Red 166) | 1,4-bis[1-[(2,5-dichlorophenyl)azo]-2-hydroxynaphthalen-3-ylcarbonylamino]benzene | 3905-19-9 |  | 添加量 1wt％以下
272 | 色材 | J | 1 | 5-1 |  | フタロシアニンブルー（銅） (C.I.Pigment Blue 15:2) | Copper phthalocyanine (C.I. Pigment Blue 15:2) | 147-14-8 |  | 添加量 1 ｗｔ％以下
273 | 色材 | J | 1 | 5-2 |  | フタロシアニンブルー（銅） (C.I.Pigment Blue 15) | Copper phthalocyanine (C.I. Pigment Blue 15) | 147-14-8 |  | 添加量 1 ｗｔ％以下
274 | 色材 | J | 1 | 5-3 |  | フタロシアニンブルー（銅） (C.I.Pigment Blue 15:1) | Copper phthalocyanine (C.I. Pigment Blue 15:1) | 147-14-8 |  | 添加量 1 ｗｔ％以下
275 | 色材 | J | 1 | 5-4 |  | フタロシアニンブルー（銅） (C.I.Pigment Blue 15:3) | Copper phthalocyanine (C.I. Pigment Blue 15:3) | 147-14-8 |  | 添加量 1 ｗｔ％以下
276 | 色材 | J | 1 | 5-5 |  | フタロシアニンブルー（銅） (C.I.Pigment Blue 15:4) | Copper phthalocyanine (C.I. Pigment Blue 15:4) | 147-14-8 |  | 添加量 1 ｗｔ％以下
277 | 色材 | J | 1 | 5-6 |  | フタロシアニングリーン (C.I.Pigment Green 7) | Phthalocyanine Green (C.I. Pigment Green 7) | 1328-53-7 |  | 添加量 1 ｗｔ％以下
278 | 色材 | J | 1 | 6-1 |  | 3,3'-(1,4-フェニレンジアミノ)ビス[4,5,6,7-テトラクロロ-1H-イソインドール-1-オン （C.I.Pigment Yellow 110） | 3,3'-(1,4-Phenylenediimino)bis [4,5,6,7-tetrachloro-1H-isoindol-1-one | 5590-18-1 |  | 添加量 1 ｗｔ％以下
279 | 色材 | J | 1 | 7-1 |  | 2,9-ジメチルキナクリドン （C.I.Pigment Red 122） | 5,12-dihidro-2,9-dimethylquino [2,3-b]acridine-7,14-dione | 980-26-7 |  | 添加量 1 ｗｔ％以下
280 | 色材 | J | 1 | 7-2 |  | 5,12-ジヒドロキノ[2,3-b]アクリジン-7,14-ジオン(C.I. Pigment Violet 19) | 5,12-dihydroquinone[2,3-b]acridine-7,14-dione | 1047-16-1 |  | 添加量 1 ｗｔ％以下
281 | 色材 | J | 1 | 7-3 |  | 2,9-ジクロロ-5,12-ジヒドロキノ[2,3-b]アクリジン-7,14-ジオン(C.I. Pigment Red 202) | 2,9-dichloro-5,12-dihydroquinone[2,3-b]acridine-7,14-dione | 3089-17-6 |  | 添加量 1 ｗｔ％以下
282 | 色材 | J | 1 | 8-1 |  | 8,18-ジクロロ-5,15-ジエチル-5,15-ジヒドロジインドロ[3,2-b:3',2'-m]トリフェノジオキサジン(C.I. Pigment Violet 23) | 8,18-dichloro-5,15-diethyl-5-15-dihydro-diindoro[3,2-b:3',2'-m]triphenodioxazine | 6358-30-1 |  | 添加量 1 ｗｔ％以下
283 | 色材 | J | 1 | 9-1 |  | 2,9-ビス[4-(フェニルアゾ）フェニル］アントラ[2,1,9-def.6,5,10-d'e'f']ジイソキノリン-1,3,8,10-テトラオン (C.I. Pigment Red 178) | 2,9-bis[4-(phenylazo)phenyl]anthra[2,1,9-def:6,5,10-d'e'f']diisoquinoline-1,3,8,10(2H,9H)-tetraone | 3049-71-6 |  | 添加量 1 ｗｔ％以下
284 | 色材 | J | 1 | 11-1 |  | ビスベンゾイミダゾ[2,1-b:2',1'-i]ベンゾ[lmn][3,8] フェナントロリン-8,17-ジオン(C.I. Pigment Orange 43) | bisbenzimidazo[2,1-b:2',1'-i]benzo[lmn]3,8.]phenanthroline-8,17-dione | 4424-06-0 |  | 添加量：１ｗｔ％以下
285 | 色材 | J | 1 | 13-1 |  | 1,3-ビス(2,4,6-トリオキソヘキサヒドロピリミジン-5-イリデン)イソインドリン (C.I.Pigment Yellow 139) | 1,3-bis(2,4,6-trioxohexahydropyrimidin-5-ylidene)isoindoline | 36888-99-0 |  | 添加量 1 ｗｔ％以下
286 | 色材 | J | 1 | 13-2 |  | 3,6-ビス(4-クロロフェニル)ピロロ[3,4-c]ピロール-1,4-ジオン (C.I.Pigment Red 254) | 3,6-Bis(4-chlorophenyl)-2,5-dihydro-pyrrolo[3,4-c]pyrrole-1,4-dione | 84632-65-5 |  | 添加量 1 ｗｔ％以下
287 | 色材 | J | 1 | 13-3 |  | 4,4'-ジアミノ-1,1'-ジアントラキノニル(C.I.Pigmwnt Red 177) | 4,4-Diamino-[1,1'-biantracene]-9,9',10,10'-tetraone | 4051-63-2 |  | 添加量 1 ｗｔ％以下
288 | 色材 | J | 2 |  |  | 染料 |  |  | Pb，Cd :0.01%以下、As，Hg :0.005%以下 （含有量)、 遊離アミン:0.05%以下 （含有量)、 Se，Ba :0.01%以下、Cr :0.1%以下 Sb :0.025%以下 (溶出量)
289 | 色材 | J | 2 | 3-1 |  | 1-アミノ-2-フェノキシ-4-ヒドロキシアントラキノン (Disperse Red 60) | 1-Amino-2-phenoxy-4-hydroxyanthraquinone | 17418-58-5 |  | 添加量：制限：０．２ｗｔ％以下 、
290 | 色材 | J | 2 | 3-2 |  | 1,4-ビス[(2,6-ジエチル-4-メチルフェニル)アミノ]アントラキノン (Solvent Blue 97) | 1,4-bis[(2,6-diethyl-4-methylphenyl)amino] anthraquinone | 61969-44-6 32724-62-2 |  | 添加量：制限：０．２ｗｔ％以下
291 | 色材 | J | 2 | 3-3 |  | 1-アミノ-2-ブロモ-4-ヒドロキシアントラキノン (Solvent Red 155) | 1-amino-2-bromo-4-hydroxyanthrequinone | 110616-99-4 116-82-5 |  | 添加量：制限：０．２ｗｔ％以下
292 | 色材 | J | 2 | 3-4 |  | 1,4-ビス(p-トルイジノ)アントラキノン(C.I.Solvent Green 3) | 1,4-Bis(p-toluidino)anthraquinone | 128-80-3 |  | 添加量 ０．２ｗｔ％以下
293 | 色材 | J | 2 | 5-1 |  | ペリレンジカルボン酸ビス(2-メチルプロピル）エステル (Solvent green 5) | Perylenedicarboxylic acid bis(2-methylpropyl)ester | 79869-59-3 |  | 添加量：制限：０．２ｗｔ％以下 油脂及び脂肪性食品には使用不可
294 | 色材 | J | 2 | 6-1 |  | 8,9,10,11-テトラクロロ-12-フタロペリノン (Solvent Red 135) | 8,9,10,11-tetrachloro-12-phthaloperinone | 71902-17-5 |  | 添加量：制限：０．２ｗｔ％以下
295 | 色材 | J | 2 | 9-1 |  | 2-(3-ヒドロキシ-2-キノリニル)-1H-インデン-1,3(2H)ジオン (Disperse Yelllow 54) | 2-(3-hydroxy-2-quinolinyl)-1H-indene-1,3(2H)-dione | 75216-45-4 |  | 添加量：制限：０．２ｗｔ％以下 使用制限：酒類、並びに ｐＨ５ 以下の食品には使用不可
296 | 色材 | J | 2 | 9-2 |  | 2-(2-キノリニル)-1H-インデン-1,3(2H)-ジオン と 2-(6-メチル-2-キノリニル)-1H-インデン-1,3(2H)-ジオンの混合物 (Solvent Yellow 33) | Mixture of 2-(2-quinolinyl)-1H-indene-1,3(2H)-dinone and 2-(6-methyl-2-quinolinyl)-1H-indene-1,3(2H)-dione | 8003-22-3 |  | 添加量：制限：０．２ｗｔ％以下
297 | 色材 | J | 2 | 10-1 |  | 4-[(1,5-ジヒドロ-3-メチル-5-オキソ-1-フェニル-4H-ピラゾール-4-イリデン)メチル]-2,4-ジヒドロ-5-メチル-2-フェニル-3H-ピラゾール-3-オン (Solvent Yellow 93) | 4-[(1,5-Dihydro-3-methyl-5-oxo-1-phenyl-4H-pyrazol-4-ylideene)methyl]-2,4-dihydro-5-methyl-2-phenyl-3H-pyrazol-3-one | 4702-90-3 61969-52-6 |  | 添加量：０．２ｗｔ％以下 使用制限：酒類、ｐＨ５を超える食品には使用不可、
298 | 色材 | J | 6 |  |  | 無機顔料 |  |  | Pb，Cd :0.01%以下 As，Hg :0.005%以下 （含有量)、 Se，Ba :0.01%以下 Cr :0.1%以下 Sb :0.025%以下 (溶出量)
299 | 色材 | J | 6 | 1-1 |  | アルミニウム(C.I. Pigment Metal 1) | Alminium(C.I. Pigment Metal 1) | 7429-90-5 | 材質としては充填剤Ｄ８－１であること | 添加量： ３ｗｔ％以下
300 | 色材 | J | 6 | 2-1 |  | 酸化チタン(C.I.Pigment White 6) | Titanium(IV) oxide | 13463-67-7 | 材質としては充填剤Ｄ１－５であること | 添加量： ３ｗｔ％以下
301 | 色材 | J | 6 | 2-2 |  | 酸化クロム(Ⅲ) ( C.I.Pigment Green 17) | chromium oxide(III) (Cr2O3) | 1308-38-9 | 材質としては充填剤Ｄ１－６であること | 添加量： ３ｗｔ％以下
302 | 色材 | J | 6 | 2-3 |  | 酸化第二鉄(別名：弁柄) ( C.I.Pigment Red 101) | Ferric oxide | 1309-37-1 | 材質としては充填剤Ｄ１－７であること | 添加量： ３ｗｔ％以下
303 | 色材 | J | 6 | 2-4 |  | 黄色酸化鉄(別名：α-オキシ水酸化鉄） ( C.I.Pigment Yellow 42) | Hydrated ferric oxide | 51274-00-1 | 材質としては充填剤Ｄ１－７であること | 添加量： ３ｗｔ％以下
304 | 色材 | J | 6 | 2-5 |  | 酸化第二鉄-酸化第一鉄複合物 ( C.I.Pigment Brown 6) | Ferric oxide and Ferroso-ferric oxide | 52357-70-7 | 材質としては充填剤Ｄ１－７であること | 添加量： ３ｗｔ％以下
305 | 色材 | J | 6 | 2-6 |  | 黒色酸化鉄(別名：四酸化三鉄） ( C.I.Pigment Black 11) | Ferroso-ferric oxide | 12227-89-3 | 材質としては充填剤Ｄ１－７であること | 添加量： ３ｗｔ％以下
306 | 色材 | J | 6 | 2-7 |  | 酸化ケイ素(C.I. Pigment White 27) | silica SiO2 | 7631-86-9 | 材質としては充填剤Ｄ１－３であること | 添加量： ３ｗｔ％以下
307 | 色材 | J | 6 | 2-8 |  | 酸化亜鉛(C.I. Pigment White 4) | Zinc Oxide ZnO | 1314-13-2 | 材質としては充填剤Ｄ１－８であること | 添加量： ３ｗｔ％以下
308 | 色材 | J | 6 | 3-1 |  | チタン―アンチモン―ニッケル 複合酸化物（チタンイエロー C.I.Pigment Yellow 53) | （Ti，Sb，Ni）O2 | 8007-18-9 | 材質としてはチタン-アンチモン-ニッケルの複合酸化物である充填剤Ｄ１－１６であること | 添加量： ３ｗｔ％以下
309 | 色材 | J | 6 | 3-2 |  | 鉄-亜鉛 複合酸化物(C.I.Pigment Yellow 119) | Zinc Ferrite Brown Spinel (Zn,Fe)O | 68187-51-9 | 材質としては充填剤Ｄ１－７／Ｄ１－８であること | 添加量： ３ｗｔ％以下
310 | 色材 | J | 6 | 3-3 |  | チタン-ニッケル-ニオブ 複合酸化物 (C.I.Pigment Yellow 161) | Nickel Niobium Titanium Yellow Rutile (Ti,Ni,Nb)O | 68611-43-8 | 材質としては充填剤Ｄ１－５／Ｄ１－１２／Ｄ１－１１であること | 添加量： ３ｗｔ％以下
311 | 色材 | J | 6 | 3-4 |  | チタン-ニッケル-タングステン 複合酸化物 (C.I.Pigment Yellow 189) | Nickel Tungusten Titanium Yellow Rutile (Ti,Ni,W)O | 69011-05-8 | 材質としては充填剤Ｄ１－５／Ｄ１－１２／Ｄ１－１４であること | 添加量： ３ｗｔ％以下
312 | 色材 | J | 6 | 3-5 |  | コバルトブルー ( C.I.Pigment Blue 28) | C.I.Pigment Blue 28 （Co，Al）O2 | 1345-16-0 | 材質としてはコバルト－アルミニウムの複合酸化物である充填剤Ｄ１－１７であること | 添加量： ３ｗｔ％以下
313 | 色材 | J | 6 | 3-6 |  | アルミ-コバルト-クロム 複合酸化物 ( C.I.Pigment Blue 36) | Alminum Chromium Cobalt blue spinel (Al, Cr, Co)O | 68187-11-1 | 材質としては充填剤Ｄ１－10／Ｄ１－２／Ｄ１－6であること | 添加量： ３ｗｔ％以下
314 | 色材 | J | 6 | 3-7 |  | コバルト-ケイ素 複合酸化物 ( C.I.Pigment Blue 73) | Cobalt Silicate blue olivine (Co, Si) O | 68187-40-6 | 材質としては充填剤Ｄ１－10／Ｄ１－3であること | 添加量： ３ｗｔ％以下
315 | 色材 | J | 6 | 3-8 |  | 鉄―マグネシウム複合酸化物 ( C.I.Pigment Brown 11) | Magnesium ferrite (Fe,Mg)O | 64294-89-9 | 材質としては充填剤Ｄ１－１／Ｄ１－７であること | 添加量： ３ｗｔ％以下
316 | 色材 | J | 6 | 3-9 |  | 鉄-クロム複合酸化物( C.I.Pigment Brown 29) | Chrome Iron Brown (Fe,Cr)O | 109414-04-2 | 材質としては充填剤Ｄ１－６／Ｄ１－７であること | 添加量： ３ｗｔ％以下
317 | 色材 | J | 6 | 3-11 |  | 鉄-亜鉛-クロム 複合酸化物 ( C.I.Pigment Brown 33) | Zinc Iron Chromite Brown spinel (Zn, Fe, Cr)O | 68186-88-9 | 材質としては充填剤Ｄ１－６／Ｄ１－７／Ｄ１－８であること | 添加量： ３ｗｔ％以下
318 | 色材 | J | 6 | 3-12 |  | チタン-アンチモン-クロム複合酸化物 ( C.I.Pigment Brown 24) | Chrome Antimony Titanium buff rutile (Cr, Sb, Ti) O | 68186-90-3 | 材質としては充填剤Ｄ１－５／Ｄ１－６／Ｄ１－１３であること | 添加量： ３ｗｔ％以下
319 | 色材 | J | 6 | 3-13 |  | 鉄-コバルト-クロム複合酸化物 (C.I. Pigment Black 27) | Iron Cobalt Chromite Black Spinel | 68189-97-0 | 材質としては充填剤Ｄ１－７／Ｄ１－１０／Ｄ１－６であること | 添加量： ３ｗｔ％以下
320 | 色材 | J | 6 | 3-14 |  | 鉄-チタン複合酸化物(三酸化チタン鉄) (C.I. Pigment Black 12) | FeTiO3 | 68187-02-0 | 材質としては充填剤Ｄ１－７／Ｄ１－５であること | 添加量： ３ｗｔ％以下
321 | 色材 | J | 6 | 3-15 |  | 鉄-チタン複合酸化物(五酸化チタン二鉄） (C.I. Pigment Brown 48) | Fe2TiO5 | 1310-39-0 | 材質としては充填剤Ｄ１－７／Ｄ１－５であること | 添加量： ３ｗｔ％以下
322 | 色材 | J | 6 | 3-16 |  | 鉄-マンガン複合酸化物 (C.I. Pigment Brown 43) | Iron Manganese Trioxide | 12062-81-6 | 材質としては充填剤Ｄ１－７／Ｄ１－２０であること 酸化鉄86％以上、酸化マンガン4％以上であること | 添加量： ３ｗｔ％以下
323 | 色材 | J | 6 | 3-17 |  | 鉄-マンガン複合酸化物 (C.I. Pigment Brown 33) | (Fe,Mn)2O3 | 75864-23-2 | 材質としては充填剤Ｄ１－７／Ｄ１－２０であること 酸化鉄58％以上、酸化マンガン16％以上 | 添加量： ３ｗｔ％以下
324 | 色材 | J | 6 | 3-18 |  | カルシウムーチタンーマンガン複合酸化物 (C.I.Pigment Black 36) | (Ca,Ti,Mn)O | 1013662-76-4 | 材質としては充填剤Ｄ１－４／Ｄ１－５／Ｄ１－ ２０であること | 添加量： ３ｗｔ％以下
325 | 色材 | J | 6 | 4-2 |  | 群青( C.I.Pigment Blue 29) | C.I.Pigment Blue 29 Ultramarine | 57455-37-5 | 材質としては充填剤Ｄ９－２であること | 添加量： ３ｗｔ％以下
326 | 色材 | J | 6 | 4-3 |  | 硫酸バリウム(C.I. Pigment White 21) | Barium Sulfate BASO4 | 7727-43-7 | 材質としては充填剤 Ｄ４－３であること | 添加量： ３ｗｔ％以下
327 | 色材 | J | 7 | 1 |  | カーボンブラック(C.I.Pigment Black 7) (別名 C.I.Pigment Black 6） | Carbon black | 1333-86-4 | 品質：トルエン抽出物０．１％以下、 ベンツ(a)ピレン含有量：０．２５mg/kg以下 色材試験法に適合 Ａ８－１として収載されている物質であること | 添加量：２．５ｗｔ％以下、
328 | FCN認可物質 | YA | 4 | 18-393/556 |  | ホスホン酸､[［3,5-ビス(1,1-ジメチルエチル)-4-ヒドロキシフェニル］メチル］-､ジエチルエステル | Phosphonic acid, [[3,5-bis(1,1-dimethylethyl)-4-hydroxyphenyl]methyl]-, diethyl ester (CAS Reg. No. 976-56-7). | 976-56-7 |  | 添加量：0.11％以下
329 | FCN認可物質 | YA | 7 | 3-234/652 |  | 2,2´-メチレンヒ"ス〔4-(1,1,3,3-テトラメチルブチル)-6-(2H-ベンゾ[d]トリアゾール-2－イル)フェノール〕 | Phenol,2,2'-methylenebis(6-(2H-benzotriazol-2-yl)-4-(1,1,3,3-tetramethylbutyly)- (CAS Reg. No. 103597-45-1). | 103597-45-1 |  | 添加量：0.7%以下 水性、酸性食品には100℃以下で使用、 油性、アルコール食品用には100℃未満で使用
330 | FCN認可物質 | YA | 7 | 7-277 |  | アクリル酸-2-シアノ-3,3-ジフェニル‐2,2-ビス｛〔(2-シアノ-1-オキソ-3,3-ジフェニル-2-プロペニル)オキシ〕メチル｝‐1,3-プロパンジイル | 2-Propenoic acid, 2-cyano-3,3-diphenyl-,2,2-bis{[(2-cyano-1-oxo-3, 3-diphenyl-2-propenyl)oxy]methyl}-1,3-propanediyl ester (CAS Reg. No. 178671-58-4). | 178671-58-4 |  | 添加量：0.5%以下 室温又は室温以下での充填・貯蔵用に限る 15%を超えるアルコ-ル性食品を除く。
331 | FCN認可物質 | YF | 6 | 10-147 |  | ポリブタジエンジオール変性エチレンフタレートコポリマー | Ethylene phthalate polymers identified in 21 CFR 177.1630(e)(4)(i) and 177.1630(e)(4)(ii), items 2 and 3, 177.1637 and FCN numbers 4, 13, 14, 135 and 145 modified with polybutadienediol (PBD) (CAS Reg. Name: 1,3-Butadiene, homopolymer, hydroxy-terminated) (CAS Reg. No. 69102-90-5). | 69102-90-5 |  | 最終製品中のポリブタジエンジオール量 0.5％以下 水性､酸性､低ｱﾙｺｰﾙ食品に使用できる
332 | FCN認可物質 | YF | 6 | 11-145 |  | ピロメリット酸二無水物変性エチレンフタレートポリマー | Ethylene phthalate polymers identified in 21 CFR 177.1630(e)(4)(i) and 177.1630(e)(4)(ii), items 2 and 3, 177.1637 and FCN numbers 4, 13, 14, and 135 modified with 1,2,4,5-benzenetetracarboxylic dianhydride (pyromellitic dianhydride (PMDA)) (CAS Reg. No. 89-32-7). | 89-32-7 |  | 最終製品中のピロメリット酸二無水物量0.1％以下 水性､酸性､低アルコール食品に使用できる
333 | FCN認可物質 | YF | 2 | 5-28 |  | スチレン・ブタジエンブロツク共重合体水素添加物の無水マレイン酸変性物 | Hydrogenated styrene-butadiene block copolymers modified with maleic anhydride such that the basic polymers are composed of : 18 to 40 percent by weight of units derived from styrene, 58 to 80 percent by weight of units derived from hydrogenated 1,3-butadiene and 0.1 to 2 percent by weight of units derived from maleic anhydride. |  | FDAFCN No 28に記載の制限に従う
334 | FCN認可物質 | YG | 6 | 1-198 |  | ジメチルテレフタレートと1,3-ジメチル-5-スルホ-1,3ベンゼンジカルボン酸ナトリウム塩と1,6-ヘキサンジオールの共重合体 | A copolymer of dimethyl terephthalate (CAS Reg. No. 120-61-6), 1,3-dimethyl-5-sulfo-1,3-benzenedicarboxylate, sodium salt (CAS Reg. No. 3965-55-7), and 1,6-hexanediol (CAS Reg. No. 629-11-8). | 120-61-6, 3965-55-7, 629-11-8. | 1,3－ジメチルベンゼンジカルボン酸ナトリウム塩のユニットは本重合体の全酸成分ユニットの3モル％以下、 FDA.FCN（NO.198）の規定に従うもの
335 | FCN認可物質 | Y(PET) |  | 13-355 |  | 1,3-ベンゼンジカルボン酸ジメチルエステル-5-スルホ－ナトリウム塩・ジメチル－1,4-ベンゼンジカルボン酸・ペンタン二酸ジメチルエステル・1,2-エタンジオール 重縮合物 | 1,3-benzenedicarboxylic acid, 5-sulfo-1, 3-dimethyl ester, sodium salt, polymer with dimethyl 1,4-benzenedicarboxylate, dimethyl pentanedioate, poly(ethylene glycol), and 1,2-ethanediol. |  |  | 100µ以下のフイルム又はコーティング用に使用できる｡ 85℃×15分､66℃×30分又は40℃×2時間の条件で使用できる。 （食品Ⅰ､Ⅱ､Ⅲ､Ⅳ､Ⅵ-B、Ⅶ）＊温度Ｄ～Ｇの条件＊で使用できる
336 | FCN認可物質 | Y(PET) |  | 14-348 |  | 1,3-ベンゼンジカルボン酸ジメチルエステル－5-スルホ－ナトリウム塩・ジメチル-1,4-ベンゼンジカルボン酸・ペンタン二酸ジメチルエステル・ポリ（エチレングリコール）・1,2-エタンジオール 重縮合物 | 1,3-benzenedicarboxylic acid, 5-sulfo-, 1,3-dimethyl ester, sodium salt, polymer with dimethyl 1,4-benzenedicarboxylate, dimethyl pentanedioate and 1,2-ethanediol (CAS Reg. No. 65072-10-8). | 65072-10-8 |  | アルコール、ボトル用には使用できない。 温度Ｃ～Ｇ＊の条件で使用できる
337 | FCN認可物質 | Y(PET) |  | 6-312 |  | 2－エチル－2－（ヒドロキシメチル）－1，3－プロパンジオール | 2-Ethyl-2-(hydroxymethyl)-1,3-propanediol (Trimethylolpropane, TMP, CAS Reg. No. 77-99-6). | 77-99-6 | FDA 21ＣＦＲ177.1630に記載のＰＥＴ樹脂製造時の使用量 アルコールモノマー成分の0.1mol％以下 | １００℃以下で使用
338 | FCN認可物質 | Y(PET) |  | 9-179 |  | エチレン－1,4-シクロヘキシレンジメチレンテレフタレートコポリマー | Copolymers and polymers made from the reaction of dimethyl terephthalate or terephthalic acid with a mixture containing 99 to 0 mole percent of ethylene glycol and 1 to 100 mole percent of 1,4-cyclohexanedimethanol (70 percent trans isomer, 30 percent cis isomer). The FCS is further identified as follows: Ethylene-1,4-cyclohexylenedimethylene terephthalate copolymers (CAS Reg. No. 25640-14-6), manufactured from dimethylterephthalate (DMT), ethylene glycol (EG), and 1,4-cyclohexanedimethanol (CHDM). Ethylene-1,4-cyclohexylenedimethylene terephthalate copolymers (CAS Reg. No. 25038-91-9), manufactured from terephthalic acid (TPA), EG, and CHDM. 1,4-cyclohexylenedimethylene terephthalate copolymers (CAS Reg. No. 25135-20-0), manufactured with DMT and CHDM. 1,4-cyclohexylenedimethylene terephthalate copolymers (CAS Reg. No. 25037-99-4), manufactured with TPA and CHDM. | 25640-14-6, 25038-91-9, 25135-20-0, 25037-99-4 | エチレングリコール：50モル％以上、1,4-シクロヘキサンジメタノール：50モル％未満。 25640-14-6、 25038-91-9 | 用途、温度制限はＦＣＮ179に従う
339 | FCN認可物質 | YA | 4 | 18-393/556 |  | ホスホン酸､[［3,5-ビス(1,1-ジメチルエチル)-4-ヒドロキシフェニル］メチル］-､ジエチルエステル | Phosphonic acid, [[3,5-bis(1,1-dimethylethyl)-4-hydroxyphenyl]methyl]-, diethyl ester (CAS Reg. No. 976-56-7). | 976-56-7 |  | 添加量0.11％以下
340 | FCN認可物質 | YD | 1 | 21-431 |  | 酸化スズ(Ⅳ) | Tin(IV) Oxide | 18282-10-5 |  | 酸化チタン、酸化けい素との併用に限る 色材中で6%以下
341 | FCN認可物質 | YF | 3 | 36-429 |  | メタクリル酸メチル・メタクリル酸グリシジル・スチレン共重合物 | Copolymer of styrene (CAS Reg. No. 100-42-5), methyl methacrylate (CAS Reg. No.80-62-6), and glycidyl methacrylate (CAS Reg. No. 106-91-2). | 100-42-5 80-62-6 106-91-2 |  | 添加量0.5%以下
342 | FCN認可物質 | YC | 7 | 39-750 |  | オクタデカン酸，1-(12-アセチルオキシ)-,2,3-ビス(アセチルオキシ)プロピルエステル;1-(12-アセトキシステアロイル)-2,3-ジアセチルグリセロール | Octadecanoic acid, 1-(12-acetyloxy)-, 2,3-bis(acetyloxy) propyl ester; 1-(12-acetoxystearoyl)- 2,3-diacetyl glycerol | 736150-63-3 |  | 可塑剤として添加量:3.0％以下 着色分散剤として添加量0.5％以下
343 | FCN認可物質 | YG | 6 | 41-137 |  | ２－アミノベンズアミド | Anthranilamide. The Chemical Abstracts Service (CAS) name is 2-aminobenzamide | 88-68-6 |  | 残存量250µg/g以下、 水用ボトルには残存量500µg/g以下 その他の制限はFCN137に従う 88-68-6
344 | FCN認可物質 | YA | 7 | 45-537 |  | 2,2'(p-フェニレン）ジｰ3,1-ベンゾオキサジン-4-オン | 2,2'-(1,4-Phenylene)bis[4H-3,1-benzoxazin-4-one] (CAS Reg. No. 18600-59-4). | 18600-59-4 |  | 100℃未満で使用のこと
345 | FCN認可物質 | YF | 6-1 | 50-870 |  | メタキシリレンアジパミド | Hexanedioic acid polymer with 1,3-benzenedimethanamine(CAS Reg. No. 25718-70-1) meeting the specifications in 21 CFR 177.1500 (b), item 10.2, when tested by the methods given in 21 CFR 177.1500 (c). | 25710-70-1 |  | 添加量30wt%以下：温度条件Ｃ～Ｇで食品タイプI,II,IV-B，VI-A,VI-B,VII-B,VIIIに対して（95℃の水に1時間、その後49℃24時間曝した後、食品接触面に0.08mg/cm2を越えるクロロホルム可溶物が抽出 されないこと) 添加量10wt%以下：温度条件７１℃以下で食品タイプVI-Cに対して(71℃の50％エ タノールに1時間、その後49℃24時間曝した後、食品接触面 0.08mg/cm2を超えるクロロホルム可溶物が抽出されないこと）
346 | FCN認可物質 | YF | 6-1 | 51-932 |  | 第4級アンモニウム化合物、(水添タロウアルキル)ビス(ヒドロキシエチル）メチルクロライド又は1-オクタデカンアミニウム,N,N,-ビス(2-ヒドロキシエチル)-N-メチルクロライドによる表面処理モンモリロナイト5ｗｔ％以下で配合したＭＸＤ６ナイロン混合物 | Monmorillonite (CAS Registry Number 1318-93-0) surface treated with either quaternary ammonium compounds, (hydrogenated tallow alkyl)bis (hydroxyethyl)methyl chlorides (CAS Registry Number 68607-27-2) or 1-octadecanaminium, N, N-bis(2-hydroxyethyl)-N-methyl chloride (CAS Registry Number 3010-24-0). | 1318-93-0､68607-27-2or3010-24-0 |  | ▲ボトル用に使用 添加量5ｗｔ％以下のとき 添加量5ｗｔ％以下のとき 水性、酸性、低および高アルコール食品に温度条件Ｃ～Ｇで、使用。 脂肪性食品に温度条件Ｅ～Ｇで、使用。
347 | FCN認可物質 | YG | 6 | 55-1148 |  | 1,2-ベンズイソチアゾール-3-オン(2H)1,1-ジオキサイドナトリウム塩 | 1,2-Benzisothiazol-3-one(2H)1,1-jioxide,sodium salt | 128-44-9 |  | 添加量制限：0.1ｗｔ％以下
348 | FCN認可物質 | YA | 4 | 62-1374 |  | O,O-ジエチル（３，５－ジ－ｔ－ブチル－４－ヒドロキシベンジル）ホスホネート | Phosphonic acid,[[3,5-bis (1,1-dimethylelhyl)-4-hydroxyyphenyl]methyl]ー , d iethyl ester | 976-56-7 |  | 添加量：０．１１ｗｔ％以下 温度領域：Ａ－Ｈ、 対象食品：全食品 乳児用のミルクやその成分、母乳との接触する用途への使用は除く
349 | FCN認可物質 | YJ | 1 | 19-293 |  | 約６５．３％のピリミド(5,4-g)プテリジン-2,4,6,8-テトラミン、約７．５％の2,6,8-トリアミノ-ピリミド(5,4-g)プテリジン-4(1H)-オン、約１６．７％の2,8-ジアミノ-ピリミド(5,4-g）プテリジン-4,6(1H,7H)-ジオン、約０．３％の8-アミノ-ピリミド(5,4-g)プテリジン-2,4,6(1H,3H,7H)-トリオンの混合物であるピリミド(5,4-g)プテリジン-2,4,6,8-テトラミンと4-メチルベンゼンスルホン酸の塩基性加水分解生成物 | Pyrimido(5,4-g)pteridine-2,4,6,8-tetramine,4-methylbenzenesulfonate, base-hydrolyzed (Pigment Yellow 382E), which is a mixture consisting of approximately 65.3 percent Pyrimido(5,4-g)pteridine-2,4,6,9-tetramine , approximately 7.5 percent 2,6,8-triamino-pyrimido(5,4-g)pteridine-4(1H)-one, approximately 16.7 percent 2,8-diamino-pyrimido(5,4-g)pteridine-4,6(1H, 7H)-dione , and approximately 0.3 percent 8-amino-pyrimido(5,4-g)pteridine-2,4,6(1H,3H,7H)-trione | 346709-25-9 |  | 添加量０．５ｗｔ％以下 使用制限：温度領域Ａ～Ｈ， 対象食品：全食品
350 | FCN認可物質 | YA | 8 | 70-1216 |  | リン酸銅 | Copper(Ⅱ)hydroxide phosphate | 12158-74-6 |  | 添加量 ２．６ｗｔ％以下 使用温度：Ｃ～Ｇ
Ⓑ 牛脂由来の油脂類を出発原料として使用する場合は、次の何れかによること
（1）人の食用に適した牛脂を使用したもの。
（2）250℃、250℃相当圧力、３時間等の高温高圧の条件下で加水分解、けん化又はエステル交換したもの。

## 表18 PC
ポリカーボネート | [9 empty] | （平成29年2月1日現在）
No | 種類 | 業界PL番号 |  |  | 重複 | 物質名（和名） | 物質名（英名） | CAS | 規格（品質） | 制限（使用量・使用条件等）
1 | 基ポリマー | 2-24 | (1) |  |  | 下記の出発物質から得られる炭酸ジエステルあるいは炭酸ジクロライドと多価フェノールとの重縮合物 ①2,2-ビス（4-ヒドロキシフェニル）プロパンとジフェニルカーボネート又はカルボニルクロライドとの重縮合により得られるポリマー | Polycarbonate | 25766-59-0 | 灰分 0.1%以下
2 | 基ポリマー | 2-24 | (3) | ① |  | 触媒：トリエチルアミン |  |  |  | トリエチルアミンとトリブチルアミンの合計残存量0.05%以下
3 | 基ポリマー | 2-24 | (3) | ② |  | 触媒：トリブチルアミン |  |  |  | トリエチルアミンとトリブチルアミンの合計残存量0.05%以下
4 | 基ポリマー | 2-24 | (3) | ③ |  | 触媒：第４級アンモニウム
5 | 基ポリマー | 2-24 | (4) |  |  | 重合調節剤 重合調節剤として下記の物質を使用できる
6 | 基ポリマー | 2-24 | (4) | ① |  | フェノール |  |  |  | 使用量2.0%以下
7 | 基ポリマー | 2-24 | (4) | ② |  | パラターシャリーブチルフェノール |  |  |  | 使用量2.5%以下
8 | 基ポリマー | 2-24 | (4) | ③ |  | 4-(1,1,3,3,テトラメチルブチル）-フェノール |  |  |  | 添加量5.0%以下
9 | 基ポリマー | 2-24 | (4) | ④ |  | p-クミルフェノール |  |  |  | 移行量15mg/kg食品以下
10 | 安定剤 | A | 1 | 1 |  | ソルビン酸カリウム | Potassium sorbate | 24634-61-5 |  | 塗布量：600mg/㎡以下
11 | 安定剤 | A | 2 | 1 |  | エポキシ化大豆油 | Epoxydized soybean oil | 8013-07-8 | オキシラン酸素６～７％， ヨウ素価８未満
12 | 安定剤 | A | 2 | 2 |  | エポキシ化アマニ油 | Epoxydized linseed oil | 8016-11-3 | オキシラン酸素:8.3％以上， ヨウ素価5以下
13 | 安定剤 | A | 3 | 10 |  | 2－(4,6－ジフェニル1,3,5－トリアジン－2－イル)－5－[(ヘキシル)オキシ]－フェノール | 2-(4,6-diphenyl-1,3,5-triazin-2-yl)-5-hexyloxyphenol | 147315-50-2 |  | 添加量：0.5％以下
14 | 安定剤 | A | 4 | 1 |  | トリス(ノニルフェニル)フォスファイト | Tris(nonylphenyl)phosphate | 26523-78-4 | トリイソプロパノールアミンの含有量：0.1％以下 | Ａ４－２との合計添加量：0.1％以下， 可塑剤と併用しないこと
15 | 安定剤 | A | 4 | 2 |  | トリス(ミックスド,モノおよびジノニルフェニル)フォスファイト | Tris(mixed, mono- and di-) nonylphenylphosphite | 54771-30-1 | トリイソプロパノールアミンの含有量：0.1％以下 | Ａ４－１との合計添加量：0.1％以下， 可塑剤と併用しないこと
16 | 安定剤 | A | 4 | 4 |  | ジステアリルペンタエリスリトールジフォスファト又はサイクリックネオペンタンテトライルビス(オクタデシルフォスファイト) | Distearylpenthaerythritol diphosphite or cyclic neopentane tetraylbis (octadecylphosphite) | 3806-34-6 | Ⓑ りん含量：7.8～8.2％
17 | 安定剤 | A | 4 | 6 |  | トリス(2,4－ジ－t－ブチルフェニル)フォスファイト | Tris(2,4-di-t-butylphenyl)phosphite | 31570-04-4 |  | 添加量：0.6％以下
18 | 安定剤 | A | 4 | 7 |  | 4,4'－ブチリデン－ビス(3－メチル－6－t－ブチルフェニル－ジ－トリデシルフォスファイト) | 4-4'-Butylidene-bis(3-methyl-6-t-butyl phenyl-di-tridecyl phosphite) | 13003-12-8 | Ⓑ
19 | 安定剤 | A | 4 | 9 |  | 4,4'－ビフェニレンジホスフィン酸テトラキス(2,4－ジ－t－ブチルフェニル) | Tetrakis(2,4-di-t-butylphenyl)-4,4'-bi phenylenediphosphinate | 119345-01-6 38613-77-3 |  | 添加量：0.3％以下
20 | 安定剤 | A | 4 | 11 |  | サイクリックネオペンタンテトライルビス(2,4－ジ－t－ブチルフェニルフォスファイト) | Cyclic neo pentanetetrayl bis(2,4-di-t-butylphenylphophite) or Bis(2,4-di-tert-butylphenyl)pentaerythritoldiphosphite | 26741-53-7 | トリイソプロパノールアミンの含有量：1.0％以下 トリフェニルフォスファイトを含有しないこと | 最大移行量：0.6mg/kg食品
21 | 安定剤 | A | 4 | 12 |  | トリス(シクロヘキシルフェニル)フォスファイト | Tris(cyclohexylphenyl)phosphite | 13423-78-4 |  | 添加量：0.05％以下
22 | 安定剤 | A | 4 | 17 |  | 3,9－ビス｛2,4－ビス(1－メチル－1－フェニルエチル)フェノキシ｝－2,4,8,10－テトラオキサ－3,9－ジホスファスピロ[5,5]ウンデカン | Bis(2,4-bis(1-methyl-1-phenylethyl)phenoxy)-2,4,8,10-teｔraoxa-3,9-diphosphaspiro[5.5]undecane | 154862-43-8 | Ⓑ トリイソプロパノールアミンの含有量：2.0％以下 | 添加量：0.2％以下
23 | 安定剤 | A | 4 | 20 |  | （三塩化リンとビフェニール）のフリーデルクラフト付加物と４,６－ｼﾞ-t-ブチル－ｍ－クレゾ－ルとの縮合により製造されるビフェニールを有する４,６－ジ－ｔ－ブチル－ｍ－クレジﾙホスホナイト縮合物 | 4,6-di-tert-butyl-m-cresol, reaction products with biphenyl –phosphorus trichloride reaction products ; predominant product: bis [bis (2,4-di-tert-butyl-5-methylphenoxy) phosphino] biphenyl | 178358-58-2 |  | 添加量：0.3％以下
24 | 安定剤 | A | 4 | 21 |  | 3，9－ビス（2，6－ジ－ｔ－ブチル－４-メチルフェノキシ）－2，4，8，10－テトラオキサ－3，9－ジホスファスピロ［5，5］ウンデカン | Bis(2,6-dｉ-tert-butyl-4-methylphenyl)pentaerythritol diphosphite | 80693-00-1 | Ⓑ トリイソプロパノールアミンの含有1.0％以下 | 添加量：0.1％以下
25 | 安定剤 | A | 5 | 2 |  | 3,3'－チオジプロピオン酸ジラウリル | Dilauryl-3,3-Thiodipropionate | 123-28-4 | Ⓑ | 添加量：0.5％以下
26 | 安定剤 | A | 5 | 3 |  | 3,3'－チオジプロピオン酸ジミリスチル | Dimyristyl-3,3'-thiopropionate | 16545-54-3 | Ⓑ | 添加量：0.5％以下
27 | 安定剤 | A | 5 | 4 |  | 3,3'－チオジプロピオン酸ジステアリル | Distearyl-3,3'-thiopropionate | 693-36-7 | Ⓑ | 添加量：0.5％以下
28 | 安定剤 | A | 6 | 1-1 |  | ブチル化ヒドロキシトルエン | Butylated hydroxytoluene | 128-37-0 |  | 添加量：0.125％以下
29 | 安定剤 | A | 6 | 1-5 |  | n－オクタデシル－β－(4'－ヒドロキシ－3',5'－ジ－t－ブチルフェニル)プロピオネート | n-Octadecyl-P-(4'-hydroxy-3',5'-di-t-butylphenyl)propionate | 29874-14-4 | Ⓑ | 添加量：0.5％以下
30 | 安定剤 | A | 6 | 3-1 |  | 1,1,3－トリス(2－メチル－4－ヒドロキシ－5－t－ブチルフェニル)ブタン） | 1,1,3-Tris(2-methyl4hydroxy-5-t-butyl phenyl) butane | 1843-03-4 |  | 添加量：0.2％以下
31 | 安定剤 | A | 6 | 4-1 |  | 1,3,5－トリメチル－2,4,6－トリス(3,5－ジ－t－ブチル－4－ヒドロキシベンジル)ベンゼン | 1,3,5-Trimethyl-2,4,6-tris(3,5-di-t-butyl-4-hydroxybenzyl) benzene | 1709-70-2 |  | 添加量：0.5％以下
32 | 安定剤 | A | 6 | 4-2 |  | テトラキス〔メチレン－3－(3',5)ジ－t－ブチル－4'－ヒドロキシフェニル〕プロピオネート〕メタン | Tetrakis(methylene-3-[3',5'-di-t-buty-4'-hydroxyphenyl] propionate)methane | 6683-19-8 |  | 添加量：0.5％以下
33 | 安定剤 | A | 7 | 3 |  | 2－ヒドロキシ－4－n－オクトキシベンゾフェノン | 2-Hydroxy-4-n-octoxybenzophenone | 1843-05-6 |  | 移行量：3.8ppm以下
34 | 安定剤 | A | 7 | 6 |  | 2－(2'－ヒドロキシ－5'－メチルフェニル)ベンゾトリアゾール | 2-(2'-Hydroxy-5'-methylphenyl)benzotriazole | 2440-22-4 |  | Ａ７－８との合計添加量：0.5％以下
35 | 安定剤 | A | 7 | 8 |  | 2－(2'－ヒドロキシ－3'－t－ブチル－5'－メチルフェニル)－5－クロロベンゾトリアゾール | 2-(2'-Hydroxy-3'-t-butyl-5'-methyl phenyl)-5-chlorobenzotriazole | 3896-11-5 |  | Ａ７－６との合計添加量：0.5％以下
36 | 安定剤 | A | 7 | 10 |  | 2,5－ビス〔5'－t－ブチルベンゾキサゾリル(2)〕－チオフェン | 2,5-Bis [5'-t-butyl benzoxazolyl-(2)]thiophene | 7128-64-5 |  | 溶出量：0.6mg/kg以下
37 | 安定剤 | A | 7 | 19 |  | 2－(2H－ベンゾトリアゾール－2－イル)－4－(1,1,3,3－テトラメチルブチル)フェノール | 2-(2H-Benzotriazole-2-yl)-4-(1,1,3,3-tetramethylbutyl)phenol | 3147-75-9 |  | 添加量：0.5％以下， 室温以下での使用に限る
38 | 安定剤 | A | 7 | 21 |  | 2－(2H－ベンゾトリアゾール－2－イル)－4,6－ビス(1－メチル－1－フェニルエチル)フェノール | 2-(2H-Benzotirazole-2-yl)-4,6-bis(1-methyl-1-phenylethyl) phenol | 70321-86-7 |  | 添加量：0.5％以下
39 | 安定剤 | A | 7 | 22 |  | 4－ベンゾキサゾイル－(2)－4'〔5－メチル－ベンゾキサゾイル－(2) 〕－スチルベン | 4-benzoxazoyl-(2)-4' - [5-methyl -benzoxazoyl-(2)] -stilbene | 5242-49-9 |  | 添加量：0.05％以下
40 | 安定剤 | A | 7 | 24 |  | 2,2＇-メチレンビス〔4-（1,1,3,3-テトラメチルブチル）-6-（2H-ベンゾ［ｄ］トリアゾール-2-イル）フェノール〕 | 2,2'-methylenebis[6-(2H-benzotriazol-2-yl)-4-(1,1,3,3-tetramethylbutyl)phenol] | 103597-45-1 |  | 添加量：2.0％以下 非脂肪性食品用に限る
41 | 安定剤 | A | 7 | 26 |  | 2,4-ジ-t-ブチル-6-(5-クロロベンゾトリアゾ－ル-2イル)フェノール | 2,4-di-t-butyl-6-(5-chloro-benzotriazol-2yl)phenol | 3864-99-1
42 | 安定剤 | A | 8 | 1 |  | カーボンブラック | Carbon black | 1333-86-4 | チャンネル法によるもの、または下記の規格を満たすもの トルエン抽出物0.1％以下、 ベンツ(a)ピレン含有量：0,25 mg/kg以下、 | 添加量：2.5%以下 色材として使用可能
43 | 安定剤 | A | 8 | 2a |  | パラオキシ安息香酸メチル | Methyl p-oxybenzoate | 99-76-3 |  | 塗布量：600mg/㎡以下
44 | 安定剤 | A | 8 | 2b |  | パラオキシ安息香酸プロピル | Propyl p-oxybenzoate | 94-13-3 |  | 塗布量：600mg/㎡以下
45 | 安定剤 | A | 8 | 2c |  | パラオキシ安息香酸エチル | Ethyl p-oxybenzoate | 120-47-8
46 | 安定剤 | A | 8 | 4 |  | ソルビン酸 | Sorbic acid | 110-44-1 |  | 塗布量：600mg/㎡以下
47 | 界面活性剤 | B | 1 | 1 |  | グリセリン脂肪酸エステル | Glycerin fatty acid esters | 31566-31-1 | Ⓑ 品質は食品添加物公定書に従う | 塗布量：600mg/㎡ 以下、
48 | 界面活性剤 | B | 1 | 2 |  | ソルビタン脂肪酸(C8～C22)エステル | Sorbitan fatty acid (C8-C22)esters | 1338-43-8 | Ⓑ 品質は食品添加物公定書に従う | 塗布量：600mg/㎡以下、 塗布用に限る
49 | 界面活性剤 | B | 1 | 3 |  | プロピレングリコール脂肪酸(C8～C22)エステル | Propylene glycol fatty acid (C8-C22)esters | 067784-83-2 67784-79-6 026403-62-3 | Ⓑ 品質は食品添加物公定書に従うもの | 塗布量：600mg/㎡以下、 塗布用に限る
50 | 界面活性剤 | B | 1 | 4 |  | ショ糖脂肪酸(C8～C22)エステル | Sucrosefattyacid (C8-C22)esters | 37318-31-3 | Ⓑ 品質は食品添加物公定書に従う
51 | 界面活性剤 | B | 1 | 5 |  | クエン酸モノ(ジおよびトリ)ステアリルエステル | Citric acid mono- (di-or tri-) stearyl ester |  | Ⓑ
52 | 界面活性剤 | B | 1 | 6 |  | ペンタエリスリトール脂肪酸(C8～C18)エステル | Pentaerythritol fafty acid (C8-C18)esters | 205243-77-2 | Ⓑ
53 | 界面活性剤 | B | 1 | 10 |  | ポリオキシエチレン(20モル)ソルビタン脂肪酸(C12～C18)エステル | Polyoxyethylene (20 moles) sorbitan fatty acid (C12-C18)esters | 9005-67-8 | Ⓑ | 塗布量：600mg/㎡ 以下 塗布用に限る
54 | 界面活性剤 | B | 1 | 11 |  | ポリエチレングリコール脂肪酸(Ｃ8～Ｃ22)エステル | Polyethylene glycol fatty acid (C8-C22) esters | 9004-99-3 9004-96-0 | Ⓑ ポリエチレングリコールの分子量：300以上， 脂肪酸はオレイン酸モノエステルのみ | 塗布量：600mg/㎡以下
55 | 界面活性剤 | B | 1 | 12 |  | ポリプロピレングリコール脂肪酸(Ｃ8～Ｃ18)エステル | Polypropylene glycol fatty acid(C8-C18)esters |  | Ⓑ
56 | 界面活性剤 | B | 1 | 13 |  | ポリオキシエチレン脂肪族アルコール(C12～C20)エーテル | Polyoxyethylene fatty alcohol (C12-C20) ethers | 69013-19-0 | Ⓑ | 塗布量：600mg/㎡ 以下、 塗布用に限る
57 | 界面活性剤 | B | 1 | 13-2 |  | ポリオキシエチレン(4～14モル)脂肪族アルコール(C5～C18)エーテル | Polyoxyethylene (4-14) Alkyl(5-18) Ether | 9002-93-1 | Ⓑ | 塗布量：100mg/㎡以下、 塗布用に限る
58 | 界面活性剤 | B | 1 | 14 |  | ポリオキシエチレン(4～50モル)アルキル(Ｃ7以上)フェニルエーテル | Polyoxyethylene (4-50 moles) alkyl(≧C7)phenyl ethers | 9002-93-1 | Ⓑ | 塗布量：100mg/㎡以下
59 | 界面活性剤 | B | 1 | 15 |  | N,Nビス(2－ヒドロキシエチル)脂肪(C8～C18)アミン | N,N-Bis(2-hydroxyethyl) fatty(C 8-C18)amine | 10213-78-2 | Ⓑ | 塗布量：24ｍｇ／㎡ 以下、 塗布用に限る
60 | 界面活性剤 | B | 1 | 16 |  | 脂肪酸(Ｃ12～Ｃ18)とジエタノールアミンによる縮合生成物 | Condensates of fatty acids (C12-C18)with diethanol amine | 120-40-1 | Ⓑ | 塗布量：600mg/㎡ 以下、 塗布用に限る
61 | 界面活性剤 | B | 1 | 17 |  | ポリオキシプロピレンポリオキシエチレンブロックポリマー | Polyoxypropylene polyoxyethylene block copolymer | 9003-11-6 | 塗布量：600mg/㎡以下、塗布用に限る
62 | 界面活性剤 | B | 1 | 18 |  | ポリエチレングリコール | Polyethylene glycol | 25322-68-3 | 分子量：200～9,500 エチレングリコールとジエチレングリコールの残存量：0.2％以下 | 添加量：0.2％以下、 塗布量：600mg/㎡以下
63 | 界面活性剤 | B | 1 | 19 |  | ポリプロピレングリコール | Polypropylene glycol | 25322-69-4 |  | 塗布量：600mg/㎡以下、 塗布用に限る
64 | 界面活性剤 | B | 1 | 21 |  | ポリエチレンオキサイド | Polyethylene oxide | 25322-68-3 |  | 塗布量：600ｍｇ／㎡ 以下、 塗布用に限る
65 | 界面活性剤 | B | 1 | 23 |  | イソプロピルアルコール | Isopropyl alcohol | 67-63-0 |  | 塗布量：600mg/㎡以下、塗布用に限る
66 | 界面活性剤 | B | 1 | 26 |  | Ｎ，Ｎ－ジメチルアミノエチルメタクリレート・２－ヒドロキシエチルメタクリレート・メチルメタクリレート共重合物のモノクロル酢酸ナトリウムによる変性物 | Reaction product of N,N-dimethylaminoethyl methacrylate-2-hydroxyethyl methacrylate-methyl methacrylate copolymer with sodium monochloroacetate | 72765-59-4 | 数平均分子量：：40,000～70,000 モノクロル酸ナトリウムによる変性率：20～40％ | 表面塗布200㎎/㎡以下
67 | 界面活性剤 | B | 1 | 28 |  | Ｎ－２－ヒドロキシエチル－Ｎ－（２－ヒドロキシアルキル）アミン | Ｎ-2-ｈｙｄｒｏｘｙｅｔｈｙｌ-Ｎ-(2-ｈｙｄｒｏｘｙａｌｋｙｌ) ａｍｉｎｅ | 84836-93-1 2615-84-1 56975-13-4 | Ⓑ アルキルはＣ12（２～60％），Ｃ14（40～98％） | 塗布量：500mg/㎡ 塗布用に限る
68 | 界面活性剤 | B | 1 | 29 |  | エチルアルコール | Ethanol |  |  | 塗布量：600mg/㎡以下
69 | 界面活性剤 | B | 2 | 1 |  | アルキル(Ｃ10～Ｃ20)スルホン酸塩(Ｎa) | Alkyl (C10-C20) sulfates(Na, K, NH4) | 977180-90-7,（Na） 27176-87-0 | Ⓑ | 添加量：0.3％以下 但し，Ｎａ塩は3.0％以下、 塗布量：120mg/㎡以下を追加
70 | 界面活性剤 | B | 2 | 2 |  | アルキル(C9～C20)ベンゼンスルホン酸塩(Na) | Alkyl (C9-C 20) benzene sulfonates (Na, K, NH4) | 68411-30-3 | Ⓑ | 添加量:2.0%以下 B2-1、B2-3合計塗布量：600mg/㎡以下
71 | 界面活性剤 | B | 2 | 2-2 |  | ドデシルベンゼンスルホン酸塩(Mg、Zn) |  |  |  | 移行量：30mg/kg以下 B2-1、B2-3合計塗布量：600mg/㎡以下
72 | 界面活性剤 | B | 2 | 3 |  | アルキルナフタリンスルホン酸塩(Na) | Alkyl (C10-C 20) naphthalene sulfonate Na,Salt | 577-11-7 |  | B2-1,2,3の合計塗布量：600mg/㎡以下、 塗布用に限る
73 | 界面活性剤 | B | 2 | 4 |  | ソジウムジアルキル(Ｃ4～Ｃ16)スルホサクシネート | Sodium dialkyl(C4-C 16) sulfosuccinate |  | Ⓑ | 塗布用に限る 塗布量：600mg/㎡以下
74 | 界面活性剤 | B | 2 | 9 |  | アルキル(C8～C20)サルフェート(Na,K,NH4) | Alkyl (C8-C 20) sulfates (Na, K, NH4) | 151-21-3 | Ⓑ | B2-1,2 の合計塗布量：600mg/㎡以下 塗布用に限る
75 | 界面活性剤 | B | 2 | 10 |  | ポリオキシエチレン脂肪アルコール(C12～C20)エーテルサルフェート(Na,NH4) | Polyoxyethylene fatty alcohol (C12-C20) ether sulfates (Na, NH4) |  | Ⓑ | 塗布量：600mg/㎡以下 塗布用に限る
76 | 界面活性剤 | B | 2 | 11 |  | ポリオキシエチレン(4～50モル) アルキル(C7以上)フェニルエーテルサルフェート(Na,NH4) | Polyoxyethylene (4-50 moles) alkyl (≧C7) phenylether sulfates (Na, NH4) | 55348-40-8 | Ⓑ | 塗布量：600mg/㎡以下、 塗布用に限る
77 | 界面活性剤 | B | 2 | 16 |  | 脂肪酸(C8～C22)塩 (Na,K,NH4) | Fatty acid (C8-C22) salts (Na, K, NH4) | 143-19-1 | Ⓑ 水添物を含む | 塗布量：600mg/㎡以下、 塗布用に限る
78 | 界面活性剤 | B | 4 | 1 |  | ジメチルジアルキル(Ｃ8～Ｃ18)アンモニウムクロライド | Dimethyl dialkyl (Ｃ8～Ｃ18) ammonium chloride | 61789-77-3、 61789-80-8 | Ⓑ | 最大移行量：３㎎/㎏食品以下
79 | 界面活性剤 | B | 5 | 1 |  | カルボキシメチルセルロース及びそのナトリウム塩 | Carboxymethyl cellulose and its sodium salt | 9000-11-7 |  | 塗布量：600mg/㎡以下、 塗布用に限る
80 | 界面活性剤 | B | 5 | 2 |  | メチルセルロース | Methyl Cellulose | 9004-67-5 |  | 塗布量：600mg/㎡以下、 塗布用に限る
81 | 界面活性剤 | B | 5 | 5 |  | メチルヒドロキシプロピルセルロース | Methylhydroxypropyl cellulose | 9004-65-3 | 品質は食品添加物公定書に従う | 塗布量：600mg/以下
82 | 界面活性剤 | B | 5 | 9 |  | ポリビニルアルコ一ル | Polyvinyl alcohol | 9002-89-5 | ４％水溶液20℃の粘度2センチポイズ以上 | 塗布量：600mg/㎡以下
83 | 界面活性剤 | B | 5 | 12 |  | ポリビニルピロリドン | Polyvinyl pyrrolidone | 9003-39-8 | 5％水溶液の粘度が20℃で34cp以上 | 塗布量：600mg/㎡以下、 塗布用に限る
84 | 界面活性剤 | B | 5 | 17 |  | シクロヘキシルメタクリレート・Ｎ，Ｎ－ジメチルアミノエチルメタクリレート・エチルメタクリレート・オクタデシルメタクリレート・Ｎ－ビニルピロリドン共重合物のモノクロル酢酸ナトリウムによる変性物 | Copolymer of N-Methacryloyloxyethyl-N,N-dimethylammonium-[alpha]-N-methyl carboxylate chloride sodium salt, octadecyl methacrylate, ethyl methacrylate, cyclohexyl methacrylate,N-vinyl-2-pyrrolidone | 66822-60-4 | Ⓑ 数平均分子量：：40,000～70,000 モノクロル酸ナトリウムによる変性率：20～40％ | 表面塗布量：200㎎/㎡以下
85 | 界面活性剤 | B | 5 | 22 |  | ポリビニルポリピロリドン | Polyvinylpolypyrrolidone | 25249-54-1 | 水、5％酢酸及び50％エタノール溶媒による３時間還流条件下での総溶出量：50µg/ml以下 | 添加量：30．0％以下
86 | 滑剤 | C | 1 | 1 |  | 流動パラフィン | Liquid paraffin | 8002-74-2 | 品質は食品添加物公定書に従う
87 | 滑剤 | C | 1 | 2 |  | 合成パラフィン | Synthetic paraffin | 8002-74-2 | (1)凝固点 93～99℃ (2)油含量： 0.5％以下 (3)吸光度 88℃ジヒドロナフタリン中で290nmでの吸収が0.01を超えないこと
88 | 滑剤 | C | 1 | 4 |  | 合成イソパラフィン石油炭化水素 | Synthetic isoparaffin petroleum hydrocarbons | 68551-17-7 | (1)沸点(63～260℃) (2)紫外線吸光度(光路長１㎝当たりの最高吸光度) 260～319mμ 1.5 320～329mμ 0.08 330～350mμ 0.05 (3)不揮発残渣 0.002g/100ml以下
89 | 滑剤 | C | 1 | 6 |  | 白色鉱油 | White mineral oil | 8042-47-5 | (1)セイボルト色調20以上 (2)紫外線吸光度(光路長1㎝当たりの最高吸光度) 280～289nm 4.0 290～299nm 3.3 300～329nm 2.3 330～350nm 0.8
90 | 滑剤 | C | 1 | 8 |  | 石油系ワックス | Petroleumwax | 8002-74-2, 63231-60-7 | 紫外線吸光度(光路長１㎝当りの最高吸光度) 280～289nm0.15 290～299nm0.12 300～359nm0.08 360～400nm0.02
91 | 滑剤 | C | 1 | 10 |  | モンタンワックス | Montan wax | 8002-53-7 |  | 添加量：0.1％以下、Ｃ５－19との合計添加量：0.1％以下
92 | 滑剤 | C | 1 | 11 |  | ポリエチレンワックス | Polyethylene wax | 9002-88-4
93 | 滑剤 | C | 1 | 13 |  | 水素添加ポリブテン | Hydrogenated polybutene | 68937-10-0 | (1)99℃の粘度が39セイボルト以上、(2)臭素価3以下 | 脂肪性食品には使用できない
94 | 滑剤 | C | 2 | 1 |  | 高級脂肪酸(Ｃ8～Ｃ22) | Higher fatty acids (C8-C22) and behenic acid |  | Ⓑ 動物または植物油脂から得られた脂肪酸およびそれらの脂肪酸を水素添加したもの | 添加量：5.0％以下 、 但し，ベヘニン酸の添加量：0.2％以下
95 | 滑剤 | C | 3 | 1 |  | 高級脂肪酸(Ｃ8～Ｃ22)アルミニウム | Higher fatty acid (C8-C22) aluminum salts | 637-12-7 | Ⓑ | 添加量：3.0％以下
96 | 滑剤 | C | 3 | 2 |  | 高級脂肪酸(Ｃ8～Ｃ22，リシノール) カルシウム | Higherfatty acid (C8-C22) calcium salts | 1592-23-0 | Ⓑ | 添加量：2.0％以下、 塗布量：600mg/㎡以下 (ステアリン酸カルシウムに限る)
97 | 滑剤 | C | 3 | 3 |  | 高級脂肪酸(Ｃ8～Ｃ22)マグネシウム | Higher fatty acid (C8-C22) magnesium salts | 557-04-0 | Ⓑ | 添加量：2.0％以下
98 | 滑剤 | C | 3 | 4 |  | 高級脂肪酸(C8,C18)亜鉛 | Higherfattyacid (C8-C18)zincsalts . | 557-05-1 | Ⓑ 塗布剤は不ケン化物2％以下、ステアリン酸に限る | 添加量：2.5％以下、 塗布量：600mg/m2以下
99 | 滑剤 | C | 3 | 4-1 |  | ベヘン酸（Ｃ22）亜鉛 | Behenic acid(C22) zinc salts |  | 不ケン化物質2.0％以下 （牛脂の制限なし）
100 | 滑剤 | C | 4 | 1 |  | 直鎖脂肪族１価アルコール(Ｃ8～Ｃ18) | Straight-chain fatty monohydric alcohols (C8-C18) | 56-81-5 | Ⓑ 合成アルコールは (1)全ジオール:0.1%以下 (2)C8～C14:直鎖96%以上、アルコール分99%以上 (3)C16～C18:直鎖94%以上、アルコール分98%以上 (4)非アルコール不純物はパラフィンのこと
101 | 滑剤 | C | 4 | 2 |  | グリセリン | Glycerin | 56-81-5 | Ⓑ 品質は食品添加物公定書に従う
102 | 滑剤 | C | 4 | 4 |  | プロピレングリコール | Propylene glycol | 57-55-6 | 品質は食品添加物公定書に従う
103 | 滑剤 | C | 4 | 5 |  | ペンタエリスリトール | Pentaerythritol | 115-77-5
104 | 滑剤 | C | 4 | 6 |  | トリエチレングリコール | Triethylene glycol | 112-27-6 | ジエチレングリコールの含量：0.1％以下
105 | 滑剤 | C | 5 | 3 |  | 高級脂肪酸(Ｃ4～Ｃ22)と直鎖脂肪族１価アルコール(Ｃ4～Ｃ18)のエステル | Higher fatty acid (C4-C22) esters of straight-chain fafty alcohols (C2-C18) |  | Ⓑ | 添加量：3.0％以下
106 | 滑剤 | C | 5 | 9 |  | アセチルクエン酸トリブチル | Tributyl acetylcitrate | 77-90-7
107 | 滑剤 | C | 5 | 13 |  | アジピン酸ジ-2－エチルヘキシル | Di-2-ethylhexyl adipate | 103-23-1 |  | 添加量：5.0％以下
108 | 滑剤 | C | 5 | 14 |  | セバシン酸ジブチル | Dibutyl sebacate | 109-43-3 | Ⓑ
109 | 滑剤 | C | 5 | 15 |  | セバシン酸ジオクチル | Dioctyl sebacate | 122-62-3 | Ⓑ
110 | 滑剤 | C | 5 | 18 |  | ポリ(1,3－ブタンジオ－ル－アジピン酸)エステル | Poly(1,3-butanediol adipate) | 24937-93-7
111 | 滑剤 | C | 4 | 7 |  | モンタン酸とエタンジオール,1,3ブタンジオールのエステル | Montanic acids and/or their esters with ethyleneglycol and/or with 1,3-butanediol and/or with glycerol |  |  | 添加量：0.1％以下， Ｃ１－10との合計添加量：0.1％以下
112 | 滑剤 | C | 5 | 28 |  | ぬかろう | Rice bran wax | 3016-60-2 |  | 添加量：1.0％以下
113 | 滑剤 | C | 5 | 35 |  | ペンタエリストールテトラステアレート | Pentaerythritol Tetrastearate | 115-83-3 | Ⓑ | 添加量：0.5％以下
114 | 滑剤 | C | 5 | 36 |  | 1,2－プロパンジオールおよび(又は)1,3および(又は)1,4－ブタンジオールおよび(又は)ポリプロピレングリコールとアジピン酸からなるポリエステルで酢酸又は脂肪酸(C12-18)又はn－オクタノールおよび(又は)n－デエカノールで末端封鎖されたものも含む | Polyesters of 1,2-propanediol and/or 1,3- and/or 1,4-butanediol and/or polypropyleneglycol with adipic acid, which may be end-capped with acetic acid or fatty acids C12 -C18 or n-octanol and/or n-decanol |  |  | 溶出量：30mg/kg以下
115 | 滑剤 | C | 7 | 1 |  | 水添食用油脂 | Hydrogenated edible oil and fat |  | Ⓑ
116 | 滑剤 | C | 7 | 2 |  | 水添ひまし油 | Hydrogenated castor oil | 8001-78-3
117 | 滑剤 | C | 7 | 5 |  | スパームアセチワックス | Spermaceti wax | 8002-23-1 | 添加量：3.0％以下
118 | 滑剤 | C | 7 | 6 |  | カルナウバ ワックス | Carnauba wax | 8015-86-9
119 | 滑剤 | C | 7 | 7 |  | 密ろう | Bees' wax | 8012-89-3
120 | 滑剤 | C | 7 | 8 |  | アセチル化モノグリセライド | Acetylated monoglycerides | 68990-54-5 | Ⓑ分子中アセチル基を持つ脂肪酸(Ｃ8～Ｃ22)グリセライドであって，酸価６以下、ライヘルトマイスル価75～200のもの食品添加物公定書に従う塗布量：600mg/ m2以下
121 | 滑剤 | C | 8 | 1 |  | エチレンビス脂肪酸(Ｃ18)アマイド | Ethylene bis-fatty acid (C 16,C 18) amide N,N'-Ethane-1,2-diylbispalmitamide | 110-31-6 5518-18-3 | Ⓑ | 添加量：0.2％以下， 器具には0.5％以下
122 | 滑剤 | C | 8 | 2 |  | 高級脂肪酸(Ｃ8～Ｃ22)アマイド | Higherfattyacid (C8-C22) amide |  | Ⓑ | パルミチン酸アマイドとステアリン酸アマイドの合計添加量：0.1％以下
123 | 滑剤 | C | 9 | 1 |  | メチルヒドロジエンポリシロキサン | Methyl hydrogene polysiloxane | 63148-57-2 9004-73-3 | 20℃の粘度最低100cSt
124 | 滑剤 | C | 9 | 2 |  | ジメチルポリシロキサン | Dimethyl polysiloxane | 63148-62-9 | 粘度：最低100cSt（20℃） | 塗布量600mg/㎡以下
125 | 滑剤 | C | 9 | 3 |  | メチルフェニルポリシロキサン | Methyl phenyl polysiloxane | 68083-14-7 | 20℃の粘度最低100cSt | 塗布量：600mg/㎡以下
126 | 滑剤 | C | 11 | 4 |  | モンタン酸カルシウム | Montan wax acid calcium salt | 68308-22-5 |  | 添加量：0.1％以下
127 | 充填剤 | D | 1 | 1 |  | 酸化マグネシウム | Magnesium oxide | 1309-48-4 |  | 複合酸化物系顔料成分として使用可能
128 | 充填剤 | D | 1 | 2 |  | 酸化アルミニウム | Aluminium oxide | 1344-28-1 |  | 塗布量：600mg/㎡以下 複合酸化物系顔料成分として使用可能
129 | 充填剤 | D | 1 | 3 |  | 酸化けい素 | Silicon oxide | 7631-86-9 | 官能基例えばビニル基，メタクリル基，アミノ基またはグリシジル基を有するアルコキシシランで処理する場合は，処理剤の量：は合計0.5％以下であること。 処理剤合計は、充填剤に対し5％以下 | 塗布量：600mg/㎡以下 無機顔料および複合酸化物系顔料成分として使用可能
130 | 充填剤 | D | 1 | 3-1 |  | 3-アミノプロピルトリエトキシシラン処理酸化けい素 | 3-aminopropyltriethoxysilane,Slicone oxide | 919-30-2 7631-86-9 | 3-アミノプロピルトリエトキシシランの酸化けい素への処理量：１０ｗｔ％以下、 3-アミノプロピルトリエトキシシラン処理された酸化けい素から抽出されうる3-アミノプロピルトリエトキシシランの残留量：が３mg/kgフィラー 以下であること | 処理された酸化けい素の添加量：２．０ｗｔ％以下、 フィルム（３００μ以下）としての使用に限る
131 | 充填剤 | D | 1 | 4 |  | 酸化カルシウム | Calcium oxide | 1305-78-8 |  | 複合酸化物系顔料成分として使用可能
132 | 充填剤 | D | 1 | 5 |  | 酸化チタン | Titanium oxide | 13463-67-7 | Pb，Cd 0.01％以下、As，Hg 0.005％以下 | 複合酸化物系顔料成分として使用可能
133 | 充填剤 | D | 1 | 6 |  | 酸化クロム(Ⅲ) | Chromium oxide (lll) | 1308-38-9 | Pb，Cd 0.01％以下、As，Hg 0.005％以下 | 複合酸化物系顔料成分として使用可能
134 | 充填剤 | D | 1 | 7 |  | 酸化鉄 | lron oxide | 1309-37-1 | Pb，Cd 0.01％以下、As，Hg 0.005％以下 | 複合酸化物系顔料成分として使用可能
135 | 充填剤 | D | 1 | 8 |  | 酸化亜鉛 | Zinc oxide | 1314-13-2 | Pb，Cd 0.01％以下、As，Hg 0.005％以下 金属亜鉛１％以下 | 複合酸化物系顔料成分として使用可能
136 | 充填剤 | D | 1 | 10 |  | 酸化コバルト | Cobalt oxide | 1308-06-1 |  | 複合酸化物系顔料成分としての使用に限る
137 | 充填剤 | D | 1 | 11 |  | 酸化ニオブ | Niobium oxide | 1313-96-8 |  | 複合酸化物系顔料成分としての使用に限る
138 | 充填剤 | D | 1 | 12 |  | 酸化ニッケル | Nickel oxide | 12035-36-8 |  | 複合酸化物系顔料成分としての使用に限る
139 | 充填剤 | D | 1 | 13 |  | 酸化アンチモン | Antimony oxide | 1327-33-9 1309-64-4 1314-60-9 |  | 複合酸化物系顔料成分としての使用に限る
140 | 充填剤 | D | 1 | 14 |  | 酸化タングステン | Tungsten oxide | 1314-35-8 |  | 複合酸化物系顔料成分としての使用に限る
141 | 充填剤 | D | 1 | 16 |  | チタンイエロー | Titan yellow | 8007-18-9 | Pb，Cd 0.01％以下、As，Hg 0.005％以下 | 無機顔料として使用可能
142 | 充填剤 | D | 1 | 17 |  | コバルトブルー | Cobalt blue | 1345-16-0 | Pb，Cd 0.01％以下、As，Hg 0.005％以下 | 無機顔料として使用可能
143 | 充填剤 | D | 1 | 18 |  | 三酸化アンチモン | Antimony trioxide | 1309-64-4 |  | アンチモンの移行量：0.02㎎/㎏以下、 アンチモンの定量法は告示３７０号アンチモン溶出試験法による
144 | 充填剤 | D | 1 | 19 |  | シリル化処理無水ケイ酸 | Silicon dioxide, silanated | 68909-20-6 |  | 塗布剤として塗布量：600mg/㎡以下
145 | 充填剤 | D | 1 | 20 |  | 酸化マンガン | Manganese oxide |  |  | 複合酸化物系顔料成分として使用できる
146 | 充填剤 | D | 2 | 2 |  | 水酸化アルミニウム | Aluminium hydroxide | 21645-51-2 | Pb，Cd 0.01％以下、As，Hg 0.005％以下 | 無機顔料および複合酸化物系顔料成分として使用可能
147 | 充填剤 | D | 3 | 1 |  | 炭酸マグネシウム | Magnesium carbonate | 546-93-0
148 | 充填剤 | D | 3 | 2 |  | 炭酸カルシウム | Calcium carbonate | 471-34-1
149 | 充填剤 | D | 4 | 3 |  | 硫酸バリウム | Barium sulfate | 7727-43-7 | Pb，Cd 0.01％以下、As，Hg 0.005％以下 | 無機顔料として使用可能
150 | 充填剤 | D | 5 | 2 |  | けい酸マグネシウム | Magnesium silicate | 1343-88-0
151 | 充填剤 | D | 5 | 5 |  | けい酸カルシウム | Calcium silicate | 1344-95-2
152 | 充填剤 | D | 5 | 6 |  | アルミノ珪酸塩(Na,Ca) | Aluminosilicate (Na, Ca) (Zeolite), | 68989-22-0 1344-00-9 | ゼオライト系のみ、（Na,Ca塩)
153 | 充填剤 | D | 5 | 7 |  | けい酸アルミニウムカルシウム | Aluminium and calcium silicates | 1344-00-9 | ＦＤＡ§182.2122に相当するもの
154 | 充填剤 | D | 5 | 9 |  | ナトリウム、カリウム、カルシウム、マグネシウム、アルミニウム、鉄のケイ酸塩又は、それらの混合物 | Silicates or mixed silicates of sodium, potassium, calcium, magnesium, aluminium and iron |  | 石綿は除去されたもの充填剤の結合剤として、アルコキシシラン、官能基例えばビニル基、メタクリル基、アミノ基またはグリシジル基を有するもので処理する場合は、処理剤の量：は合計0.5%以下であること。 結合剤合計は、充填剤に対して5％以下
155 | 充填剤 | D | 5 | 9-1 |  | 3-アミノプロピルトリエトキシシラン処理ケイ酸塩（ナトリウム、カリウム、カルシウム、マグネシウム、アルミニウム、もしくは鉄の塩、又はそれらの混合物） | Silicic acid salt, 3-aminopropyltrietoxysilane | 919-30-2 1344-01-0 | 3-アミノプロピルトリエトキシシランのケイ酸塩への処理量：３ｗｔ％以下 | 対象樹脂へのシラン処理ケイ酸塩の添加量：５ｗｔ％以下、 製品厚み１ｍｍ以下
156 | 充填剤 | D | 5 | 10 |  | マイカ | Mica | 12001-26-2 | Pb，Cd0.01％以下、As，Hg0.005％以下 | 無機顔料として使用可能
157 | 充填剤 | D | 6 | 1 |  | クレー | Clay | 1332-58-7
158 | 充填剤 | D | 6 | 2 |  | けいそう土 | Diatomaceus earth | 7631-86-9
159 | 充填剤 | D | 6 | 3 |  | カオリン(陶土) | Kaolin (porcelain clay) | 1332-58-7
160 | 充填剤 | D | 6 | 4 |  | タルク | Talc | 14807-96-6
161 | 充填剤 | D | 6 | 6 |  | パーライト | Perlite | 977116-39-4 | 品質は食品添加物公定書による
162 | 充填剤 | D | 6 | 7 |  | ガラス | Glass
163 | 充填剤 | D | 6 | 8 |  | 木粉 | Wood powder | 9004-34-6
164 | 充填剤 | D | 6 | 10 |  | グラファイト | Graphite | 7782-42-5 | Pb，Cd 0.01％以下、As，Hg 0.005％以下 | 無機顔料として使用可能
165 | 充填剤 | D | 6 | 11 |  | シェナー | Sienna | 1309-37-1 977139-25-5 | Pb，Cd 0.01％以下、As，Hg 0.005％以下 | 無機顔料として使用可能
166 | 充填剤 | D | 6 | 12 |  | 生シェナー | Raw sienna | 1309-37-1 12000-57-6 | Pb，Cd 0.01％以下、As，Hg 0.005％以下 | 無機顔料として使用可能
167 | 充填剤 | D | 6 | 13 |  | 焼アンバー | Calcined amber |  | Pb，Cd 0.01％以下、As，Hg 0.005％以下 | 無機顔料として使用可能
168 | 充填剤 | D | 7 | 8 |  | 複合酸化物系顔料 | Complex oxide pigments
169 | 充填剤 | D | 8 | 1 |  | アルミニウム | Aluminium | 7429-90-5 | Pb，Cd 0.01％以下、As，Hg 0.005％以下 | 無機顔料として使用可能
170 | 充填剤 | D | 8 | 5 |  | 銅 | Copper | 7440-50-8 | Pb，Cd 0.01％以下、As，Hg 0.005％以下 | 最大移行量：銅として10㎎/㎏食品以下
171 | 充填剤 | D | 8 | 7 |  | 真ちゅう又は黄銅 | Brass | 12597-71-6 | Pb，Cd 0.01％以下、As，Hg 0.005％以下 | 最大移行量：銅として10㎎/㎏食品以下
172 | 充填剤 | D | 9 | 1 |  | 硫化亜鉛 | Zinc sulfide | 1314-98-3 | 蛍光を発しないこと | 添加量：10％以下
173 | 充填剤 | D | 9 | 2 |  | 群青 | Ultramarine | 57455-37-5 | Pb，Cd 0.01％以下、As，Hg 0.005％以下 | 無機顔料として使用可能
174 | 充填剤 | D | 10 | 1 |  | 炭素繊維 | Carbon fiber | 7440-44-0 | 結合剤として，アルコキシシラン官能基たとえばビニル基，メタクリル基，アミノ基，又はグリシジル基をもつものを使用できる。充填剤に対し05％以下，または充填剤入りプラスチックに対し0.3％以下
175 | 充填剤 | D | 10 | 5 |  | マグネシウム・ナトリウム・フルオライド・シリケート |  | 37296-97-2 |  | フッ化物溶出量0.3mg/kg-食品以下
176 | 発泡剤 発泡助剤 | E | 3 | 1 |  | C7以下の脂肪族炭化水素 | Aliphatic (≦C7) hydrocarbons |  | プロパン，ブタン，イソブタンに限る
177 | 発泡剤 発泡助剤 | E | 2 | 4 |  | くえん酸 | Citric acid | 77-92-9 |  | 塗布量：600mg/㎡以下、塗布用に限る
178 | ポリマー添加材 | F | 1 | 1 |  | ポリエチレン | Polyethylene | 9002-88-4 | ポリエチレンのポジティブリストに従うもの
179 | ポリマー添加材 | F | 1 | 8 |  | 酸化ポリエチレン | Oxidated polyethylene | 68441-17-8 | ポリエチレンを空気酸化したもので， 平均分子量：1200以上， 酸素量：５％以下， 酸価９～19， 密度0.85～1.0(ｇ/ml)，ヘキサン可溶分53.0％以下 キシレン可溶分75.0％以下（試験法はＦＤＡ§177.1620による) を満たすもの
180 | ポリマー添加材 | F | 1 | 10 |  | ポリプロピレン | Polypropylene | 9003-07-0 | ポリプロピレンのポジティブリストに従うもの
181 | ポリマー添加材 | F | 1 | 12 |  | ポリブテン－1 | Polybutene-1 | 9003-28-5 | ポリブテン－１のポジティブリストに従うもの
182 | ポリマー添加材 | F | 1 | 16 |  | ポリメチルペンテン | Polymethyl pentene | 25068-26-2 | ポリメチルペンテンのポジティブリストに従うもの
183 | ポリマー添加材 | F | 2 | 1 |  | ポリスチレン | Polystyrene | 9003-53-6 | ポリスチレンのポジティブリストに従うもの
184 | ポリマー添加材 | F | 2 | 2 |  | ポリスチレンコポリマー | Polystyrene copolymers |  | ポリスチレンのポジティブリストに従うもの、 但し，ブタジエンないしイソプレンとのコポリマーの場合，スチレン含有量は限定しない。
185 | ポリマー添加材 | F | 2 | 3 |  | ABS樹脂 | ABS resin | 9003-56-9 | ＡＢＳ樹脂のポジティブリストに従うもの
186 | ポリマー添加材 | F | 2 | 4 |  | AS樹脂 | SAN resin | 9003-54-7 | ＡＳ樹脂のポジティブリストに従うもの
187 | ポリマー添加材 | F | 2 | 6 |  | ブタジエン・スチレンブロック共重合体水素添加物① | Hydrogenated butadiene-styrene block copolymers① including partial hydroganated polymer | 66070-58-4 | 品質はＦＤＡ§177.1810に従うこと | 脂肪性食品には添加量：15％以下
188 | ポリマー添加材 | F | 3 | 2 |  | ポリメタクリレート | Polymethacrylate | 9011-14-7 | メタクリル樹脂のポジティブリストに従うもの （アクリル酸（メタ）アクリル酸エステル共重合体） | 塗布量：600mg/㎡以下
189 | ポリマー添加材 | F | 3 | 3 |  | アクリレート及びメタクリレートのコポリマー | Copolymers of acrylates and methacrylate | 55989-5-4 | アクリル酸またはメタクリル酸のエステルと,下記のモノマーの一種,もしくは二種以上との共重合により得られるコポリマー，ならびに，これらアクリル酸またはメタクリル酸のホモポリマーまたはコポリマーと下記のモノマーからのホモポリマーまたはコポリマーとの混合物。 モノマーとして用いることができるものは以下の通り。 アクリルアミド アクリロニトリル アクリル酸と脂肪族飽和一価アルコール(Ｃ1～Ｃ18)とのエステル ブタジエン メタクリルアミド メタクリロニトリル メタクリル酸と脂肪族飽和一価アルコール(Ｃ1～Ｃ18)とのエステル α－メチルスチレンスチレン 塩化ビニル 塩化ビニリデン 最終製品はアクリルおよび／またはメタクリル誘導体から派生する構成単位を50％以上含むこと。 ブタジエンとアクリル酸エステルおよびメタクリル酸エステルの共重合体，（ブタジエンを50％以上含むもの）（化審法６－606） | 塗布量制限:６００mg/m2以下 但し、その際の 材質制限：アクリル酸やメタクリル酸と飽和一価第一アルコール(Ｃ1～Ｃ18)とのエステルと次のモノマーの一つ又はそれ以上とのコポリマー アクリル酸及びメタクリル酸、 アクリルアマイド及びメタクリルアマイド、 スチレン及びα－メチルスチレン
190 | ポリマー添加材 | F | 3 | 4 |  | ブチルアクリレート・スチレン・アクリロニトリル・メチルメタクリレート・ジビニルベンゼン共重合物 | Copolymers (Butylacrylate、Styrene、Acrylonitrile、Methylmethacrylate、Divinylbenzene） | 9002-86-2 | 結合ジビニルベンゼンは５％以下
191 | ポリマー添加材 | F | 3 | 5 |  | メタクリル酸メチル・エチレングリコ－ルジメタクリレート共重合物 | Methylmethacrylate-Ethylene glycol methacrylate copolymer
192 | ポリマー添加材 | F | 3 | 6 |  | ポリアクリル酸ナトリウム | Sodium polyacrylate | 9003-04-7 |  | 添加量：０．５ｗｔ％以下
193 | ポリマー添加材 | F | 5 | 1 |  | ポリイソブチレン | Polyisobutylene | 9003-27-4 | ゴム製食品用器具及び容器包装に関するポジティブリストに従うもの
194 | ポリマー添加材 | F | 5 | 12 |  | ポリエステルエラストマー | Polyester elastomers | 977106-84-5 | ゴム製食品用器具及び容器包装に関するポジティブリストに従うもの
195 | ポリマー添加材 | F | 5 | 14 |  | 無水マレイン酸・ブタジエン共重合物 | Maleic anhydride-butadiene copolymer
196 | ポリマー添加材 | F | 5 | 18 |  | シランジオールの1,1-ジメチル体からなるポリマーとエチレンとを構成成分とするトリブロックポリマー | Silanediol,1,1-dimethyl-,polymer with ethene,triblock | 837387-70-9 | 添加量：制限：３０ｗｔ％以下★使用制限：・温度制限Ａ～Ｈ ・食品分類全食品 ・乳幼児用（粉ミルク及び母乳）への使用不可
197 | ポリマー添加材 | F | 6 | 2-1 |  | ポリエチレンテレフタレート | Polyethylene terephthalate | 25038-59-9 | ポリエチレンテレフタレートのポジティブリストに従うもの
198 | ポリマー添加材 | F | 6 | 2-2 |  | ポリブチレンテレフタレート | Polybutylene terephthalate | 26062-94-2 | ポリブチレンテレフタレートのポジティブリストに従うもの
199 | ポリマー添加材 | F | 6 | 2-3 |  | ポリアリレート | Polyarylate | 79293-56-4 | ポリアリレートのポジティブリストに従うもの
200 | ポリマー添加材 | F | 6 | 4 |  | ふっ素樹脂 | Fluorine resins | 9002-84-0 | ふっ素樹脂のポジティブリストに従うもの
201 | ポリマー添加材 | F | 6 | 7 |  | ポリカーボネート | Polycarbonate | 25766-59-0 | ポリカーボネートのポジティブリストに従うもの
202 | ポリマー添加材 | F | 6 | 12 |  | エポキシ樹脂 | Epoxy resin |  | 品質はＦＤＡ§175，300(b)(3)(vⅲ)(a)の定義に従うこと。添加量：1.0％以下
203 | ポリマー添加材 | F | 5 | 14 |  | 無水マレイン酸・ブタジエン共重合物 | Maleic anhydride-butadiene copolymer
204 | ポリマー添加材 | F | 6 | 17 |  | ポリフェニレンエーテル | Polyphenylene ether | 25667-40-7 | ポリフェニレンエーテルのポジティブリストに従うもの
205 | ポリマー添加材 | F | 6 | 26 |  | ポリメタクリルスチレン | Polymethacryl styrene |  | ポリメタクリルスチレンのポジティブリストに従うもの
206 | ポリマー添加材 | F | 6 | 29 |  | ポリメチルシルセスキオキサン | Polymethyl silsesquioxanes |  | 独BgVV A-XV-IIの規定に従うもの。(成分のみ)
207 | ポリマー添加材 | F | 6 | 34 |  | ポリエーテルイミド | Polyether imide | 61128-46-9 | ポリエーテルイミドのポジティブリストに従うもの
208 | ポリマー添加材 | F | 6 | 37 |  | ポリエステルカーボネート | Polyester carbonate | 71519-80-7 | ポリエステルカーボネートのポジティブリストに従うもの
209 | ポリマー添加材 | F | 6 | 39 |  | 分岐ポリカーボネート | Non-linear Polycarbonate | 25971-63-5 | 分岐剤はトリス(パラヒドロキシフェニル)エタンに限る 分岐剤は2.0％以下
210 | ポリマー添加材 | F | 6 | 56 |  | ポリ乳酸 | Polylactide、polylactic acid | 9051-89-2 | ポリ乳酸のポジティブリストに従うもの
211 | その他 | G | 1 | 1 |  | 水酸化ナトリウム | Sodium hydroxide | 1310-73-2 | ポリマー中で中和されていること
212 | その他 | G | 1 | 2 |  | 水酸化カリウム | Potassium hydroxide | 1310-58-3 | ポリマー中で中和されていること
213 | その他 | G | 2 | 1 |  | 炭酸ナトリウム | Sodium carbonate | 144-55-8 | ポリマー中で中和されていること .品質は食品添加物公定書に従う | 塗布量600mg/ m2以下
214 | その他 | G | 3 | 2 |  | 塩化マグネシウム | Magnesium chloride | 7786-30-3 |  | 塗布剤として使用するものは、食品添加物公定書に従うものであり、塗布量制限として600mg/m2以下となる
215 | その他 | G | 4 | 2 |  | 硫酸マグネシウム | Magnesium sulfate | 7487-88-9 | 品質は食品添加物公定書に従うもの
216 | その他 | G | 4 | 2A |  | 無水硫酸マグネシウム | Magnesium sulfate anhydride | 7487-88-9
217 | その他 | G | 4 | 8 |  | 焼ミョウバン | aluminumpotassiumdisulfate | 10043-67-1
218 | その他 | G | 4 | 9 |  | 硫酸アルミニウム | Aluminium sulphate | 10043-01-3
219 | その他 | G | 5 | 4 |  | りん酸カルシウム | Calcium phosphate | 7758-87-4
220 | その他 | G | 5 | 9 |  | オルトりん酸亜鉛 | Zinc orthophsphate | 7779-90-0 | 最終食品中の存在量は亜鉛として50µg/ml以下
221 | その他 | G | 6 | 4 |  | 酢酸ナトリウム | Sodium Acetate | 127-09-3 |  | 塗布量：600mg/㎡以下
222 | その他 | G | 6 | 6 |  | 安息香酸ナトリウム | Sodium benzoate | 532-32-1 |  | 塗布量：600mg/㎡以下 塗布用に限る
223 | その他 | G | 6 | 10 |  | エチレンジアミンテトラ酢酸ナトリウム | Sodium ethylenediaminetetraacetate | 139-33-3 |  | 添加量：0.05％以下
224 | その他 | G | 6 | 14 |  | 酢酸カリウム | Potassium acetate | 127-08-2
225 | その他 | G | 6 | 56 |  | ハイドロタルサイト | Ｈydrotalcite | 11097-59-9
226 | その他 | G | 6 | 57 |  | シクロデキストリン | cyclodextrin（α、β、γ） | 10016-20-3 7585-39-9 17465-86-0 | 食品添加物公定書に従う | 塗布量：600mg/ m2以下 塗布用に限る
227 | その他 | G | 6 | 70 |  | 窒化ホウ素 | boron nitride | 10043-11-5 |  | 添加量：2％以下
228 | 色材 | J | 1 |  |  | 有機顔料 |  |  | Pb，Cd :0.01%以下 As，Hg :0.005%以下 （含有量)、 遊離アミン:0.05%以下 （含有量)、 Se，Ba :0.01%以下 Cr :0.1%以下 Sb :0.025%以下 (溶出量)
229 | 色材 | J | 1 | 1-11 |  | カルシウム＝6-クロロ-4-[5-ヒドロキシ-3-メチル-1-(3-スルホナトフェニル）-4-ピラゾリルアゾ]-3-トルエンスルホナート (C.I.Pigment Yellow 191) | 4-chloro-2-[[5-hydroxy-3-methyl-1-(3-sulfophenyl)-1H-pyrazol-4-yl]azo]-5-methyl-benzenesulfonic acid, calcium salt(1:1) | 129423-54-7 |  | 添加量 １ｗｔ％以下、 使用温度 Ｂ～Ｈ
230 | 色材 | J | 1 | 1-12 |  | 4-[[5-[[[4-(アミノカルボニル）フェニル］アミノ］カルボニル］-2-メトキシフェニル］アゾ］-N-(5-クロロ-2,4ジメトキシフェニル)-3-ヒドロキシ-2-ナフタレン-カルボキシアミド(C.I.Pigment Red 187) | 4-[[5-[[[4-(Aminocarbonyl)phenyl]amino]carbonyl]-2-methoxyphenyl]azo]-N-(5-chloro-2,4-dimethoxyphenyl)-3-hydroxy-2-naphthalene-carboxamide | 59487-23-9 |  | 添加量 １ｗｔ％以下、 使用温度 Ｂ～Ｈ
231 | 色材 | J | 1 | 1-14 |  | 5-(6-メチル-2-オキソ-2,3-ジヒドロ-5-ベンズイミダゾリルアゾ)ペルヒドロピリミジン-2,4,6-トリオン (C.I.Pigment Orange 64) | 5-[(2,3-Dihydro-6-methyl-2-oxo-1H-benzimidazol-5-yl)azo]-2,4,6(1H,3H,5H)-pyrimidinetrione | 72102-84-2 |  | 添加量 １ｗｔ％以下、 使用温度 Ｂ～Ｈ
232 | 色材 | J | 1 | 3-2 |  | N,N'-(2-クロロ-1,4-フェニレン)ビス[3-ヒドロキシ-4-(2,5-ジクロロフェニルアゾ)-2-ナフタレンカルボアミド] (C.I.Pigment Red 144) | N,N'-(2-chloro-1,4-phenylene)bis[3-hydroxy-4-(2,5-dichlorophenylazo)-2-naphthalenecarboxamide] | 5280-78-4 |  | 添加量 1wt％以下
233 | 色材 | J | 1 | 3-3 |  | 3,3'-[5-クロロ-2-メチル-4,1-フェニレンビス[イミノ(2-アセチル-1-オキソエチレン)アゾ]]ビス[N-(3-クロロ-2-メチルフェニル)-4-クロロベンズアミド] (C.I. Pigment Yellow 93) | 3,3'-[5-chloro-2-methyl-4,1-phenylenebis[imino(2-acetyl-1-oxoethylene)azo]]bis[N-(3-chloro-2-methylphenyl)-4-chlorobenzamide] | 5580-57-4 |  | 添加量 1wt％以下
234 | 色材 | J | 1 | 3-4 |  | 1,4-ビス[1-[(2,5-ジクロロフェニル）アゾ]-2-ヒドロキシナフタレン-3-イルカルボニルアミノ］ベンゼン (C.I.Pigment Red 166) | 1,4-bis[1-[(2,5-dichlorophenyl)azo]-2-hydroxynaphthalen-3-ylcarbonylamino]benzene | 3905-19-9 |  | 添加量 1wt％以下
235 | 色材 | J | 1 | 3-6 |  | 3,3'-[(2,5-ジメチル-1,4-フェニレン）ビス［イミノ－カルボニル(2-ヒドロキシ-3,1-ナフタレンジイル）アゾ]],ビス（4-メチル安息香酸2-クロロエチル） (C.I.Pigment Red 220) | 3,3'-[(2,5-dimethyl-1,4-phenylene)bis[imino-carbonyl(2-hydroxy-3,1-naphthalenediyl)azo]]bis(4-methylbenzoicacid),bis(2-chloroethyl)ester | 68259-05-2 |  | 添加量 １ｗｔ％以下 使用温度 Ｂ～Ｈ
236 | 色材 | J | 1 | 5-1 |  | フタロシアニンブルー（銅） (C.I.Pigment Blue 15:2) | Copper phthalocyanine (C.I. Pigment Blue 15:2) | 147-14-8 |  | 添加量 1 ｗｔ％以下
237 | 色材 | J | 1 | 5-2 |  | フタロシアニンブルー（銅） (C.I.Pigment Blue 15) | Copper phthalocyanine (C.I. Pigment Blue 15) | 147-14-8 |  | 添加量 1 ｗｔ％以下
238 | 色材 | J | 1 | 5-3 |  | フタロシアニンブルー（銅） (C.I.Pigment Blue 15:1) | Copper phthalocyanine (C.I. Pigment Blue 15:1) | 147-14-8 |  | 添加量 1 ｗｔ％以下
239 | 色材 | J | 1 | 5-4 |  | フタロシアニンブルー（銅） (C.I.Pigment Blue 15:3) | Copper phthalocyanine (C.I. Pigment Blue 15:3) | 147-14-8 |  | 添加量 1 ｗｔ％以下
240 | 色材 | J | 1 | 5-5 |  | フタロシアニンブルー（銅） (C.I.Pigment Blue 15:4) | Copper phthalocyanine (C.I. Pigment Blue 15:4) | 147-14-8 |  | 添加量 1 ｗｔ％以下
241 | 色材 | J | 1 | 5-6 |  | フタロシアニングリーン (C.I.Pigment Green 7) | Phthalocyanine Green (C.I. Pigment Green 7) | 1328-53-7 |  | 添加量 1 ｗｔ％以下
242 | 色材 | J | 1 | 7-1 |  | 2,9-ジメチルキナクリドン （C.I.Pigment Red 122） | 5,12-dihidro-2,9-dimethylquino [2,3-b]acridine-7,14-dione | 980-26-7 |  | 添加量 1 ｗｔ％以下
243 | 色材 | J | 1 | 7-2 |  | 5,12-ジヒドロキノ[2,3-b]アクリジン-7,14-ジオン(C.I. Pigment Violet 19) | 5,12-dihydroquinone[2,3-b]acridine-7,14-dione | 1047-16-1 |  | 添加量 1 ｗｔ％以下
244 | 色材 | J | 1 | 7-3 |  | 2,9-ジクロロ-5,12-ジヒドロキノ[2,3-b]アクリジン-7,14-ジオン(C.I. Pigment Red 202) | 2,9-dichloro-5,12-dihydroquinone[2,3-b]acridine-7,14-dione | 3089-17-6 |  | 添加量 1 ｗｔ％以下
245 | 色材 | J | 1 | 8-1 |  | 8,18-ジクロロ-5,15-ジエチル-5,15-ジヒドロジインドロ[3,2-b:3',2'-m]トリフェノジオキサジン(C.I. Pigment Violet 23) | 8,18-dichloro-5,15-diethyl-5-15-dihydro-diindoro[3,2-b:3',2'-m]triphenodioxazine | 6358-30-1 |  | 添加量 1 ｗｔ％以下
246 | 色材 | J | 1 | 9-1 |  | 2,9-ビス[4-(フェニルアゾ）フェニル］アントラ[2,1,9-def.6,5,10-d'e'f']ジイソキノリン-1,3,8,10-テトラオン (C.I. Pigment Red 178) | 2,9-bis[4-(phenylazo)phenyl]anthra[2,1,9-def:6,5,10-d'e'f']diisoquinoline-1,3,8,10(2H,9H)-tetraone | 3049-71-6 |  | 添加量 1 ｗｔ％以下
247 | 色材 | J | 1 | 11-1 |  | ビスベンゾイミダゾ[2,1-b:2',1'-i]ベンゾ[lmn][3,8] フェナントロリン-8,17-ジオン(C.I. Pigment Orange 43) | bisbenzimidazo[2,1-b:2',1'-i]benzo[lmn]3,8.]phenanthroline-8,17-dione | 4424-06-0 |  | 添加量：１ｗｔ％以下
248 | 色材 | J | 1 | 13-3 |  | 4,4'-ジアミノ-1,1'-ジアントラキノニル(C.I.Pigmwnt Red 177) | 4,4-Diamino-[1,1'-biantracene]-9,9',10,10'-tetraone | 4051-63-2 |  | 添加量 1 ｗｔ％以下
249 | 色材 | J | 2 |  |  | 染料 |  |  | Pb，Cd :0.01%以下、As，Hg :0.005%以下 （含有量)、 遊離アミン:0.05%以下 （含有量)、 Se，Ba :0.01%以下、Cr :0.1%以下 Sb :0.025%以下 (溶出量)
250 | 色材 | J | 2 | 3-1 |  | 1-アミノ-2-フェノキシ-4-ヒドロキシアントラキノン (Disperse Red 60) | 1-Amino-2-phenoxy-4-hydroxyanthraquinone | 17418-58-5 |  | 添加量制限：０．２ｗｔ％以下 油脂及び脂肪性食品には使用不可、
251 | 色材 | J | 2 | 3-2 |  | 1,4-ビス[(2,6-ジエチル-4-メチルフェニル)アミノ]アントラキノン (Solvent Blue 97) | 1,4-bis[(2,6-diethyl-4-methylphenyl)amino] anthraquinone | 61969-44-6 32724-62-2 |  | 添加量：制限：０．２ｗｔ％以下
252 | 色材 | J | 2 | 3-3 |  | 1-アミノ-2-ブロモ-4-ヒドロキシアントラキノン (Solvent Red 155) | 1-amino-2-bromo-4-hydroxyanthrequinone | 110616-99-4 116-82-5 |  | 添加量制限：０．２ｗｔ％以下 油脂及び脂肪性食品には使用不可、
253 | 色材 | J | 2 | 3-4 |  | 1,4-ビス(p-トルイジノ)アントラキノン(C.I.Solvent Green 3) | 1,4-Bis(p-toluidino)anthraquinone | 128-80-3 |  | 添加量 ０．２ｗｔ％以下
254 | 色材 | J | 2 | 5-1 |  | ペリレンジカルボン酸ビス(2-メチルプロピル）エステル (Solvent green 5) | Perylenedicarboxylic acid bis(2-methylpropyl)ester | 79869-59-3 |  | 添加量：制限：０．２ｗｔ％以下
255 | 色材 | J | 2 | 6-1 |  | 8,9,10,11-テトラクロロ-12-フタロペリノン (Solvent Red 135) | 8,9,10,11-tetrachloro-12-phthaloperinone | 71902-17-5 |  | 添加量：制限：０．２ｗｔ％以下
256 | 色材 | J | 2 | 9-1 |  | 2-(3-ヒドロキシ-2-キノリニル)-1H-インデン-1,3(2H)ジオン (Disperse Yelllow 54) | 2-(3-hydroxy-2-quinolinyl)-1H-indene-1,3(2H)-dione | 75216-45-4 |  | 添加量：制限：０．２ｗｔ％以下
257 | 色材 | J | 2 | 9-2 |  | 2-(2-キノリニル)-1H-インデン-1,3(2H)-ジオン と 2-(6-メチル-2-キノリニル)-1H-インデン-1,3(2H)-ジオンの混合物 (Solvent Yellow 33) | Mixture of 2-(2-quinolinyl)-1H-indene-1,3(2H)-dinone and 2-(6-methyl-2-quinolinyl)-1H-indene-1,3(2H)-dione | 8003-22-3 |  | 添加量制限：０．２ｗｔ％以下 使用制限：油脂及び脂肪性食品、並びに酒類には使用不可
258 | 色材 | J | 2 | 10-1 |  | 4-[(1,5-ジヒドロ-3-メチル-5-オキソ-1-フェニル-4H-ピラゾール-4-イリデン)メチル]-2,4-ジヒドロ-5-メチル-2-フェニル-3H-ピラゾール-3-オン (Solvent Yellow 93) | 4-[(1,5-Dihydro-3-methyl-5-oxo-1-phenyl-4H-pyrazol-4-ylideene)methyl]-2,4-dihydro-5-methyl-2-phenyl-3H-pyrazol-3-one | 4702-90-3 61969-52-6 |  | 添加量制限：０．２ｗｔ％以下 使用制限：油脂及び脂肪性食品には使用不可、
259 | 色材 | J | 6 |  |  | 無機顔料 |  |  | Pb，Cd :0.01%以下 As，Hg :0.005%以下 （含有量)、 Se，Ba :0.01%以下 Cr :0.1%以下 Sb :0.025%以下 (溶出量)
260 | 色材 | J | 6 | 1-1 |  | アルミニウム(C.I. Pigment Metal 1) | Alminium(C.I. Pigment Metal 1) | 7429-90-5 | 材質としては充填剤Ｄ８－１であること | 添加量： ３ｗｔ％以下
261 | 色材 | J | 6 | 2-1 |  | 酸化チタン(C.I.Pigment White 6) | Titanium(IV) oxide | 13463-67-7 | 材質としては充填剤Ｄ１－５であること | 添加量： ３ｗｔ％以下
262 | 色材 | J | 6 | 2-2 |  | 酸化クロム(Ⅲ) ( C.I.Pigment Green 17) | chromium oxide(III) (Cr2O3) | 1308-38-9 | 材質としては充填剤Ｄ１－６であること | 添加量： ３ｗｔ％以下
263 | 色材 | J | 6 | 2-3 |  | 酸化第二鉄(別名：弁柄) ( C.I.Pigment Red 101) | Ferric oxide | 1309-37-1 | 材質としては充填剤Ｄ１－７であること | 添加量： ３ｗｔ％以下
264 | 色材 | J | 6 | 2-4 |  | 黄色酸化鉄(別名：α-オキシ水酸化鉄） ( C.I.Pigment Yellow 42) | Hydrated ferric oxide | 51274-00-1 | 材質としては充填剤Ｄ１－７であること | 添加量： ３ｗｔ％以下
265 | 色材 | J | 6 | 2-5 |  | 酸化第二鉄-酸化第一鉄複合物 ( C.I.Pigment Brown 6) | Ferric oxide and Ferroso-ferric oxide | 52357-70-7 | 材質としては充填剤Ｄ１－７であること | 添加量： ３ｗｔ％以下
266 | 色材 | J | 6 | 2-6 |  | 黒色酸化鉄(別名：四酸化三鉄） ( C.I.Pigment Black 11) | Ferroso-ferric oxide | 12227-89-3 | 材質としては充填剤Ｄ１－７であること | 添加量： ３ｗｔ％以下
267 | 色材 | J | 6 | 2-7 |  | 酸化ケイ素(C.I. Pigment White 27) | silica SiO2 | 7631-86-9 | 材質としては充填剤Ｄ１－３であること | 添加量： ３ｗｔ％以下
268 | 色材 | J | 6 | 2-8 |  | 酸化亜鉛(C.I. Pigment White 4) | Zinc Oxide ZnO | 1314-13-2 | 材質としては充填剤Ｄ１－８であること | 添加量： ３ｗｔ％以下
269 | 色材 | J | 6 | 3-1 |  | チタン―アンチモン―ニッケル 複合酸化物（チタンイエロー C.I.Pigment Yellow 53) | （Ti，Sb，Ni）O2 | 8007-18-9 | 材質としてはチタン-アンチモン-ニッケルの複合酸化物である充填剤Ｄ１－１６であること | 添加量： ３ｗｔ％以下
270 | 色材 | J | 6 | 3-2 |  | 鉄-亜鉛 複合酸化物(C.I.Pigment Yellow 119) | Zinc Ferrite Brown Spinel (Zn,Fe)O | 68187-51-9 | 材質としては充填剤Ｄ１－７／Ｄ１－８であること | 添加量： ３ｗｔ％以下
271 | 色材 | J | 6 | 3-3 |  | チタン-ニッケル-ニオブ 複合酸化物 (C.I.Pigment Yellow 161) | Nickel Niobium Titanium Yellow Rutile (Ti,Ni,Nb)O | 68611-43-8 | 材質としては充填剤Ｄ１－５／Ｄ１－１２／Ｄ１－１１であること | 添加量： ３ｗｔ％以下
272 | 色材 | J | 6 | 3-4 |  | チタン-ニッケル-タングステン 複合酸化物 (C.I.Pigment Yellow 189) | Nickel Tungusten Titanium Yellow Rutile (Ti,Ni,W)O | 69011-05-8 | 材質としては充填剤Ｄ１－５／Ｄ１－１２／Ｄ１－１４であること | 添加量： ３ｗｔ％以下
273 | 色材 | J | 6 | 3-5 |  | コバルトブルー ( C.I.Pigment Blue 28) | C.I.Pigment Blue 28 （Co，Al）O2 | 1345-16-0 | 材質としてはコバルト－アルミニウムの複合酸化物である充填剤Ｄ１－１７であること | 添加量： ３ｗｔ％以下
274 | 色材 | J | 6 | 3-6 |  | アルミ-コバルト-クロム 複合酸化物 ( C.I.Pigment Blue 36) | Alminum Chromium Cobalt blue spinel (Al, Cr, Co)O | 68187-11-1 | 材質としては充填剤Ｄ１－10／Ｄ１－２／Ｄ１－6であること | 添加量： ３ｗｔ％以下
275 | 色材 | J | 6 | 3-7 |  | コバルト-ケイ素 複合酸化物 ( C.I.Pigment Blue 73) | Cobalt Silicate blue olivine (Co, Si) O | 68187-40-6 | 材質としては充填剤Ｄ１－10／Ｄ１－3であること | 添加量： ３ｗｔ％以下
276 | 色材 | J | 6 | 3-8 |  | 鉄―マグネシウム複合酸化物 ( C.I.Pigment Brown 11) | Magnesium ferrite (Fe,Mg)O | 64294-89-9 | 材質としては充填剤Ｄ１－１／Ｄ１－７であること | 添加量： ３ｗｔ％以下
277 | 色材 | J | 6 | 3-9 |  | 鉄-クロム複合酸化物( C.I.Pigment Brown 29) | Chrome Iron Brown (Fe,Cr)O | 109414-04-2 | 材質としては充填剤Ｄ１－６／Ｄ１－７であること | 添加量： ３ｗｔ％以下
278 | 色材 | J | 6 | 3-11 |  | 鉄-亜鉛-クロム 複合酸化物 ( C.I.Pigment Brown 33) | Zinc Iron Chromite Brown spinel (Zn, Fe, Cr)O | 68186-88-9 | 材質としては充填剤Ｄ１－６／Ｄ１－７／Ｄ１－８であること | 添加量： ３ｗｔ％以下
279 | 色材 | J | 6 | 3-12 |  | チタン-アンチモン-クロム複合酸化物 ( C.I.Pigment Brown 24) | Chrome Antimony Titanium buff rutile (Cr, Sb, Ti) O | 68186-90-3 | 材質としては充填剤Ｄ１－５／Ｄ１－６／Ｄ１－１３であること | 添加量： ３ｗｔ％以下
280 | 色材 | J | 6 | 3-13 |  | 鉄-コバルト-クロム複合酸化物(C.I. Pigment Black 27) | Iron Cobalt Chromite Black Spinel | 68189-97-0 | 材質としては充填剤Ｄ１－７／Ｄ１－１０／Ｄ１－６であること | 添加量： ３ｗｔ％以下
281 | 色材 | J | 6 | 3-14 |  | 鉄-チタン複合酸化物(三酸化チタン鉄) (C.I. Pigment Black 12) | FeTiO3 | 68187-02-0 | 材質としては充填剤Ｄ１－７／Ｄ１－５であること | 添加量： ３ｗｔ％以下
282 | 色材 | J | 6 | 3-15 |  | 鉄-チタン複合酸化物(五酸化チタン二鉄） (C.I. Pigment Brown 48) | Fe2TiO5 | 1310-39-0 | 材質としては充填剤Ｄ１－７／Ｄ１－５であること | 添加量： ３ｗｔ％以下
283 | 色材 | J | 6 | 3-16 |  | 鉄-マンガン複合酸化物 (C.I. Pigment Brown 43) | Iron Manganese Trioxide | 12062-81-6 | 材質としては充填剤Ｄ１－７／Ｄ１－２０であること 酸化鉄86％以上、酸化マンガン4％以上であること | 添加量： ３ｗｔ％以下
284 | 色材 | J | 6 | 3-17 |  | 鉄-マンガン複合酸化物 (C.I. Pigment Brown 33) | (Fe,Mn)2O3 | 75864-23-2 | 材質としては充填剤Ｄ１－７／Ｄ１－２０であること 酸化鉄58％以上、酸化マンガン16％以上 | 添加量： ３ｗｔ％以下
285 | 色材 | J | 6 | 3-18 |  | カルシウムーチタンーマンガン複合酸化物 (C.I.Pigment Black 36) | (Ca,Ti,Mn)O | 1013662-76-4 | 材質としては充填剤Ｄ１－４／Ｄ１－５／Ｄ１－ ２０であること | 添加量： ３ｗｔ％以下
286 | 色材 | J | 6 | 4-2 |  | 群青( C.I.Pigment Blue 29) | C.I.Pigment Blue 29 Ultramarine | 57455-37-5 | 材質としては充填剤Ｄ９－２であること | 添加量： ３ｗｔ％以下
287 | 色材 | J | 6 | 4-3 |  | 硫酸バリウム(C.I. Pigment White 21) | Barium Sulfate BASO4 | 7727-43-7 | 材質としては充填剤 Ｄ４－３であること | 添加量： ３ｗｔ％以下
288 | 色材 | J | 7 | 1 |  | カーボンブラック(C.I.Pigment Black 7) (別名 C.I.Pigment Black 6） | Carbon black | 1333-86-4 | 品質：トルエン抽出物０．１％以下、 ベンツ(a)ピレン含有量：０．２５mg/kg以下 色材試験法に適合 Ａ８－１として収載されている物質であること | 添加量：２．５ｗｔ％以下、
289 | FCN認可物質 | YA | 7 | 7-277 |  | アクリル酸-2-シアノ-3,3-ジフェニル‐2,2-ビス｛〔(2-シアノ-1-オキソ-3,3-ジフェニル-2-プロペニル)オキシ〕メチル｝‐1,3-プロパンジイル | 2-Propenoic acid, 2-cyano-3,3-diphenyl-,2,2-bis{[(2-cyano-1-oxo-3, 3-diphenyl-2-propenyl)oxy]methyl}-1,3-propanediyl ester (CAS Reg. No. 178671-58-4). | 178671-58-4 |  | 添加量：0.5%以下 室温又は室温以下での充填・貯蔵用に限る 15%を超えるアルコ-ル性食品を除く。
290 | FCN認可物質 | YF | 2 | 5-28 |  | スチレン・ブタジエンブロツク共重合体水素添加物の無水マレイン酸変性物 | Hydrogenated styrene-butadiene block copolymers modified with maleic anhydride such that the basic polymers are composed of : 18 to 40 percent by weight of units derived from styrene, 58 to 80 percent by weight of units derived from hydrogenated 1,3-butadiene and 0.1 to 2 percent by weight of units derived from maleic anhydride. |  | FDAFCN No 28に記載の制限に従う
291 | FCN認可物質 | YF | 6 | 4-236 |  | ポリ(1，4- シクロヘキサンジメタノール- 1，4-シクロヘキサンジカーボキシレート | Poly(1,4-cyclohexylenedimethylene-1,4-cyclohexanedicarboxylate) (CAS Reg. No. 219566-57-1). | 219566-57-1 | 希釈溶液粘度0.83以上 | 繰り返し使用に限る
292 | FCN認可物質 | YF | 6 | 15-362 |  | o-メトキシ-p -プロペニルフェノールで両末端封止されたポリジメチルシロキサンとポリ-4,4’イソプロピリデンジフェニールカーボネート | Siloxanes and silicones, di-methyl, 3-(4-hydroxy-3-methoxyphenyl)propyl group-terminated, polymers with bisphenol A, carbonic dichloride and 4-(1-methyl-1-phenylethyl)phenol (CAS Reg. No. 202483-49-6; also known as siloxane-modified polycarbonate) where the siloxane-modified portion of the FCS is approximately 22 percent by weight of the FCS. | 202483-49-6 | アミン価:0～10μeqv/g | 100℃以下に限る
293 | FCN認可物質 | YD | 1 | 21-431 |  | 酸化スズ(Ⅳ) | Tin(IV) Oxide | 18282-10-5 |  | 酸化チタン、酸化けい素との併用に限る 色材中で6%以下
294 | FCN認可物質 | YF | 3 | 36-429 |  | メタクリル酸メチル・メタクリル酸グリシジル・スチレン共重合物 | Copolymer of styrene (CAS Reg. No. 100-42-5), methyl methacrylate (CAS Reg. No.80-62-6), and glycidyl methacrylate (CAS Reg. No. 106-91-2). | 100-42-5 80-62-6 106-91-2 |  | 添加量0.5%以下
295 | FCN認可物質 | YC | 7 | 39-750 |  | オクタデカン酸，1-(12-アセチルオキシ)-,2,3-ビス(アセチルオキシ)プロピルエステル;1-(12-アセトキシステアロイル)-2,3-ジアセチルグリセロール | Octadecanoic acid, 1-(12-acetyloxy)-, 2,3-bis(acetyloxy) propyl ester; 1-(12-acetoxystearoyl)- 2,3-diacetyl glycerol | 736150-63-3 |  | 可塑剤として添加量:3.0％以下 着色分散剤として添加量0.5％以下
296 | FCN認可物質 | YA | 8 | 70-1216 |  | リン酸銅 | Copper(Ⅱ)hydroxide phosphate | 12158-74-6 |  | 添加量 ２．６ｗｔ％以下 使用温度：Ｃ～Ｇ
Ⓑ 牛脂由来の油脂類を出発原料として使用する場合は、次の何れかによること
（1）人の食用に適した牛脂を使用したもの。
（2）250℃、250℃相当圧力、３時間等の高温高圧の条件下で加水分解、けん化又はエステル交換したもの。

## 表19 PVA
ポリビニルアルコール | [9 empty] | （平成29年2月1日現在）
No | 種類 | 業界PL番号 |  |  | 重複 | 物質名（和名） | 物質名（英名） | CAS | 規格（品質） | 制限（使用量・使用条件等）
1 | 基ポリマー | 2-25 | (1) | ① |  | ビニルアルコール(酢酸ビニルけん化物)のホモポリマー | Polyvinyl alcohol | 9002-89-5 | (1)灰分 0.1% (2)重金属の溶出量は、本自主基準の溶出試験重金属の項に規定された値の２分の１とする (3)過酸化物の溶出量は活性酸素量として3µg/g以下
2 | 基ポリマー | 2-25 | (1) | ② |  | ビニルアルコール（酢酸ビニルけん化物）と下記コモノマーのうち１種以上を含むコポリマー (1)酢酸ビニル (2)エチレン (3)プロピレン (4)α-オレフィン (5)アクリル酸、メタクリル酸、イタコン酸、マレイ ン酸、クロトン酸、それらの飽和直鎖一価アル コール（C1～C18)とのエステル、並びにそれ らの塩(Na) (6) 3,4-ジヒドロキシブタ-1-エン・エテノール・エ チレン共重合物および ブター3-エン1,2-ジ オール・エテノール共重合物 |  |  | (1)灰分 0.1% (2)重金属の溶出量は、本自主基準の溶出試験重金属の項に規定された値の２分の１とする (3)過酸化物の溶出量は活性酸素量として3µg/g以下 ビニルアルコール含有量は50%以上 | (6)物質の制限 3,4-ジヒドロキシブタ-1-エン・エテノール・エチレン共重合物 ：０＜エチレン≦３８mol%のとき 3,4-ジアセトキシ-1-ブテン≦３.３mol% 厚み≦３０㎛、油性食品に限る ブター3-エン1,2-ジオール・エテノール共重合物 ：エチレン ０mol%に限る 3,4-ジアセトキシ-1-ブテン≦８mol% 厚み≦３０㎛、油性食品に限る
3 | 基ポリマー | 2-25 | (1) | ③ |  | ビニルアルコールを主体とする上記2-25-1-1,2のポリマーを次の成分の１種又は２種を用いて変性した変性ポリビニルアルコール (1)マレイン酸 (2)クロトン酸 (3)無水マレイン酸 (4)アクリル酸 (5)メタクリル酸 |  |  | (1)灰分 0.1% (2)重金属の溶出量は、本自主基準の溶出試験重金属の項に規定された値の２分の１とする (3)過酸化物の溶出量は活性酸素量として3µg/g以下
4 | 安定剤 | A | 1 | 1 |  | ソルビン酸カリウム | Potassium sorbate | 24634-61-5
5 | 安定剤 | A | 1 | 24 |  | ステアリン酸コバルト | Cobalt distearate | 13586-84-0 | Ⓑ | 添加量：0.5％以下（溶出量：0.05mg／kgas コバルト以下）100μ以下で使用 (エチレン・ビニルアルコール共重合体)とゴム成分(例えば、スチレン・イソプレン共重合体（共重合体は20%以下）)とのブレンド系の使用に限る
6 | 安定剤 | A | 1 | 25 |  | クエン酸塩(K) | Potassium Citrate | 866-84-2
7 | 安定剤 | A | 2 | 1 |  | エポキシ化大豆油 | Epoxydized soybean oil | 8013-07-8 | オキシラン酸素６～７％， ヨウ素価８未満
8 | 安定剤 | A | 4 | 2 |  | トリス(ミックスド,モノおよびジノニルフェニル)フォスファイト | Tris(mixed, mono- and di-) nonylphenylphosphite | 54771-30-1 | トリイソプロパノールアミンの含有量：1.0％以下 | 可塑剤と併用しないこと 添加量：0.3％以下
9 | 安定剤 | A | 4 | 6 |  | トリス(2,4－ジ－t－ブチルフェニル)フォスファイト | Tris(2,4-di-t-butylphenyl)phosphite | 31570-04-4 |  | 添加量：0.3％以下
10 | 安定剤 | A | 4 | 7 |  | 4,4'－ブチリデン－ビス(3－メチル－6－t－ブチルフェニル－ジ－トリデシルフォスファイト) | 4-4'-Butylidene-bis(3-methyl-6-t-butyl phenyl-di-tridecyl phosphite) | 13003-12-8 | Ⓑ | 添加量：0.5％以下
11 | 安定剤 | A | 4 | 8 |  | 1,1,3－トリス(2－メチル－4－ジ－トリデシルフォスファイト－5－t－ブチル－フェニル)ブタンとジフェニルフォスファイトとの混合物 | Mixture of 1,1,3-Tris(2-methyl-4-di-tridecylphosphite-5-t-butylphenyl)butane and diphenylphosphite | 68958-97-4 | Ⓑ | 添加量：0.5％以下
12 | 安定剤 | A | 4 | 9 |  | 4,4'－ビフェニレンジホスフィン酸テトラキス(2,4－ジ－t－ブチルフェニル) | Tetrakis(2,4-di-t-butylphenyl)-4,4'-bi phenylenediphosphinate | 119345-01-6 38613-77-3 |  | 添加量：0.3％以下
13 | 安定剤 | A | 4 | 17 |  | 3,9－ビス｛2,4－ビス(1－メチル－1－フェニルエチル)フェノキシ｝－2,4,8,10－テトラオキサ－3,9－ジホスファスピロ[5,5]ウンデカン | Bis(2,4-bis(1-methyl-1-phenylethyl)phenoxy)-2,4,8,10-teｔraoxa-3,9-diphosphaspiro[5.5]undecane | 154862-43-8 | Ⓑ トリイソプロパノールアミンの含有量：2.0％以下 | 添加量：0.15％以下
14 | 安定剤 | A | 5 | 2 |  | 3,3'－チオジプロピオン酸ジラウリル | Dilauryl-3,3-Thiodipropionate | 123-28-4 | Ⓑ | 添加量：0.5％以下
15 | 安定剤 | A | 5 | 3 |  | 3,3'－チオジプロピオン酸ジミリスチル | Dimyristyl-3,3'-thiopropionate | 16545-54-3 | Ⓑ | 添加量：0.5％以下
16 | 安定剤 | A | 5 | 4 |  | 3,3'－チオジプロピオン酸ジステアリル | Distearyl-3,3'-thiopropionate | 693-36-7 | Ⓑ | 添加量：0.5％以下
17 | 安定剤 | A | 6 | 1-1 |  | ブチル化ヒドロキシトルエン | Butylated hydroxytoluene | 128-37-0 |  | 添加量：0.125％以下
18 | 安定剤 | A | 6 | 1-5 |  | n－オクタデシル－β－(4'－ヒドロキシ－3',5'－ジ－t－ブチルフェニル)プロピオネート | n-Octadecyl-P-(4'-hydroxy-3',5'-di-t-butylphenyl)propionate | 29874-14-4 | Ⓑ | 添加量：0.5％以下
19 | 安定剤 | A | 6 | 2-1 |  | 2,2'－メチレンビス(4－メチル－6－t－ブチルフェノール) | 2,2-Methylenebis(4-methyl-6-t-butyl phenol) | 119-47-1 |  | 添加量：0.1％以下
20 | 安定剤 | A | 6 | 2-2 |  | 2,2'－メチレンビス(4－エチル－6－t－ブチルフェノール) | 2,2'-Methylenebis(4-ethyl-6-t-butylphenol) | 88-24-4 |  | 添加量：0.5％以下
21 | 安定剤 | A | 6 | 2-5 |  | 4,4'－チオビス(6-t－ブチル－m－クレゾール)又は4,4'－チオビス(3－メチル－6－t－ブチルフェノール) | 4,4'-Thiobis(6-t-butyl-m-cresol) or 4,4'-thiobis(3-methyl-6-t-butylphenol) | 96-69-5 |  | 添加量：0.05％以下
22 | 安定剤 | A | 6 | 2-7 |  | N,N'ヘキサメチレンビス(3,5－ジ－t－ブチル－4－ヒドロキシヒドロシンナミド) | N,N'-Hexamethylenebis(3,5-di-t-butyl-4-hydroxyhydrocinnamide) | 23128-74-7 |  | 添加量：1.0％以下 非アルコール性食品に限る
23 | 安定剤 | A | 6 | 3-1 |  | 1,1,3－トリス(2－メチル－4－ヒドロキシ－5－t－ブチルフェニル)ブタン） | 1,1,3-Tris(2-methyl4hydroxy-5-t-butyl phenyl) butane | 1843-03-4 |  | 添加量：0.2％以下
24 | 安定剤 | A | 6 | 4-1 |  | 1,3,5－トリメチル－2,4,6－トリス(3,5－ジ－t－ブチル－4－ヒドロキシベンジル)ベンゼン | 1,3,5-Trimethyl-2,4,6-tris(3,5-di-t-butyl-4-hydroxybenzyl) benzene | 1709-70-2 |  | 添加量：0.5％以下
25 | 安定剤 | A | 6 | 4-2 |  | テトラキス〔メチレン－3－(3',5)ジ－t－ブチル－4'－ヒドロキシフェニル〕プロピオネート〕メタン | Tetrakis(methylene-3-[3',5'-di-t-buty-4'-hydroxyphenyl] propionate)methane | 6683-19-8 |  | 添加量：0.5％以下
26 | 安定剤 | A | 7 | 1 |  | 2－ヒドロキシー4－メトキシベンゾフェノン | 2-Hydroxy-4-methoxybenzophenone | 131-57-7 |  | 添加量：0.3％以下
27 | 安定剤 | A | 7 | 2 |  | 2,2'－ジヒドロキシ－4－メトキシベンゾフェノン | 2,2'-Dihydroxy-4-methoxybenzophenone | 131-53-3 |  | 添加量：0.3％以下
28 | 安定剤 | A | 7 | 3 |  | 2－ヒドロキシ－4－n－オクトキシベンゾフェノン | 2-Hydroxy-4-n-octoxybenzophenone | 1843-05-6 |  | 添加量：0.5％以下 脂肪性食品およびエチルアルコールを20％以上含む食品には使用できない
29 | 安定剤 | A | 7 | 6 |  | 2－(2'－ヒドロキシ－5'－メチルフェニル)ベンゾトリアゾール | 2-(2'-Hydroxy-5'-methylphenyl)benzotriazole | 2440-22-4 | 純度99.5％以上 | 添加量：0.5％以下
30 | 安定剤 | A | 7 | 8 |  | 2－(2'－ヒドロキシ－3'－t－ブチル－5'－メチルフェニル)－5－クロロベンゾトリアゾール | 2-(2'-Hydroxy-3'-t-butyl-5'-methyl phenyl)-5-chlorobenzotriazole | 3896-11-5 | 純度99.5％以上 | 添加量：0.2％以下
31 | 安定剤 | A | 8 | 1 |  | カーボンブラック | Carbon black | 1333-86-4 | チャンネル法によるもの、または下記の規格を満たすもの トルエン抽出物0.1％以下、 ベンツ(a)ピレン含有量：0,25 mg/kg以下、 | 添加量：2.5%以下 色材として使用可能
32 | 安定剤 | A | 8 | 2a |  | パラオキシ安息香酸メチル | Methyl p-oxybenzoate | 99-76-3 |  | 添加量：0.1％以下
33 | 安定剤 | A | 8 | 2b |  | パラオキシ安息香酸プロピル | Propyl p-oxybenzoate | 94-13-3 |  | 添加量：0.1％以下
34 | 安定剤 | A | 8 | 4 |  | ソルビン酸 | Sorbic acid | 110-44-1 |  | 塗布量：600mg/㎡以下
35 | 安定剤 | A | 8 | 10 |  | 没食子酸プロピル | Propyl3,4,5-torihydroxybenzoate | 121-79-9 | 添加量：0.001wt%以下
36 | 界面活性剤 | B | 1 | 1 |  | グリセリン脂肪酸エステル | Glycerin fatty acid esters | 31566-31-1 | Ⓑ 品質は食品添加物公定書に従う | 塗布量：600mg/㎡ 以下、
37 | 界面活性剤 | B | 1 | 2 |  | ソルビタン脂肪酸(C8～C22)エステル | Sorbitan fatty acid (C8-C22)esters | 1338-43-8 | Ⓑ 品質は食品添加物公定書に従う | 塗布量：600mg/㎡以下、 塗布用に限る
38 | 界面活性剤 | B | 1 | 3 |  | プロピレングリコール脂肪酸(C8～C22)エステル | Propylene glycol fatty acid (C8-C22)esters | 067784-83-2 67784-79-6 026403-62-3 | Ⓑ 品質は食品添加物公定書に従うもの | 塗布量：600mg/㎡以下
39 | 界面活性剤 | B | 1 | 4 |  | ショ糖脂肪酸(C8～C22)エステル | Sucrosefattyacid (C8-C22)esters | 37318-31-3 | Ⓑ 品質は食品添加物公定書に従う
40 | 界面活性剤 | B | 1 | 5 |  | クエン酸モノ(ジおよびトリ)ステアリルエステル | Citric acid mono- (di-or tri-) stearyl ester | 0 | Ⓑ
41 | 界面活性剤 | B | 1 | 6 |  | ペンタエリスリトール脂肪酸(C8～C18)エステル | Pentaerythritol fafty acid (C8-C18)esters | 205243-77-2 | Ⓑ
42 | 界面活性剤 | B | 1 | 10 |  | ポリオキシエチレン(20モル)ソルビタン脂肪酸(C12～C18)エステル | Polyoxyethylene (20 moles) sorbitan fatty acid (C12-C18)esters | 9005-67-8 | Ⓑ | オレイン酸エステルは添加量：1.0％以下、 塗布量：600mg/㎡以下
43 | 界面活性剤 | B | 1 | 11 |  | ポリエチレングリコール脂肪酸(Ｃ8～Ｃ22)エステル | Polyethylene glycol fatty acid (C8-C22) esters | 9004-99-3 9004-96-0 | Ⓑ | 最終製品からエチレンクコールおよびシエチレングリコールが移行しないこと 塗布量：600mg/㎡以下
44 | 界面活性剤 | B | 1 | 12 |  | ポリプロピレングリコール脹肪酸(Ｃ10～Ｃ18)エステル | Polypropylene glycol fatty acid(C8-C18)esters |  | Ⓑ
45 | 界面活性剤 | B | 1 | 13 |  | ポリオキシエチレン脂肪族アルコール(Ｃ12～Ｃ20)エーテル | Polyoxyethylene fatty alcohol (C12-C20) ethers | 69013-19-0 | Ⓑ | 塗布量：600mg/㎡以下
46 | 界面活性剤 | B | 1 | 13-2 |  | ポリオキシエチレン(4～14モル)脂肪族アルコール(C5～C18)エーテル | Polyoxyethylene (4-14) Alkyl(5-18) Ether | 9002-93-1 | Ⓑ | 塗布量：100mg/㎡以下、 塗布用に限る
47 | 界面活性剤 | B | 1 | 14 |  | ポリオキシエチレン(4～50モル)アルキル(C7以上)フェニルエーテル | Polyoxyethylene (4-50 moles) alkyl(≧C7)phenyl ethers | 9002-93-1 | Ⓑ | 塗布量：100mg/㎡以下、 塗布用に限る
48 | 界面活性剤 | B | 1 | 15 |  | N,Nビス(2－ヒドロキシエチル)脂肪(C8～C18)アミン | N,N-Bis(2-hydroxyethyl) fatty(C 8-C18)amine | 10213-78-2 | Ⓑ | 塗布量：24ｍｇ／㎡ 以下、 塗布用に限る
49 | 界面活性剤 | B | 1 | 16 |  | 脂肪酸(Ｃ12～Ｃ18)とジエタノールアミンによる縮合生成物 | Condensates of fatty acids (C12-C18)with diethanol amine | 120-40-1 | Ⓑ | 塗布量：600mg/㎡ 以下、 塗布用に限る
50 | 界面活性剤 | B | 1 | 17 |  | ポリオキシプロピレンポリオキシエチレンブロックポリマー | Polyoxypropylene polyoxyethylene block copolymer | 9003-11-6 |  | 塗布量：600mg/㎡以下 塗布用に限る
51 | 界面活性剤 | B | 1 | 18 |  | ポリエチレングリコール | Polyethylene glycol | 25322-68-3 | 分子量：400～4,000 | 最終製品からエチレンクコールおよびシエチレングリコールが移行しないこと 塗布量：600mg/㎡以下
52 | 界面活性剤 | B | 1 | 19 |  | ポリプロピレングリコール | Polypropylene glycol | 25322-69-4 | 分子量：400～4,000 | 添加量：5.0％以下、 塗布量：600mg/㎡以下
53 | 界面活性剤 | B | 1 | 21 |  | ポリエチレンオキサイド | Polyethylene oxide | 25322-68-3 |  | 塗布量：600ｍｇ／㎡ 以下、 塗布用に限る
54 | 界面活性剤 | B | 1 | 23 |  | イソプロピルアルコール | Isopropyl alcohol | 67-63-0 |  | 塗布量：600mg/㎡以下、塗布用に限る
55 | 界面活性剤 | B | 1 | 28 |  | Ｎ－２－ヒドロキシエチル－Ｎ－（２－ヒドロキシアルキル）アミン | Ｎ-2-ｈｙｄｒｏｘｙｅｔｈｙｌ-Ｎ-(2-ｈｙｄｒｏｘｙａｌｋｙｌ) ａｍｉｎｅ | 84836-93-1 2615-84-1 56975-13-4 | Ⓑ アルキルはＣ12（２～60％），Ｃ14（40～98％） | 塗布量：500mg/㎡ 塗布用に限る
56 | 界面活性剤 | B | 1 | 29 |  | エチルアルコール | Ethanol | 0 |  | 塗布量：600mg/㎡以下
57 | 界面活性剤 | B | 2 | 1 |  | アルキル(C10～C20)スルホン酸塩(Na,K,NH4) | Alkyl (C10-C20) sulfates(Na, K, NH4) | 977180-90-7,（Na） 27176-87-0 | Ⓑ | 添加量：0.3％以下 但し，Ｎa塩は3.0％以下 塗布量：120mg/㎡以下
58 | 界面活性剤 | B | 2 | 2 |  | アルキル(C9～C20)ベンゼンスルホン酸塩(Na,K,NH4) | Alkyl (C9-C 20) benzene sulfonates (Na, K, NH4) | 68411-30-3 | Ⓑ | 添加量：2.0％以下 B2-1, B2-3との合計塗布量：600mg/㎡以下
59 | 界面活性剤 | B | 2 | 2-2 |  | ドデシルベンゼンスルホン酸塩(Mg、Zn) |  |  |  | 移行量：30mg/kg以下 B2-1、B2-3合計塗布量：600mg/㎡以下
60 | 界面活性剤 | B | 2 | 3 |  | アルキルナフタリンスルホン酸塩(Na) | Alkyl (C10-C 20) naphthalene sulfonate Na,Salt | 577-11-7 | Ⓑ | 添加量：3.0％以下 B2-1～3合計塗布量：600mg/㎡以下
61 | 界面活性剤 | B | 2 | 4 |  | ソジウムジアルキル(Ｃ4～Ｃ16)スルホサクシネート | Sodium dialkyl(C4-C 16) sulfosuccinate | 0 | Ⓑ | 添加量：3.0％以下、 塗布量：600mg/㎡以下
62 | 界面活性剤 | B | 2 | 9 |  | アルキル(C8～C20)サルフェート(Na,K,NH4) | Alkyl (C8-C 20) sulfates (Na, K, NH4) | 151-21-3 | Ⓑ | 最大移行量：30㎎/㎏以下 B2-1､-2との合計塗布量：600mg/㎡以下
63 | 界面活性剤 | B | 2 | 10 |  | ポリオキシエチレン脂肪アルコール(C12～C20)エーテルサルフェート(Na,NH4) | Polyoxyethylene fatty alcohol (C12-C20) ether sulfates (Na, NH4) |  | Ⓑ | 塗布量：600mg/㎡以下 塗布用に限る
64 | 界面活性剤 | B | 2 | 11 |  | ポリオキシエチレン(4～50モル) アルキル(C7以上)フェニルエーテルサルフェート(Na,NH4) | Polyoxyethylene (4-50 moles) alkyl (≧C7) phenylether sulfates (Na, NH4) | 55348-40-8 | Ⓑ | 塗布量：600mg/㎡以下、 塗布用に限る
65 | 界面活性剤 | B | 2 | 16 |  | 脂肪酸(C8～C22)塩 (Na,K,NH4) | Fatty acid (C8-C22) salts (Na, K, NH4) | 143-19-1 | Ⓑ 水添物を含む | 塗布量：600mg/㎡以下、
66 | 界面活性剤 | B | 4 | 1 |  | ジメチルジアルキル(Ｃ8～Ｃ18)アンモニウムクロライド | Dimethyl dialkyl (Ｃ8～Ｃ18) ammonium chloride | 61789-77-3、 61789-80-8 | Ⓑ | 最大移行量：３㎎/㎏食品以下
67 | 界面活性剤 | B | 5 | 1 |  | カルボキシメチルセルロース及びそのナトリウム塩 | Carboxymethyl cellulose and its sodium salt | 9000-11-7 |  | 塗布量：600mg/㎡以下、 塗布用に限る
68 | 界面活性剤 | B | 5 | 2 |  | メチルセルロース | Methyl Cellulose | 9004-67-5 |  | 塗布量：600mg/㎡以下、 塗布用に限る
69 | 界面活性剤 | B | 5 | 5 |  | メチルヒドロキシプロピルセルロース | Methylhydroxypropyl cellulose | 9004-65-3 | 品質は食品添加物公定書に従う | 塗布量：600mg/以下
70 | 界面活性剤 | B | 5 | 9 |  | ポリビニルアルコール | Polyvinyl alcohol | 9002-89-5 | ４％水溶液の粘度が20℃で2cp以上 | 塗布量：600mg/㎡以下
71 | 界面活性剤 | B | 5 | 12 |  | ポリビニルピロリドン | Polyvinyl pyrrolidone | 9003-39-8 | 5％水溶液の粘度が20℃で34cp以上 | 塗布量：600mg/㎡以下、 塗布用に限る
72 | 界面活性剤 | B | 5 | 22 |  | ポリビニルポリピロリドン | Polyvinylpolypyrrolidone | 25249-54-1 | 水、5％酢酸及び50％エタノール溶媒による３時間還流条件下での総溶出量：50µg/ml以下 | 添加量：30．0％以下
73 | 滑剤 | C | 1 | 1 |  | 流動パラフィン | Liquid paraffin | 8002-74-2 | 品質は食品添加物公定書に従う
74 | 滑剤 | C | 2 | 1 |  | 高級脂肪酸(Ｃ8～Ｃ22) | Higher fatty acids (C8-C22) and behenic acid |  | Ⓑ 動物または植物から得られた脂肪酸及びそれらの脂肪酸を水素添加したもの | 添加量：5.0％以下， 但しベヘニン酸は0.2％以下
75 | 滑剤 | C | 3 | 1 |  | 高級脂肪酸(Ｃ8～Ｃ22)アルミニウム | Higher fatty acid (C8-C22) aluminum salts | 637-12-7 | Ⓑ | 添加量：3.0％以下
76 | 滑剤 | C | 3 | 2 |  | 高級脂肪酸(Ｃ8～Ｃ22，リシノール) カルシウム | Higherfatty acid (C8-C22) calcium salts | 1592-23-0 | Ⓑ | 添加量：2.0％以下、 塗布量：600mg/㎡以下 (ステアリン酸カルシウムに限る)
77 | 滑剤 | C | 3 | 3 |  | 高級脂肪酸(Ｃ8～Ｃ22)マグネシウム | Higher fatty acid (C8-C22) magnesium salts | 557-04-0 | Ⓑ | 添加量：1.0％以下
78 | 滑剤 | C | 3 | 4 |  | 高級脂肪酸(C8,C18)亜鉛 | Higherfattyacid (C8-C18)zincsalts . | 557-05-1 | Ⓑ 塗布剤は不ケン化物2％以下、ステアリン酸に限る | 塗布量：600mg/m2以下
79 | 滑剤 | C | 3 | 4-1 |  | ベヘン酸（Ｃ22）亜鉛 | Behenic acid(C22) zinc salts |  | 不ケン化物質2.0％以下
80 | 滑剤 | C | 4 | 1 |  | 直鎖脂肪族１価アルコール(Ｃ8～Ｃ18) | Straight-chain fatty monohydric alcohols (C8-C18) | 56-81-5 | Ⓑ 合成アルコールは (1)全ジオール:0.1%以下 (2)C8～C14:直鎖96%以上、アルコール分99%以上 (3)C16～C18:直鎖94%以上、アルコール分98%以上 (4)非アルコール不純物はパラフィンのこと
81 | 滑剤 | C | 4 | 2 |  | グリセリン | Glycerin | 56-81-5 | Ⓑ 品質は食品添加物公定書に従う
82 | 滑剤 | C | 4 | 3 |  | ソルビトール | Sorbitol | 50-70-4
83 | 滑剤 | C | 4 | 4 |  | プロピレングリコール | Propylene glycol | 57-55-6 | 品質は食品添加物公定書に従う
84 | 滑剤 | C | 4 | 5 |  | ペンタエリスリトール | Pentaerythritol | 115-77-5 |  | 添加量：3.0％以下
85 | 滑剤 | C | 5 | 3 |  | 高級脂肪酸(Ｃ18)と直鎖脂肪族１価アルコ－ル(Ｃ2～Ｃ18)のエステル | Higher fatty acid (C4-C22) esters of straight-chain fafty alcohols (C2-C18) |  | Ⓑ | 添加量：5.0％以下
86 | 滑剤 | C | 7 | 8 |  | アセチル化モノグリセライド | Acetylated monoglycerides | 68990-54-5 | Ⓑ分子中アセチル基を持つ脂肪酸(Ｃ8～Ｃ22)グリセライドであって，酸価６以下、ライヘルトマイスル価75～200のもの食品添加物公定書に従う塗布量：600mg/ m2以下
87 | 滑剤 | C | 8 | 1 |  | エチレンビス脂肪酸(C16,C18)アマイド | Ethylene bis-fatty acid (C 16,C 18) amide N,N'-Ethane-1,2-diylbispalmitamide | 110-31-6 5518-18-3 | Ⓑ | 添加量：0.2％以下、 器具には0.5％以下
88 | 滑剤 | C | 8 | 2 |  | 高級脂肪酸(Ｃ8～Ｃ22)アマイド | Higherfattyacid (C8-C22) amide |  | Ⓑ | 添加量：0.1％以下、 器具には2.0％以下
89 | 滑剤 | C | 9 | 1 |  | メチルヒドロジエンポリシロキサン | Methyl hydrogene polysiloxane | 63148-57-2 9004-73-3 | 20℃の粘度最低100cSt
90 | 滑剤 | C | 9 | 2 |  | ジメチルポリシロキサン | Dimethyl polysiloxane | 63148-62-9 | 粘度：最低100cSt（20℃） | 塗布量600mg/㎡以下
91 | 滑剤 | C | 9 | 3 |  | メチルフェニルポリシロキサン | Methyl phenyl polysiloxane | 68083-14-7 | 20℃の粘度最低100cSt | 塗布量：600mg/㎡以下
92 | 充填剤 | D | 1 | 1 |  | 酸化マグネシウム | Magnesium oxide | 1309-48-4 |  | 複合酸化物系顔料成分として使用可能
93 | 充填剤 | D | 1 | 2 |  | 酸化アルミニウム | Aluminium oxide | 1344-28-1 |  | 塗布量：600mg/㎡以下 複合酸化物系顔料成分として使用可能
94 | 充填剤 | D | 1 | 3 |  | 酸化けい素 | Silicon oxide | 7631-86-9 | 官能基例えばビニル基，メタクリル基，アミノ基またはグリシジル基を有するアルコキシシランで処理する場合は，処理剤の量：は合計0.5％以下であること。 処理剤合計は、充填剤に対し5％以下 | 塗布量：600mg/㎡以下 無機顔料および複合酸化物系顔料成分として使用可能
95 | 充填剤 | D | 1 | 3-1 |  | 3-アミノプロピルトリエトキシシラン処理酸化けい素 | 3-aminopropyltriethoxysilane,Slicone oxide | 919-30-2 7631-86-9 | 3-アミノプロピルトリエトキシシランの酸化けい素への処理量：１０ｗｔ％以下、 3-アミノプロピルトリエトキシシラン処理された酸化けい素から抽出されうる3-アミノプロピルトリエトキシシランの残留量：が３mg/kgフィラー 以下であること | 処理された酸化けい素の添加量：２．０ｗｔ％以下、 フィルム（３００μ以下）としての使用に限る
96 | 充填剤 | D | 1 | 4 |  | 酸化カルシウム | Calcium oxide | 1305-78-8 |  | 複合酸化物系顔料成分として使用可能
97 | 充填剤 | D | 1 | 5 |  | 酸化チタン | Titanium oxide | 13463-67-7 | Pb，Cd 0.01％以下、As，Hg 0.005％以下 | 複合酸化物系顔料成分として使用可能
98 | 充填剤 | D | 1 | 7 |  | 酸化鉄 | lron oxide | 1309-37-1 | Pb，Cd 0.01％以下、As，Hg 0.005％以下 | 複合酸化物系顔料成分として使用可能
99 | 充填剤 | D | 1 | 8 |  | 酸化亜鉛 | Zinc oxide | 1314-13-2 | Pb，Cd 0.01％以下、As，Hg 0.005％以下 金属亜鉛１％以下 | 複合酸化物系顔料成分として使用可能
100 | 充填剤 | D | 1 | 10 |  | 酸化コバルト | Cobalt oxide | 1308-06-1 |  | 複合酸化物系顔料成分としての使用に限る
101 | 充填剤 | D | 1 | 11 |  | 酸化ニオブ | Niobium oxide | 1313-96-8 |  | 複合酸化物系顔料成分としての使用に限る
102 | 充填剤 | D | 1 | 12 |  | 酸化ニッケル | Nickel oxide | 12035-36-8 |  | 複合酸化物系顔料成分としての使用に限る
103 | 充填剤 | D | 1 | 13 |  | 酸化アンチモン | Antimony oxide | 1327-33-9 1309-64-4 1314-60-9 |  | 複合酸化物系顔料成分としての使用に限る
104 | 充填剤 | D | 1 | 14 |  | 酸化タングステン | Tungsten oxide | 1314-35-8 |  | 複合酸化物系顔料成分としての使用に限る
105 | 充填剤 | D | 1 | 16 |  | チタンイエロー | Titan yellow | 8007-18-9 | Pb，Cd 0.01％以下、As，Hg 0.005％以下 | 無機顔料として使用可能
106 | 充填剤 | D | 1 | 17 |  | コバルトブルー | Cobalt blue | 1345-16-0 | Pb，Cd 0.01％以下、As，Hg 0.005％以下 | 無機顔料として使用可能
107 | 充填剤 | D | 1 | 18 |  | 三酸化アンチモン | Antimony trioxide | 1309-64-4 |  | アンチモンの移行量：0.02㎎/㎏以下、 アンチモンの定量法は告示３７０号アンチモン溶出試験法による
108 | 充填剤 | D | 1 | 19 |  | シリル化処理無水ケイ酸 | Silicon dioxide, silanated | 68909-20-6 |  | 塗布剤として塗布量：600mg/㎡以下
109 | 充填剤 | D | 1 | 20 |  | 酸化マンガン | Manganese oxide |  |  | 複合酸化物系顔料成分として使用可能
110 | 充填剤 | D | 2 | 1 |  | 水酸化マグネシウム | Magnesium hydroxide | 1309-42-8
111 | 充填剤 | D | 2 | 2 |  | 水酸化アルミニウム | Aluminium hydroxide | 21645-51-2 | Pb，Cd 0.01％以下、As，Hg 0.005％以下 | 無機顔料および複合酸化物系顔料成分として使用可能
112 | 充填剤 | D | 2 | 3 |  | 水酸化カルシウム
113 | 充填剤 | D | 3 | 1 |  | 炭酸マグネシウム | Magnesium carbonate | 546-93-0
114 | 充填剤 | D | 3 | 2 |  | 炭酸カルシウム | Calcium carbonate | 471-34-1
115 | 充填剤 | D | 4 | 1 |  | 硫酸カルシウム | Calcium sulfate | 7778-18-9
116 | 充填剤 | D | 4 | 3 |  | 硫酸バリウム | Barium sulfate | 7727-43-7 | Pb，Cd 0.01％以下、As，Hg 0.005％以下 | 無機顔料として使用可能
117 | 充填剤 | D | 5 | 1 |  | けい酸ナトリウム | Sodium silicate | 1344-09-8
118 | 充填剤 | D | 5 | 2 |  | けい酸マグネシウム | Magnesium silicate | 1343-88-0
119 | 充填剤 | D | 5 | 3 |  | けい酸アルミニウム | Aluminium silicate | 12068-56-3
120 | 充填剤 | D | 5 | 5 |  | けい酸カルシウム | Calcium silicate | 1344-95-2
121 | 充填剤 | D | 5 | 6 |  | アルミノ珪酸塩(Na,Ca) | Aluminosilicate (Na, Ca) (Zeolite), | 68989-22-0 1344-00-9 | 添加量：2.0％以下
122 | 充填剤 | D | 5 | 7 |  | けい酸アルミニウムカルシウム | Aluminium and calcium silicates | 1344-00-9 | ＦＤＡ§182.2122に相当するもの
123 | 充填剤 | D | 5 | 9 |  | ナトリウム、カリウム、カルシウム、マグネシウム、アルミニウム、鉄のケイ酸塩又は、それらの混合物 | Silicates or mixed silicates of sodium, potassium, calcium, magnesium, aluminium and iron |  | 石綿は除去されたもの充填剤の結合剤として、アルコキシシラン、官能基例えばビニル基、メタクリル基、アミノ基またはグリシジル基を有するもので処理する場合は、処理剤の量：は合計0.5%以下であること。 結合剤合計は、充填剤に対して5％以下
124 | 充填剤 | D | 5 | 9-1 |  | 3-アミノプロピルトリエトキシシラン処理ケイ酸塩（ナトリウム、カリウム、カルシウム、マグネシウム、アルミニウム、もしくは鉄の塩、又はそれらの混合物） | Silicic acid salt, 3-aminopropyltrietoxysilane | 919-30-2 1344-01-0 | 3-アミノプロピルトリエトキシシランのケイ酸塩への処理量：３ｗｔ％以下 | 対象樹脂へのシラン処理ケイ酸塩の添加量：５ｗｔ％以下、 製品厚み１ｍｍ以下
125 | 充填剤 | D | 5 | 10 |  | マイカ | Mica | 12001-26-2 | Pb，Cd0.01％以下、As，Hg0.005％以下 | 無機顔料として使用可能
126 | 充填剤 | D | 6 | 1 |  | クレー | Clay | 1332-58-7
127 | 充填剤 | D | 6 | 2 |  | けいそう土 | Diatomaceus earth | 7631-86-9
128 | 充填剤 | D | 6 | 3 |  | カオリン(陶土) | Kaolin (porcelain clay) | 1332-58-7
129 | 充填剤 | D | 6 | 4 |  | タルク | Talc | 14807-96-6
130 | 充填剤 | D | 6 | 7 |  | ガラス | Glass
131 | 充填剤 | D | 6 | 8 |  | 木粉 | Wood powder | 9004-34-6
132 | 充填剤 | D | 6 | 10 |  | グラファイト | Graphite | 7782-42-5 | Pb，Cd 0.01％以下、As，Hg 0.005％以下 | 無機顔料として使用可能
133 | 充填剤 | D | 6 | 11 |  | シェナー | Sienna | 1309-37-1 977139-25-5 | Pb，Cd 0.01％以下、As，Hg 0.005％以下 | 無機顔料として使用可能
134 | 充填剤 | D | 6 | 12 |  | 生シェナー | Raw sienna | 1309-37-1 12000-57-6 | Pb，Cd 0.01％以下、As，Hg 0.005％以下 | 無機顔料として使用可能
135 | 充填剤 | D | 6 | 13 |  | 焼アンバー | Calcined amber | 0 | Pb，Cd 0.01％以下、As，Hg 0.005％以下 | 無機顔料として使用可能
136 | 充填剤 | D | 8 | 5 |  | 銅 | Copper | 7440-50-8 | Pb，Cd 0.01％以下、As，Hg 0.005％以下 | 最大移行量：銅として10㎎/㎏食品以下
137 | 充填剤 | D | 8 | 7 |  | 真ちゅう又は黄銅 | Brass | 12597-71-6 | Pb，Cd 0.01％以下、As，Hg 0.005％以下 | 最大移行量：銅として10㎎/㎏食品以下
138 | 充填剤 | D | 9 | 1 |  | 硫化亜鉛 | Zinc sulfide | 1314-98-3 | 蛍光を発しないこと | 添加量：10％以下
139 | 充填剤 | D | 9 | 2 |  | 群青 | Ultramarine | 57455-37-5 | Pb，Cd 0.01％以下、As，Hg 0.005％以下 | 無機顔料として使用可能
140 | 充填剤 | D | 10 | 1 |  | 炭素繊維 | Carbon fiber | 7440-44-0 | 結合剤として，アルコキシシラン官能基たとえばビニル基，メタクリル基，アミノ基，又はグリシジル基をもつものを使用できる。充填剤に対し0.5％以下，または充填剤入りプラスチックに対し0.3％以下
141 | 充填剤 | D | 10 | 5 |  | マグネシウム・ナトリウム・フルオライド・シリケート |  | 37296-97-2 |  | フッ化物溶出量0.3mg/kg-食品以下
142 | 発泡剤 発泡助剤 | E | 2 | 4 |  | くえん酸 | Citric acid | 77-92-9 |  | 塗布量：600mg/㎡以下
143 | ポリマー添加材 | F | 1 | 1 |  | ポリエチレン | Polyethylene | 9002-88-4 | ポリエチレンのポジティブリストに従うもの
144 | ポリマー添加材 | F | 1 | 9 |  | 塩素化ポリエチレン | Chlorinated polyethylene | 64754-90-1 | ヘキサン可溶分7.0％以下 キシレン可溶分11.3％以下 全塩素量：60％以下(試験法はＦＤＡ§177.1610による)のもの | 非脂肪性食品用に限る。
145 | ポリマー添加材 | F | 1 | 10 |  | ポリプロピレン | Polypropylene | 9003-07-0 | ポリプロピレンのポジティブリストに従うもの
146 | ポリマー添加材 | F | 1 | 11 |  | 無水マレイン酸変性ポリプロピレン | Maleic anhydride modified polypropylene | 977099-05-0 | 原料のポリプロピレンはポリプロピレンのポジティブリストに従うもの 結合した無水マレイン酸は７％以下で固有粘度(0.1％デカヒドロナフタレン溶液，135℃)0.25以上のもの
147 | ポリマー添加材 | F | 1 | 12 |  | ポリブテン－1 | Polybutene-1 | 9003-28-5 | 品質は食品添加物公定書に従う | 添加量：15％以下
148 | ポリマー添加材 | F | 2 | 1 |  | ポリスチレン | Polystyrene | 9003-53-6 | ポリスチレンのポジティブリストに従うもの
149 | ポリマー添加材 | F | 2 | 2 |  | ポリスチレンコポリマー | Polystyrene copolymers |  | ポリスチレンのポジティブリストに従うもの、 但し，ブタジエンないしイソプレンとのコポリマーの場合，スチレン含有量は限定しない。
150 | ポリマー添加材 | F | 2 | 6 |  | ブタジエン・スチレンブロック共重合体水素添加物① | Hydrogenated butadiene-styrene block copolymers① including partial hydroganated polymer | 66070-58-4 |  | 脂肪性食品には使用できない
151 | ポリマー添加材 | F | 2 | 3 |  | ABS樹脂 | ABS resin | 9003-56-9 | ＡＢＳ樹脂のポジティブリストに従うもの
152 | ポリマー添加材 | F | 2 | 14 |  | スチレンとブタジエンブロック共重合体の水添物のボロン酸エステル化物 | Benzene, ethenyl-,polymer with 1,3-butadiene,hydrogenated,4-methyl-1,3,2-dioxaborinane-2-yl,4-methyl-1,3,2-dioxaborolan-2-yl derives | 500224-31-7 |  | 添加量：10.0%以下, 水性、アルコール性食品で200μ以下のとき添加量：20%以下
153 | ポリマー添加材 | F | 3 | 2 |  | ポリメタクリレート | Polymethacrylate | 9011-14-7 | メタクリル樹脂のポジティブリストに従うもの （アクリル酸（メタ）アクリル酸エステル共重合体） | 塗布量：600mg/㎡以下、 塗布用に限る
154 | ポリマー添加材 | F | 3 | 5 |  | メタクリル酸メチル・エチレングリコ－ルジメタクリレート共重合物 | Methylmethacrylate-Ethylene glycol methacrylate copolymer
155 | ポリマー添加材 | F | 3 | 6 |  | ポリアクリル酸ナトリウム | Sodium polyacrylate | 9003-04-7 |  | 添加量：０．５ｗｔ％以下
156 | ポリマー添加材 | F | 4 | 1 |  | 塩化ビニルホモポリマー | Vinyl chloride homopolymer | 68648-82-8 | 塩ビ食品衛生協議会のポジティブリストに従うもの
157 | ポリマー添加材 | F | 4 | 2 |  | 塩化ビニルコポリマー | Vinyl chloride copolymers | 9002-89-5 26221-27-2 025213-24-5 | 塩ビ食品衛生協議会のポジティブリストに従うもの
158 | ポリマー添加材 | F | 4 | 6 |  | ポリビニルアルコール | Polyvinyl alcohol | 9002-89-5 | ポリビニルアルコールのポジティブリストに従うもの
159 | ポリマー添加材 | F | 5 | 1 |  | ポリイソブチレン | Polyisobutylene | 9003-27-4 | ゴム製食品用器具及び容器包装に関するポジティブリストに従うもの
160 | ポリマー添加材 | F | 5 | 4 |  | ポリブタジエン | Polybutadiene | 9003-17-2 | ゴム製食品用器具及び容器包装に関するポジティブリストに従うもの
161 | ポリマー添加材 | F | 5 | 5 |  | スチレンブタジエンゴム | Styrene-butadiene rubbers | 9003-55-8 | ゴム製食品用器具及び容器包装に関するポジティブリストに従うもの
162 | ポリマー添加材 | F | 5 | 6 |  | アクリロニトルブタジエンゴム | Acrylonitrile-butadiene rubbers | 009003-18-3 | ゴム製食品用器具及び容器包装に関するポジティブリストに従うもの
163 | ポリマー添加材 | F | 5 | 10 |  | ポリウレタン | Polyurethane | 9010-69-9 | ゴム製食品用器具及び容器包装に関するポジティブリストに従うもの最終製品より遊離イソシアネートおよびエチレングリコールが移行しないこと
164 | ポリマー添加材 | F | 5 | 11 |  | 天然ゴム | Natural rubbers | 977011-52-1 977060-51-7 | ゴム製食品用器具及び容器包装に関するポジティブリストに従うもの
165 | ポリマー添加材 | F | 5 | 17 |  | ポリシクロオクテンホモポリマー | Polycyclooctene homopolymer | 28702-45-6 | モノマー残存量：0.5mg/kg以下 | 添加量：:10wt%以下 アルコール性食品には使用できない
166 | ポリマー添加材 | F | 6 | 1-1 |  | ナイロン | Terephthalic acid-Trimethylhexamethylene diamine condensates | 25038-54-4 | ナイロンのポジティブリストに従うもの
167 | ポリマー添加材 | F | 6 | 2-1 |  | ポリエチレンテレフタレ－ト | Polyethylene terephthalate | 25038-59-9 | ポリエチレンテレフタレ－トのポジティブリストに従うもの
168 | ポリマー添加材 | F | 6 | 2-2 |  | ポリブチレンテレフタレート | Polybutylene terephthalate | 26062-94-2 | ポリブチレンテレフタレートのポジティブリストに従うもの
169 | ポリマー添加材 | F | 6 | 7 |  | ポリカーボネート | Polycarbonate | 25766-59-0 | ポリカーボネートのポジティブリストに従うもの
170 | ポリマー添加材 | F | 6 | 15 |  | 水素化石油炭化水素樹脂 | Aromatic petroleum hydrocarbon resin, hydrogenated (CAS Reg. No. 88526-47-0), produced by the catalytic polymerization of aromatic substituted olefins from low boiling distillates of cracked petroleum stocks with a boiling point no greater than 220°C (428°F), and the subsequent catalytic reduction of the resulting aromatic petroleum hydrocarbon resin. | 88526-47-0 |  | 添加量：25％以下
171 | ポリマー添加材 | F | 6 | 49 |  | 無水マレイン酸変性エチレン・１－ブテン共重合体ベース6・66コポリアミド付加物 | Hexanedioic acid, polymer with 1-butene, ethene, hexahydro-2-one and 1,6-hexanediamine, graft | 139379-00-3 | 無水マレイン酸変性エチレン･1－ブテン共重合体80％以上， 6・66コポリアミド20％以下 重量平均分子量：50,000～300,000， | 100℃以下で使用のこと
172 | ポリマー添加材 | F | 6 | 51 |  | ポリアミド6のべンゼン一1,3一ジメタナミンと無水フタル酸変性物 | Polyamide（Ny-6) modified with Benzene-1,3-methanamine and phthalic anhydride | 25038-54-4 | アミン価0～10μeqv/g， カルボン酸価:150～250μeqv/g， 重合度:1.10～1.20(dl/g)， 変性度1～100μeqv/g | 添加量：50％未満フィルム厚みは50μ以下
173 | ポリマー添加材 | F | 6 | 52 |  | エテン・エテノール・1－(ビニルオキシ)プロパンー2－オール・2－(ビニルオキシ)プロパン1－オール共重合物 | Copolymer of Ethene、Ethenol、1-(vinyloxy)propane-2-ol、and 2-(vinyloxy)propane-1-ol |  | 溶融粘度:7g/10分以下(190℃、2160ｇ) エチレン含有量：:30～49mol 重合度(極限粘度):0.80～1.30(dl/ｇ) 変性度:9mol％以下 DSC融点降下(変性度):60℃以下 残留エポキシプロパン1ppm | 添加量：30％以下 :非アルコール食品に限る 水性食品には厚み80μ以下、 酸性食品には厚み80μ以下、 100℃以下に限る
174 | ポリマー添加材 | F | 6 | 52 |  | エテン・エテノール・1－(ビニルオキシ)プロパンー2－オール・2－(ビニルオキシ)プロパン1－オール共重合物 | Copolymer of Ethene、Ethenol、1-(vinyloxy)propane-2-ol、and 2-(vinyloxy)propane-1-ol |  | 溶融粘度：7g/10分以下 (190℃､2160g) エチレン含有量：：42～49mol%［30～49mol%］ 重合度(極限粘度)：0.80～1.30(dl/g) 変性度：9mol%以下 DSC融点降下(変性度)：60℃以下 残留エポキシプロパン量：：1µg/g未満 | 添加量：30.0%以下 非アルコール食品に限る水性、 酸性食品には厚み200μ以下に限る
175 | ポリマー添加材 | F | 6 | 56 |  | ポリ乳酸 | Polylactide、polylactic acid | 9051-89-2 | ポリ乳酸のポジティブリストに従うもの
176 | その他 | G | 1 | 1 |  | 水酸化ナトリウム | Sodium hydroxide | 1310-73-2 | ポリマー中で中和されていること
177 | その他 | G | 2 | 1 |  | 炭酸ナトリウム | Sodium carbonate | 144-55-8 | ポリマー中で中和されていること
178 | その他 | G | 2 | 2 |  | 炭酸カリウム | Potassium carbonate | 584-08-7
179 | その他 | G | 3 | 2 |  | 塩化マグネシウム | Magnesium chloride | 7786-30-3 |  | 塗布剤として使用するものは、食品添加物公定書に従うものであり、塗布量制限として600mg/m2以下となる
180 | その他 | G | 3 | 5 |  | 塩化カルシウム | Calcium chloride | 100043-52-4
181 | その他 | G | 4 | 1 |  | 硫酸ナトリウム | Sodium sulfate | 7757-82-6
182 | その他 | G | 4 | 2 |  | 硫酸マグネシウム | Magnesium sulfate | 7487-88-9 | 品質は食品添加物公定書に従うもの
183 | その他 | G | 4 | 2A |  | 無水硫酸マグネシウム | Magnesium sulfate anhydride | 7487-88-9
184 | その他 | G | 4 | 8 |  | 焼ミョウバン | Burntalum | 7664-93-9
185 | その他 | G | 4 | 9 |  | 硫酸アルミニウム | Aluminium sulphate | 10043-01-3
186 | その他 | G | 5 | 1 |  | りん酸ナトリウム | Sodium phosphate | 7558-80-7
187 | その他 | G | 5 | 4 |  | りん酸カルシウム | Calcium phosphate | 7758-87-4
188 | その他 | G | 5 | 10 |  | りん酸カルシウム
189 | その他 | G | 5 | 17 |  | リン酸水素二ナトリウム | Disodiumhydrogenorthophosphate | 121-79-9 | 添加量：20ｗｔ%以下
190 | その他 | G | 6 | 4 |  | 酢酸ナトリウム | Sodium Acetate | 127-09-3 |  | 塗布量：600mg/㎡以下
191 | その他 | G | 6 | 5 |  | 安息香酸 | Benzoic acid | 65-85-0
192 | その他 | G | 6 | 6 |  | 安息香酸ナトリウム | Sodium benzoate | 532-32-1 |  | 塗布量：600mg/㎡以下
193 | その他 | G | 6 | 14 |  | 酢酸カリウム | Potassium acetate | 127-08-2
194 | その他 | G | 6 | 15 |  | 酢酸マグネシウム | Magnesium acetate | 142-72-3
195 | その他 | G | 6 | 29 |  | くえん酸ナトリウム(クエン酸三ナトリウム） | Sodium citrate | 6132-04-3 |  | 添加量：0.8ｗｔ%以下
196 | その他 | G | 6 | 34 |  | ホウ酸 | Boric acid | 10043-35-3 |  | 添加量：0．16％以下
197 | その他 | G | 6 | 40 |  | 茶乾留物 | Tea
198 | その他 | G | 6 | 57 |  | シクロデキストリン | cyclodextrin（α、β、γ） | 10016-20-3 7585-39-9 17465-86-0 | 食品添加物公定書に従う塗布量：600mg/㎡以下、塗布用に限る
199 | その他 | G | 6 | 56 |  | ハイドロタルサイト | Ｈydrotalcite | 11097-59-9
200 | その他 | G | 6 | 59 |  | 無水亜硫酸ナトリウム | Sodium sulfite | 7757-83-7
201 | その他 | G | 6 | 66 |  | コハク酸二ナトリウム | di-Sodium succinate hexahydrate | 150-90-3
202 | その他 | G | 6 | 70 |  | 窒化ホウ素 | boron nitride | 10043-11-5 |  | 添加量：2％以下
203 | その他 | G | 6 | 73 |  | キサンタンガム | Xanthan gum | 11138-66-2 | 品質は食品添加物公定書に従う。
204 | その他 | G | 6 | 75 |  | 二クエン酸三マグネシウム | Trimagnesium dicitrate | 3344-18-1 |  | 添加量：制限：２０ｗｔ％以下 対象食品 ：油脂及び脂肪性食品に限る
205 | 色材 | J | 1 |  |  | 有機顔料 |  |  | Pb，Cd :0.01%以下 As，Hg :0.005%以下 （含有量)、 遊離アミン:0.05%以下 （含有量)、 Se，Ba :0.01%以下 Cr :0.1%以下 Sb :0.025%以下 (溶出量)
206 | 色材 | J | 1 | 1-13 |  | 4'-カルバモイル-4-[1-(2-オキソ-2,3-ジヒドロ-5-ベンズイミダゾリルカルバモイル)アセトニルアゾ],ベンズアニリド(C.I.Pigment Yellow 181) | N-[4-(Aminovarbonyl)phenyl]-4-[[1-[[(2,3-dihydro-2-oxo-1H-benzimidazol-5-yl)amino]carbonyl]-2-oxopropyl]azo]benzamidehydroxynaphthalene-2-carboxamide | 74441-05-7 |  | 添加量 １ｗｔ％以下、 使用温度 Ｂ～Ｈ
207 | 色材 | J | 6 |  |  | 無機顔料 |  |  | Pb，Cd :0.01%以下 As，Hg :0.005%以下 （含有量)、 Se，Ba :0.01%以下 Cr :0.1%以下 Sb :0.025%以下 (溶出量)
208 | 色材 | J | 6 | 2-1 |  | 酸化チタン(C.I.Pigment White 6) | Titanium(IV) oxide | 13463-67-7 | 材質としては充填剤Ｄ１－５であること | 添加量： ３ｗｔ％以下
209 | 色材 | J | 6 | 4-2 |  | 群青( C.I.Pigment Blue 29) | C.I.Pigment Blue 29 Ultramarine | 57455-37-5 | 材質としては充填剤Ｄ９－２であること | 添加量： ３ｗｔ％以下
210 | 色材 | J | 6 | 4-3 |  | 硫酸バリウム(C.I. Pigment White 21) | Barium Sulfate BASO4 | 7727-43-7 | 材質としては充填剤 Ｄ４－３であること | 添加量： ３ｗｔ％以下
211 | 色材 | J | 7 | 1 |  | カーボンブラック(C.I.Pigment Black 7)(別名 C.I.Pigment Black 6） | Carbon black | 1333-86-4 | 品質：トルエン抽出物０．１％以下、 ベンツ(a)ピレン含有量：０．２５mg/kg以下 色材試験法に適合 Ａ８－１として収載されている物質であること | 添加量：２．５ｗｔ％以下、
212 | FCN認可物質 | YF | 2 | 5-28 |  | スチレン・ブタジエンブロツク共重合体水素添加物の無水マレイン酸変性物 | Hydrogenated styrene-butadiene block copolymers modified with maleic anhydride such that the basic polymers are composed of : 18 to 40 percent by weight of units derived from styrene, 58 to 80 percent by weight of units derived from hydrogenated 1,3-butadiene and 0.1 to 2 percent by weight of units derived from maleic anhydride. |  | FDAFCNNo 28に記載の制限に従う
213 | FCN認可物質 | YD | 1 | 21-431 |  | 酸化スズ(Ⅳ) | Tin(IV) Oxide | 18282-10-5 |  | 酸化チタン、酸化けい素との併用に限る 色材中で6%以下
214 | FCN認可物質 | YF | 3 | 36-429 |  | メタクリル酸メチル・メタクリル酸グリシジル・スチレン共重合物 | Copolymer of styrene (CAS Reg. No. 100-42-5), methyl methacrylate (CAS Reg. No.80-62-6), and glycidyl methacrylate (CAS Reg. No. 106-91-2). | 100-42-5 80-62-6 106-91-2 |  | 添加量0.5%以下
215 | FCN認可物質 | YC | 7 | 39-750 |  | オクタデカン酸，1-(12-アセチルオキシ)-,2,3-ビス(アセチルオキシ)プロピルエステル;1-(12-アセトキシステアロイル)-2,3-ジアセチルグリセロール | Octadecanoic acid, 1-(12-acetyloxy)-, 2,3-bis(acetyloxy) propyl ester; 1-(12-acetoxystearoyl)- 2,3-diacetyl glycerol | 736150-63-3 |  | 可塑剤として添加量:3.0％以下 着色分散剤として添加量0.5％以下
216 | FCN認可物質 | YF | 6 | 44-850 |  | シス-1,4-ポリ(2-メチル-1,3-ブタジエン)の環化物 | 1,3-butadiene, 2-methyl-, homopolymer, of cis-1,4-configuration, cyclized (CAS Reg. No. 68441-13-4). | 68441-13-4 |  | 100℃未満で使用。 厚み50.8μm以下、 中性、酸性,アルコール分8%以下の食品用に限る
217 | FCN認可物質 | YF | 6 | 46-166 |  | 水素化石油炭化水素樹脂 | Aromatic petroleum hydrocarbon resin, hydrogenated, produced by the catalytic polymerization of aromatic substituted olefins from low boiling distillates of cracked petroleum stocks with a boiling point no greater than 220°C (428°F), and the subsequent catalytic reduction of the resulting aromatic petroleum hydrocarbon resin. | 88526-47-0 |  | 添加量:25%以下 油脂および脂肪性食品には使用できない
218 | FCN認可物質 | YF | 6 | 33-720 |  | 1,3-ブタジエンとエテニルベンゼンのポリマー水添体の4-メチル-1,3.2-ジオキサボリナン-イル､4-メチルジオキサボロラン-2-イル誘導体 | Benzene, ethenyl-, polymer with 1,3-butadiene, hydrogenated, 4-methyl-1,3,2- dioxaborinan-2-yl 4-methyl-1,3,2-dioxaborolan-2-yl derivatives | 500224-31-7 |  | 添加量5%以下 100℃以下で使用
219 | FCN認可物質 | YF | 6 | 48-850/896 |  | 2,4,8,10-テトラキス(1,1-ジメチルエチル)-6-(2-エチルヘキシロキシ)-12H-ジベンゾ[d,g][1,3,2]ジオキサホスホシンを０．０５ｗｔ％以下で含有するシス-1,4-ポリ(2-メチル-1,3ブタジエン)の環化物 | 1,3-butadiene, 2-methyl-, homopolymer, of cis-1,4-configuration, cyclized (CAS Reg. No. 68441-13-4)./12H-Dibenzo[d,g] [1,3,2]dioxaphosphocin, 2,4,8,10-tetrakis(1,1-dimethylethyl)-6-[(2-ethylhexyl)oxy]- (CAS Reg. No. 126050-54-2). | 68441-13-4 126050-54-2 | FCN850参照のポリブタジエン環化物に FCN896参照の安定剤を0.05 %以下を添加したものとして使用。 | 厚み50.8μｍ(2mils)以下、 中性食品、酸性食品及び８%以下のアルコール性食品に限る
Ⓑ 牛脂由来の油脂類を出発原料として使用する場合は、次の何れかによること
（1）人の食用に適した牛脂を使用したもの。
（2）250℃、250℃相当圧力、３時間等の高温高圧の条件下で加水分解、けん化又はエステル交換したもの。

## 表20 POM
ポリアセタール | [9 empty] | （平成29年2月1日現在）
No | 種類 | 業界PL番号 |  |  | 重複 | 物質名（和名） | 物質名（英名） | CAS | 規格（品質） | 制限（使用量・使用条件等）
1 | 基ポリマー | 2-26 | (1) |  |  | 下記を出発原料とするポリアセタール ①モノマー トリオキサン ホルムアルデヒド ②コモノマー（６％以下） エチレンオキサイド 1,3ジオキソラン ブタンジオール ジグリシジルエーテル ブタンジオール ホルマール | Polyacetal | 24969-26-4 | 灰分 0.1%以下 ※ただし、マグネシウム化合物およびカルシウム化合物の場合1.1%以下、ナトリウム化合物の場合、1.4%以下 重金属の溶出量は本自主基準の溶出試験重金属の項に規定された値の２分の１以下とする
2 | 安定剤 | A | 1 | 1 |  | ソルビン酸カリウム | Potassium sorbate | 24634-61-5 |  | 塗布量：600mg/㎡以下、 塗布用に限る
3 | 安定剤 | A | 1 | 9 |  | 12－ヒドロキシステアリン酸カルシウム | Calcium 12-hydroxystearate | 3159-62-4 | Ⓑ
4 | 安定剤 | A | 3 | 3 |  | メラミン | Melamine | 108-78-1 |  | Ｆ６－１－１，Ｆ６－10との合計添加量：1.5％以下
5 | 安定剤 | A | 3 | 7 |  | シアノグアニジン(ジシアンジアミド) | Cyanoguanidine (dicyandiamide) | 461-58-5 |  | Ａ６－２－９,Ｃ３－２(リシノール酸カルシウム)との合計添加量：1.0％以下
6 | 安定剤 | A | 3 | 9 |  | ビス(2,2,6,6－テトラメチル－4－ピペリジル)セバケート | Bis(2,2,6,6-tetramethyl-4-pi peridyl) sebacate | 52829-07-9 | Ⓑ | 添加量：0.2％以下
7 | 安定剤 | A | 3 | 10 |  | 2－(4,6－ジフェニル1,3,5－トリアジン－2－イル)－5－[(ヘキシル)オキシ]－フェノール | 2-(4,6-diphenyl-1,3,5-triazin-2-yl)-5-hexyloxyphenol | 147315-50-2 |  | 添加量：0.3％以下 非脂肪性食品用に限る
8 | 安定剤 | A | 3 | 24 |  | 2,4－ジアミノ－フェニル－1,3,5－トリアジン | 2,4-Diamino-6-phenyl-1,3,5-triazine | 91-76-9 |  | 下記の式にて算出される厚みｔ（ミクロン）以下とする。 但し、 Ｒ：存在量：制限値5（mg／6dm2）, χ：添加率（％） ρ：樹脂密度（g/cm3)＝1.410ｔ（ミクロン）＝50/(6×1.410×χ）
9 | 安定剤 | A | 5 | 2 |  | 3,3'－チオジプロピオン酸ジラウリル | Dilauryl-3,3-Thiodipropionate | 123-28-4 | Ⓑ | 添加量：0.5％以下
10 | 安定剤 | A | 5 | 3 |  | 3,3'－チオジプロピオン酸ジミリスチル | Dimyristyl-3,3'-thiopropionate | 16545-54-3 | Ⓑ | 添加量：0.5％以下
11 | 安定剤 | A | 5 | 4 |  | 3,3'－チオジプロピオン酸ジステアリル | Distearyl-3,3'-thiopropionate | 693-36-7 | Ⓑ | 添加量：0.5％以下
12 | 安定剤 | A | 6 | 1-1 |  | ブチル化ヒドロキシトルエン | Butylated hydroxytoluene | 128-37-0 |  | 添加量：0.125％以下 Ａ６－２－４との合計添加量：0.5％以下
13 | 安定剤 | A | 6 | 1-2 |  | 4－ヒドロキシメチル－2,6－ジ－t－ブチルフェノール | 4-Hydroxymethyl-2,6-di-t-butylphenol | 16545-54-3 | 凝固点140～141℃添加量 | 添加量：0.2％以下
14 | 安定剤 | A | 6 | 1-5 |  | n－オクタデシル－β－(4'－ヒドロキシ－3',5'－ジ－t－ブチルフェニル)プロピオネート | n-Octadecyl-P-(4'-hydroxy-3',5'-di-t-butylphenyl)propionate | 29874-14-4 | Ⓑ | 添加量：0.5％以下
15 | 安定剤 | A | 6 | 2-1 |  | 2,2'－メチレンビス(4－メチル－6－t－ブチルフェノール) | 2,2-Methylenebis(4-methyl-6-t-butyl phenol) | 119-47-1 |  | ホモポリマーには添加量：0.5％以下 ポリアセタールコポリマーには添加量：1.0％以下
16 | 安定剤 | A | 6 | 2-2 |  | 2,2'－メチレンビス(4－エチル－6－t－ブチルフェノール) | 2,2'-Methylenebis(4-ethyl-6-t-butylphenol) | 88-24-4 |  | 添加量：0.5％以下
17 | 安定剤 | A | 6 | 2-4 |  | 4,4'－ブチリデンビス(6－t－ブチル－m－クレゾール)又は1,1－ビス(2'－メチル－4'－ヒドロキシ－5'－t－ブチル－フェニル)ブタン | 4,4'-Butylidenebis(6-t-butyl-m-cresol)or1,1-bis(2'-methyl-4'-hydroxy-5'-t-butylphenyl)butane | 85-60-9 |  | Ａ６－１－１との合計添加量：0.5％以下
18 | 安定剤 | A | 6 | 2-7 |  | N,N'ヘキサメチレンビス(3,5－ジ－t－ブチル－4－ヒドロキシヒドロシンナミド) | N,N'-Hexamethylenebis(3,5-di-t-butyl-4-hydroxyhydrocinnamide) | 23128-74-7 |  | 添加量：1.0％以下 非アルコール性食品に限る
19 | 安定剤 | A | 6 | 2-9 |  | ヘキサメチレンビス(3,5－ジ－t－ブチル－4－ヒドロキシヒドロシンナメート) | Hexamethylenebis(3,5-di-t-butyl-4-hydroxyhydrocinnamate) | 35074-77-2 |  | Ａ３－７, Ｃ３－２ (リシノール酸カルシウム)との合計添加量：1.0％以下 ８％以上のアルコール性食品用には使用できない
20 | 安定剤 | A | 6 | 2-10 |  | トリエチレングリコールビス－3－(3－t－ブチル－4－ヒドロキシ－5－メチルフェニル)プロピオネート | Triethyleneglycolbis-3-(3-t-butyl-4-hydroxy-5-methyl phenyl) propionate | 36443-68-2 |  | 添加量：0.5％以下
21 | 安定剤 | A | 6 | 4-1 |  | 1,3,5－トリメチル－2,4,6－トリス(3,5－ジ－t－ブチル－4－ヒドロキシベンジル)ベンゼン | 1,3,5-Trimethyl-2,4,6-tris(3,5-di-t-butyl-4-hydroxybenzyl) benzene | 1709-70-2 |  | 添加量：0.5％以下
22 | 安定剤 | A | 6 | 4-2 |  | テトラキス〔メチレン－3－(3',5)ジ－t－ブチル－4'－ヒドロキシフェニル〕プロピオネート〕メタン | Tetrakis(methylene-3-[3',5'-di-t-buty-4'-hydroxyphenyl] propionate)methane | 6683-19-8 |  | ホモポリマーには添加量：0.5％以下 コポリマーには添加量：1.0％以下
23 | 安定剤 | A | 6 | 4-8 |  | 3,9-ビス[2-{3-(3-t-ブチル-4-ヒドロキシ-5-メチル フェニル)プロピオニルオキシ}-1,1-ジメチルエチル]－2,4,8,10-テトラオキサスピロ[5,5]ウンデカン | 3,9-Bis{2-[3-(3-t-butyl-4-hydroxy-5-methylphenyl) propionyloxy]-1,1-dimethylethyl}-2,4,8,10-tetraoxaspiro [5.5] undecane | 90498-90-1 | Ⓑ | 添加量：0.5％以下
24 | 安定剤 | A | 7 | 1 |  | 2－ヒドロキシー4－メトキシベンゾフェノン | 2-Hydroxy-4-methoxybenzophenone | 131-57-7 |  | 添加量：0.3％以下
25 | 安定剤 | A | 7 | 3 |  | 2－ヒドロキシ－4－n－オクトキシベンゾフェノン | 2-Hydroxy-4-n-octoxybenzophenone | 1843-05-6 |  | 添加量：0.5％以下 脂肪性食品およびエチルアルコールを20％以上含む食品には使用できない
26 | 安定剤 | A | 7 | 4 |  | p－t－ブチルフェニルサリシレート | p-t-Butylphenylsalicylate | 87-18-3
27 | 安定剤 | A | 7 | 6 |  | 2－(2'－ヒドロキシ－5'－メチルフェニル)ベンゾトリアゾール | 2-(2'-Hydroxy-5'-methylphenyl)benzotriazole | 2440-22-4 | 純度99.5％以上 | 添加量：0.2％以下
28 | 安定剤 | A | 7 | 8 |  | 2－(2'－ヒドロキシ－3'－t－ブチル－5'－メチルフェニル)－5－クロロベンゾトリアゾール | 2-(2'-Hydroxy-3'-t-butyl-5'-methyl phenyl)-5-chlorobenzotriazole | 3896-11-5 | 純度99.5％以上 | 添加量：0.2％以下
29 | 安定剤 | A | 7 | 10 |  | 2,5－ビス〔5'－t－ブチルベンゾキサゾリル(2)〕－チオフェン | 2,5-Bis [5'-t-butyl benzoxazolyl-(2)]thiophene | 7128-64-5 |  | 添加量：0.05％以下
30 | 安定剤 | A | 7 | 14 |  | p－メトキシフェノール | p-Methoxyphenol | 150-76-5 |  | 添加量：1.2ppm以下 100℃以下で使用に限る
31 | 安定剤 | A | 7 | 21 |  | 2－(2H－ベンゾトリアゾール－2－イル)－4,6－ビス(1－メチル－1－フェニルエチル)フェノール | 2-(2H-Benzotirazole-2-yl)-4,6-bis(1-methyl-1-phenylethyl) phenol | 70321-86-7 |  | 溶出量：1.2㎎/㎏以下
32 | 安定剤 | A | 7 | 26 |  | 2,4-ジ-t-ブチル-6-(5-クロロベンゾトリアゾ－ル-2イル)フェノール | 2,4-di-t-butyl-6-(5-chloro-benzotriazol-2yl)phenol | 3864-99-1
33 | 安定剤 | A | 8 | 1 |  | カーボンブラック | Carbon black | 1333-86-4 | チャンネル法によるもの、または下記の規格を満たすもの トルエン抽出物0.1％以下、 ベンツ(a)ピレン含有量：0,25 mg/kg以下、 | 添加量：2.5%以下 色材として使用可能
34 | 安定剤 | A | 8 | 2a |  | パラオキシ安息香酸メチル | Methyl p-oxybenzoate | 99-76-3 |  | 塗布量：600mg/㎡以下、 塗布用に限る
35 | 安定剤 | A | 8 | 2b |  | パラオキシ安息香酸プロピル | Propyl p-oxybenzoate | 94-13-3 |  | 塗布量：600mg/㎡以下、 塗布用に限る
36 | 安定剤 | A | 8 | 4 |  | ソルビン酸 | Sorbic acid | 110-44-1 |  | 塗布量：600mg/㎡以下、 塗布用に限る
37 | 安定剤 | A | 8 | 13 |  | アジピン酸 | Adipic acid | 124-04-9 | 品質は食品添加物公定書に従う
38 | 界面活性剤 | B | 1 | 1 |  | グリセリン脂肪酸エステル | Glycerin fatty acid esters | 31566-31-1 | Ⓑ 品質は食品添加物公定書に従う | 塗布量：600mg/㎡ 以下、
39 | 界面活性剤 | B | 1 | 2 |  | ソルビタン脂肪酸(C8～C22)エステル | Sorbitan fatty acid (C8-C22)esters | 1338-43-8 | Ⓑ 品質は食品添加物公定書に従う | 塗布量：600mg/㎡以下、 塗布用に限る
40 | 界面活性剤 | B | 1 | 3 |  | プロピレングリコール脂肪酸(C8～C22)エステル | Propylene glycol fatty acid (C8-C22)esters | 067784-83-2 67784-79-6 026403-62-3 | Ⓑ 品質は食品添加物公定書に従うもの | 塗布量：600mg/㎡以下
41 | 界面活性剤 | B | 1 | 4 |  | ショ糖脂肪酸(C8～C22)エステル | Sucrosefattyacid (C8-C22)esters | 37318-31-3 | Ⓑ 品質は食品添加物公定書に従う
42 | 界面活性剤 | B | 1 | 5 |  | クエン酸モノ(ジおよびトリ)ステアリルエステル | Citric acid mono- (di-or tri-) stearyl ester |  | Ⓑ
43 | 界面活性剤 | B | 1 | 6 |  | ペンタエリスリトール脂肪酸(C8～C18)エステル | Pentaerythritol fafty acid (C8-C18)esters | 205243-77-2 | Ⓑ
44 | 界面活性剤 | B | 1 | 8 |  | ポリグリセリン脂肪酸(Ｃ8～Ｃ22)エステル | Polyglycerin fatty acid (C8-C22) esters | 9007-48-1 | Ⓑ 但し，デカグリセリンエステルまで
45 | 界面活性剤 | B | 1 | 10 |  | ポリオキシエチレン(20モル)ソルビタン脂肪酸(Ｃ12～Ｃ18)エステル | Polyoxyethylene (20 moles) sorbitan fatty acid (C12-C18)esters | 9005-67-8 | Ⓑ | 添加量：1.0％以下、 塗布量：600mg/㎡以下
46 | 界面活性剤 | B | 1 | 11 |  | ポリエチレングリコール脂肪酸(Ｃ8～Ｃ22)エステル | Polyethylene glycol fatty acid (C8-C22) esters | 9004-99-3 9004-96-0 | Ⓑ | 最終製品からエチレンクコールおよびシエチレングリコールが移行しないこと 塗布量：600mg/㎡以下
47 | 界面活性剤 | B | 1 | 13 |  | ポリオキシエチレン脂肪族アルコール(Ｃ12～Ｃ20)エーテル | Polyoxyethylene fatty alcohol (C12-C20) ethers | 69013-19-0 | Ⓑ | 塗布量：600mg/㎡以下
48 | 界面活性剤 | B | 1 | 13-2 |  | ポリオキシエチレン(4～14モル)脂肪族アルコール(C5～C18)エーテル | Polyoxyethylene (4-14) Alkyl(5-18) Ether | 9002-93-1 | Ⓑ | 塗布量：100mg/㎡以下、 塗布用に限る
49 | 界面活性剤 | B | 1 | 14 |  | ポリオキシエチレン(4～50モル)アルキル(C7以上)フェニルエーテル | Polyoxyethylene (4-50 moles) alkyl(≧C7)phenyl ethers | 9002-93-1 | Ⓑ | 塗布量：100mg/㎡以下、 塗布用に限る
50 | 界面活性剤 | B | 1 | 15 |  | N,Nビス(2－ヒドロキシエチル)脂肪(C8～C18)アミン | N,N-Bis(2-hydroxyethyl) fatty(C 8-C18)amine | 10213-78-2 | Ⓑ | 添加量：0.1％以下、 塗布量：24ｍｇ／㎡ 以下
51 | 界面活性剤 | B | 1 | 16 |  | 脂肪酸(Ｃ12～Ｃ18)とジエタノールアミンによる縮合生成物 | Condensates of fatty acids (C12-C18)with diethanol amine | 120-40-1 | Ⓑ | 塗布量：600mg/㎡ 以下、 塗布用に限る
52 | 界面活性剤 | B | 1 | 17 |  | ポリオキシプロピレンポリオキシエチレンブロックポリマー | Polyoxypropylene polyoxyethylene block copolymer | 9003-11-6 |  | ＦＤＡ§172.808の制限条項に従うこと 添加量：0.5％以下 塗布量：600mg/㎡以下
53 | 界面活性剤 | B | 1 | 19 |  | ポリプロピレングリコール | Polypropylene glycol | 25322-69-4 |  | 塗布量：600mg/㎡以下、 塗布用に限る
54 | 界面活性剤 | B | 1 | 18 |  | ポリエチレングリコール | Polyethylene glycol | 25322-68-3 | 分子量：200～9,500 エチレングリコールとジエチレングリコールの残存量：0.2％以下 | 塗布量：600mg/㎡以下
55 | 界面活性剤 | B | 1 | 21 |  | ポリエチレンオキサイド | Polyethylene oxide | 25322-68-3 |  | 塗布量：600mg/㎡以下
56 | 界面活性剤 | B | 1 | 23 |  | イソプロピルアルコール | Isopropyl alcohol | 67-63-0 |  | 塗布量：600mg/㎡以下、塗布用に限る
57 | 界面活性剤 | B | 1 | 24 |  | 脂肪酸(Ｃ8～Ｃ22)とグリコールのエステル | Glycerol, esters with fatty acid(C8～C22) |  | Ⓑ
58 | 界面活性剤 | B | 1 | 28 |  | Ｎ－２－ヒドロキシエチル－Ｎ－（２－ヒドロキシアルキル）アミン | Ｎ-2-ｈｙｄｒｏｘｙｅｔｈｙｌ-Ｎ-(2-ｈｙｄｒｏｘｙａｌｋｙｌ) ａｍｉｎｅ | 84836-93-1 2615-84-1 56975-13-4 | Ⓑ アルキルはＣ12（２～60％），Ｃ14（40～98％） | 塗布量：500mg/㎡ 塗布用に限る
59 | 界面活性剤 | B | 1 | 29 |  | エチルアルコール | Ethanol |  |  | 塗布量：600mg/㎡以下
60 | 界面活性剤 | B | 2 | 1 |  | アルキル(C10～C20)スルホン酸塩(Na,K,NH4) | Alkyl (C10-C20) sulfates(Na, K, NH4) | 977180-90-7,（Na） 27176-87-0 | Ⓑ | 塗布量： 120mg/㎡以下、 塗布用に限る
61 | 界面活性剤 | B | 2 | 2 |  | アルキル(C9～C20)ベンゼンスルホン酸塩(Na,K,NH4) | Alkyl (C9-C 20) benzene sulfonates (Na, K, NH4) | 68411-30-3 | Ⓑ | B2-1,2,3の合計塗布量：600mg/㎡以下、 塗布用に限る
62 | 界面活性剤 | B | 2 | 2-2 |  | ドデシルベンゼンスルホン酸塩(Mg、Zn) |  |  |  | 移行量：30mg/kg以下 B2-1、B2-3合計塗布量：600mg/㎡以下
63 | 界面活性剤 | B | 2 | 3 |  | アルキルナフタリンスルホン酸塩(Na) | Alkyl (C10-C 20) naphthalene sulfonate Na,Salt | 577-11-7 |  | B2-1,2,3の合計塗布量：600mg/㎡以下、 塗布用に限る
64 | 界面活性剤 | B | 2 | 4 |  | ソジウムジアルキル(C4～C16)スルホサクシネート | Sodium dialkyl(C4-C 16) sulfosuccinate |  | Ⓑ | 塗布量：600mg/㎡以下、 塗布用に限る
65 | 界面活性剤 | B | 2 | 9 |  | アルキル(C8～C20)サルフェート(Na,K,NH4) | Alkyl (C8-C 20) sulfates (Na, K, NH4) | 151-21-3 | Ⓑ | B2-1,2 の合計塗布量：600mg/㎡以下 塗布用に限る
66 | 界面活性剤 | B | 2 | 10 |  | ポリオキシエチレン脂肪アルコール(C12～C20)エーテルサルフェート(Na,NH4) | Polyoxyethylene fatty alcohol (C12-C20) ether sulfates (Na, NH4) |  | Ⓑ | 塗布量：600mg/㎡以下 塗布用に限る
67 | 界面活性剤 | B | 2 | 11 |  | ポリオキシエチレン(4～50モル) アルキル(C7以上)フェニルエーテルサルフェート(Na,NH4) | Polyoxyethylene (4-50 moles) alkyl (≧C7) phenylether sulfates (Na, NH4) | 55348-40-8 | Ⓑ | 塗布量：600mg/㎡以下、 塗布用に限る
68 | 界面活性剤 | B | 2 | 16 |  | 脂肪酸(C8～C22)塩 (Na,K,NH4) | Fatty acid (C8-C22) salts (Na, K, NH4) | 143-19-1 | Ⓑ 水添物を含む | 塗布量：600mg/㎡以下、 塗布用に限る
69 | 界面活性剤 | B | 3 | 3 |  | ステアリン酸モノグリセライドとホウ酸の反応物 | Reaction product of boric acid with glycerol monoglyceride | 72905-86-3 | Ⓑ | 添加量：1.0％以下
70 | 界面活性剤 | B | 4 | 1 |  | ジメチルジアルキル(Ｃ8～Ｃ18)アンモニウムクロライド | Dimethyl dialkyl (Ｃ8～Ｃ18) ammonium chloride | 61789-77-3、 61789-80-8 | Ⓑ | 最大移行量：３㎎/㎏食品以下
71 | 界面活性剤 | B | 5 | 1 |  | カルボキシメチルセルロース及びそのナトリウム塩 | Carboxymethyl cellulose and its sodium salt | 9000-11-7 |  | 塗布量：600mg/㎡以下、 塗布用に限る
72 | 界面活性剤 | B | 5 | 2 |  | メチルセルロース | Methyl Cellulose | 9004-67-5 |  | 塗布量：600mg/㎡以下、 塗布用に限る
73 | 界面活性剤 | B | 5 | 5 |  | メチルヒドロキシプロピルセルロース | Methylhydroxypropyl cellulose | 9004-65-3 | 品質は食品添加物公定書に従う | 塗布量：600mg/以下
74 | 界面活性剤 | B | 5 | 9 |  | ポリビニルアルコール | Polyvinyl alcohol | 9002-89-5 | ４％水溶液の粘度が20℃で2cp以上 | 水性食品の場合残存量：2%以下、 塗布量：600mg/㎡以下
75 | 界面活性剤 | B | 5 | 12 |  | ポリビニルピロリドン | Polyvinyl pyrrolidone | 9003-39-8 | 5％水溶液の粘度が20℃で34cp以上 | 塗布量：600mg/㎡以下、 塗布用に限る
76 | 界面活性剤 | B | 5 | 22 |  | ポリビニルポリピロリドン | Polyvinylpolypyrrolidone | 25249-54-1 | 水、5％酢酸及び50％エタノール溶媒による３時間還流条件下での総溶出量：50µg/ml以下 | 添加量：30．0％以下
77 | 滑剤 | C | 1 | 1 |  | 流動パラフィン | Liquid paraffin | 8002-74-2 | 品質は食品添加物公定書に従う
78 | 滑剤 | C | 1 | 2 |  | 合成パラフィン | Synthetic paraffin | 8002-74-2 | (1)凝固点 93～99℃ (2)油含量： 0.5％以下 (3)吸光度 88℃ジヒドロナフタリン中で290nmでの吸収が0.01を超えないこと
79 | 滑剤 | C | 1 | 6 |  | 白色鉱油 | White mineral oil | 8042-47-5 | (1)セイボルト色調20以上 (2)紫外線吸光度(光路長1㎝当たりの最高吸光度)280～289nm 4.0 290～299nm 3.3 300～329nm 2.3 330～350nm 0.8
80 | 滑剤 | C | 1 | 9 |  | 微晶ワックス | Microcrystalline wax | 63231-60-7 | (1)凝固点50～90℃ (2)100℃の粘度が5.8～35cSt (3)光透過性はヨード色価が60以下のこと。
81 | 滑剤 | C | 1 | 10 |  | モンタンワックス | Montan wax | 8002-53-7 | 光路長㎝あたりUV吸収度 280～289nm最高0.15、 290～299nm 0.12 300～359nm0.08360～400nm 0.02 添加量：0.2％以下，C3-2～3,C9-2～3との合計添加量：0.5％以下
82 | 滑剤 | C | 1 | 13 |  | 水素添加ポリブテン | Hydrogenated polybutene | 68937-10-0 | (1)99℃の粘度が39セイボルト以上、(2)臭素価3以下 | 脂肪性食品には使用できない
83 | 滑剤 | C | 2 | 1 |  | 高級脂肪酸(Ｃ8～Ｃ22) | Higher fatty acids (C8-C22) and behenic acid |  | Ⓑ 動物または植物から得られた脂肪酸及びそれらの脂肪酸を水素添加したもの
84 | 滑剤 | C | 3 | 1 |  | 高級脂肪酸(Ｃ4～Ｃ22)アルミニウム | alminum stearate | 7047-64-9 | Ⓑ
85 | 滑剤 | C | 3 | 2 |  | 高級脂肪酸(C8～C22,リシノール) カルシウム | Higherfatty acid (C8-C22) calcium salts | 1592-23-0 | Ⓑ | C1-10,C3-3,C9-2～3との合計添加量：0.5.％以下、 塗布量：600mg/㎡以下 (ステアリン酸カルシウムに限る)
86 | 滑剤 | C | 3 | 3 |  | 高級脂肪酸(C8～C22)マグネシウム | Higher fatty acid (C8-C22) magnesium salts | 557-04-0 | Ⓑ | C1-10,C3-2,C9-2～3との合計添加量：0.5％以下
87 | 滑剤 | C | 3 | 4 |  | 高級脂肪酸(C8,C18)亜鉛 | Higherfattyacid (C8-C18)zincsalts . | 557-05-1 | Ⓑ 塗布剤は不ケン化物2％以下、ステアリン酸に限る | 塗布量：600mg/m2以下
88 | 滑剤 | C | 3 | 6 |  | 高級脂肪酸(Ｃ8～Ｃ22)リチウム | Higher fatty acid (C8-C22) Iithium salts | 4485-12-5 | Ⓑ
89 | 滑剤 | C | 3 | 4-1 |  | ベヘン酸（Ｃ22）亜鉛 | Behenic acid(C22) zinc salts |  | 不ケン化物質2.0％以下 （牛脂の制限なし）
90 | 滑剤 | C | 4 | 1 |  | 直鎖脂肪族１価アルコール(Ｃ8～Ｃ18) | Straight-chain fatty monohydric alcohols (C8-C18) | 56-81-5 | Ⓑ 合成アルコールは (1)全ジオール:0.1%以下 (2)C8～C14:直鎖96%以上、アルコール分99%以上 (3)C16～C18:直鎖94%以上、アルコール分98%以上 (4)非アルコール不純物はパラフィンのこと
91 | 滑剤 | C | 4 | 2 |  | グリセリン | Glycerin | 56-81-5 | Ⓑ 品質は食品添加物公定書に従う
92 | 滑剤 | C | 4 | 4 |  | プロピレングリコール | Propylene glycol | 57-55-6 | 品質は食品添加物公定書に従う
93 | 滑剤 | C | 5 | 3 |  | 高級脂肪酸(Ｃ4～Ｃ22)と直鎖脂肪族１価アルコール(Ｃ4～Ｃ22)のエステル | Higher fatty acid (C4-C22) esters of straight-chain fafty alcohols (C2-C18) |  | Ⓑ 脂肪酸がＣ18の場合はアルコール (Ｃ2～Ｃ18)
94 | 滑剤 | C | 5 | 11 |  | アジピン酸ジイソブチル | Diisobutyl adipate | 141-04-8 |  | 脂肪性食品用(Ｏ／Ｗ型エマルジョンを含む)には添加量：0.5％以下
95 | 滑剤 | C | 5 | 13 |  | アジピン酸ジ-2－エチルヘキシル | Di-2-ethylhexyl adipate | 103-23-1
96 | 滑剤 | C | 5 | 14 |  | セバシン酸ジブチル | Dibutyl sebacate | 109-43-3 | Ⓑ
97 | 滑剤 | C | 5 | 15 |  | セバシン酸ジオクチル | Dioctyl sebacate | 122-62-3 | Ⓑ
98 | 滑剤 | C | 5 | 17 |  | エタンジオールモンタン酸エステル | Ethanediol montan acid ester | 68476-05-1 |  | 添加量：0.2％以下
99 | 滑剤 | C | 4 | 7 |  | モンタン酸とエタンジオール，1,3ブタンジオールのエステル | Montanic acids and/or their esters with ethyleneglycol and/or with 1,3-butanediol and/or with glycerol |  |  | 添加量：0.2％以下
100 | 滑剤 | C | 5 | 24 |  | 12-ヒドロキシステアリン酸グリセリンエステル | Ester of 12-hydroxystearic acid with glycerin | 139-43-5 | Ⓑ | 残存量：2.5％以下
101 | 滑剤 | C | 5 | 33 |  | アゼライン酸ビス(2－エチルヘキシル) | Bis(2-Ethylhexyl) Azelate | 103-24-2 |  | 溶出量：(T)=1.5㎎/kg
102 | 滑剤 | C | 5 | 36 |  | 1,2－プロパンジオールおよび(又は)1,3および(又は)1,4－ブタンジオールおよび(又は)ポリプロピレングリコールとアジピン酸からなるポリエステルで酢酸又は脂肪酸(C12-18)又はn－オクタノールおよび(又は)n－デエカノールで末端封鎖されたものも含む | Polyesters of 1,2-propanediol and/or 1,3- and/or 1,4-butanediol and/or polypropyleneglycol with adipic acid, which may be end-capped with acetic acid or fatty acids C12 -C18 or n-octanol and/or n-decanol |  |  | 溶出量：30mg/kg以下
103 | 滑剤 | C | 7 | 2 |  | 水添ひまし油 | Hydrogenated castor oil | 8001-78-3 | 添加量：2.0％以下
104 | 滑剤 | C | 7 | 6 |  | カルナウバ ワックス | Carnauba wax | 8015-86-9
105 | 滑剤 | C | 7 | 8 |  | アセチル化モノグリセライド | Acetylated monoglycerides | 68990-54-5 | 分子中アセチル基を持つ脂肪酸(Ｃ8～Ｃ22)グリセライドであって，酸価６以下、ライヘルトマイスル価75～200 品質は食品添加物公定書に従う | 塗布量：600mg/㎡以下
106 | 滑剤 | C | 8 | 1 |  | エチレンビス脂肪酸(C16,C18)アマイド | Ethylene bis-fatty acid (C 16,C 18) amide N,N'-Ethane-1,2-diylbispalmitamide | 110-31-6 5518-18-3 | Ⓑ 飽和脂肪酸に限る | 100℃をこえるもの 添加量：0.2％以下 100℃以下で使用のとき添加量：0.8％以下
107 | 滑剤 | C | 8 | 2 |  | 高級脂肪酸(Ｃ8～Ｃ22)アマイド | Higherfattyacid (C8-C22) amide |  | Ⓑ | 添加量：器具には2.0％以下
108 | 滑剤 | C | 8 | 3 |  | ステアリルエルカアマイド | Stearyl erucamide | 10094-45-8 | Ⓑ
109 | 滑剤 | C | 8 | 4 |  | オレイルパルミトアマイド | Oleyl parmmitamide | 16260-09-6 | Ⓑ
110 | 滑剤 | C | 9 | 2 |  | ジメチルポリシロキサン | Dimethyl polysiloxane | 63148-62-9 | 20℃の粘度 最低100cSt | 添加量：0.2％以下 C1-10,C3-2～3,C9-2～3との合計添加量：0.5％以下、 塗布量：600mg/㎡以下
111 | 滑剤 | C | 9 | 3 |  | メチルフェニルポリシロキサン | Methyl phenyl polysiloxane | 68083-14-7 | 20℃の粘度最低100cSt | C3-1～4, C5-19, C8-1～2, C9-2～3, C11-4の合計添加量：0.5％以下 添加量：0.2％以下、 塗布量：600mg/㎡以下
112 | 滑剤 | C | 11 | 3 |  | モンタン酸ナトリウム | Montanwaxacidsodium salt |  |  | 添加量：0.4％以下
113 | 滑剤 | C | 11 | 4 |  | モンタン酸カルシウム | Montan wax acid calcium salt | 68308-22-5 |  | 添加量：0.2％以下
114 | 充填剤 | D | 1 | 1 |  | 酸化マグネシウム | Magnesium oxide | 1309-48-4 |  | 複合酸化物系顔料成分として使用可能
115 | 充填剤 | D | 1 | 2 |  | 酸化アルミニウム | Aluminium oxide | 1344-28-1 |  | 塗布量：600mg/㎡以下 複合酸化物系顔料成分として使用可能
116 | 充填剤 | D | 1 | 3 |  | 酸化けい素 | Silicon oxide | 7631-86-9 | 官能基例えばビニル基，メタクリル基，アミノ基またはグリシジル基を有するアルコキシシランで処理する場合は，処理剤の量：は合計0.5％以下であること。 処理剤合計は、充填剤に対し5％以下 | 塗布量：600mg/㎡以下 無機顔料および複合酸化物系顔料成分として使用可能
117 | 充填剤 | D | 1 | 3-1 |  | 3-アミノプロピルトリエトキシシラン処理酸化けい素 | 3-aminopropyltriethoxysilane,Slicone oxide | 919-30-2 7631-86-9 | 3-アミノプロピルトリエトキシシランの酸化けい素への処理量：１０ｗｔ％以下、 3-アミノプロピルトリエトキシシラン処理された酸化けい素から抽出されうる3-アミノプロピルトリエトキシシランの残留量：が３mg/kgフィラー 以下であること | 処理された酸化けい素の添加量：２．０ｗｔ％以下、 フィルム（３００μ以下）としての使用に限る
118 | 充填剤 | D | 1 | 4 |  | 酸化カルシウム | Calcium oxide | 1305-78-8 |  | 複合酸化物系顔料成分として使用可能
119 | 充填剤 | D | 1 | 5 |  | 酸化チタン | Titanium oxide | 13463-67-7 | Pb，Cd 0.01％以下、As，Hg 0.005％以下 | 複合酸化物系顔料成分として使用可能
120 | 充填剤 | D | 1 | 7 |  | 酸化鉄 | lron oxide | 1309-37-1 | Pb，Cd 0.01％以下、As，Hg 0.005％以下 | 複合酸化物系顔料成分として使用可能
121 | 充填剤 | D | 1 | 8 |  | 酸化亜鉛 | Zinc oxide | 1314-13-2 | Pb，Cd 0.01％以下、As，Hg 0.005％以下 金属亜鉛１％以下 | 複合酸化物系顔料成分として使用可能
122 | 充填剤 | D | 1 | 10 |  | 酸化コバルト | Cobalt oxide | 1308-06-1 |  | 複合酸化物系顔料成分としての使用に限る
123 | 充填剤 | D | 1 | 11 |  | 酸化ニオブ | Niobium oxide | 1313-96-8 |  | 複合酸化物系顔料成分としての使用に限る
124 | 充填剤 | D | 1 | 12 |  | 酸化ニッケル | Nickel oxide | 12035-36-8 |  | 複合酸化物系顔料成分としての使用に限る
125 | 充填剤 | D | 1 | 13 |  | 酸化アンチモン | Antimony oxide | 1327-33-9 1309-64-4 1314-60-9 |  | 複合酸化物系顔料成分としての使用に限る
126 | 充填剤 | D | 1 | 14 |  | 酸化タングステン | Tungsten oxide | 1314-35-8 |  | 複合酸化物系顔料成分としての使用に限る
127 | 充填剤 | D | 1 | 16 |  | チタンイエロー | Titan yellow | 8007-18-9 | Pb，Cd 0.01％以下、As，Hg 0.005％以下 | 無機顔料として使用可能
128 | 充填剤 | D | 1 | 17 |  | コバルトブルー | Cobalt blue | 1345-16-0 | Pb，Cd 0.01％以下、As，Hg 0.005％以下 | 無機顔料として使用可能
129 | 充填剤 | D | 1 | 18 |  | 三酸化アンチモン | Antimony trioxide | 1309-64-4 |  | アンチモンの移行量：0.02㎎/㎏以下、 アンチモンの定量法は告示３７０号アンチモン溶出試験法による
130 | 充填剤 | D | 1 | 19 |  | シリル化処理無水ケイ酸 | Silicon dioxide, silanated | 68909-20-6 |  | 塗布剤として塗布量：600mg/㎡以下
131 | 充填剤 | D | 1 | 20 |  | 酸化マンガン | Manganese oxide |  |  | 複合酸化物系顔料成分として使用可能
132 | 充填剤 | D | 2 | 1 |  | 水酸化マグネシウム | Magnesium hydroxide | 1309-42-8
133 | 充填剤 | D | 2 | 2 |  | 水酸化アルミニウム | Aluminium hydroxide | 21645-51-2 | Pb，Cd 0.01％以下、As，Hg 0.005％以下 | 無機顔料および複合酸化物系顔料成分として使用可能
134 | 充填剤 | D | 2 | 3 |  | 水酸化カルシウム
135 | 充填剤 | D | 3 | 1 |  | 炭酸マグネシウム | Magnesium carbonate | 546-93-0
136 | 充填剤 | D | 3 | 2 |  | 炭酸カルシウム | Calcium carbonate | 471-34-1
137 | 充填剤 | D | 4 | 2 |  | 硫酸亜鉛 | Zinc sulfate | 7733-02-0
138 | 充填剤 | D | 4 | 3 |  | 硫酸バリウム | Barium sulfate | 7727-43-7 | Pb，Cd 0.01％以下、As，Hg 0.005％以下 | 無機顔料として使用可能
139 | 充填剤 | D | 5 | 5 |  | けい酸カルシウム | Calcium silicate | 1344-95-2
140 | 充填剤 | D | 5 | 9 |  | ナトリウム、カリウム、カルシウム、マグネシウム、アルミニウム、鉄のケイ酸塩又は、それらの混合物 | Silicates or mixed silicates of sodium, potassium, calcium, magnesium, aluminium and iron |  | 石綿は除去されたもの充填剤の結合剤として、アルコキシシラン、官能基例えばビニル基、メタクリル基、アミノ基またはグリシジル基を有するもので処理する場合は、処理剤の量：は合計0.5%以下であること。 結合剤合計は、充填剤に対して5％以下
141 | 充填剤 | D | 5 | 9-1 |  | 3-アミノプロピルトリエトキシシラン処理ケイ酸塩（ナトリウム、カリウム、カルシウム、マグネシウム、アルミニウム、もしくは鉄の塩、又はそれらの混合物） | Silicic acid salt, 3-aminopropyltrietoxysilane | 919-30-2 1344-01-0 | 3-アミノプロピルトリエトキシシランのケイ酸塩への処理量：３ｗｔ％以下 | 対象樹脂へのシラン処理ケイ酸塩の添加量：５ｗｔ％以下、 製品厚み１ｍｍ以下
142 | 充填剤 | D | 5 | 10 |  | マイカ | Mica | 12001-26-2 | Pb，Cd0.01％以下、As，Hg0.005％以下 | 無機顔料として使用可能
143 | 充填剤 | D | 6 | 1 |  | クレー | Clay | 1332-58-7
144 | 充填剤 | D | 6 | 4 |  | タルク | Talc | 14807-96-6
145 | 充填剤 | D | 6 | 7 |  | ガラス | Glass
146 | 充填剤 | D | 6 | 10 |  | グラファイト | Graphite | 7782-42-5 | Pb，Cd 0.01％以下、As，Hg 0.005％以下 | 無機顔料として使用可能
147 | 充填剤 | D | 6 | 11 |  | シェナー | Sienna | 1309-37-1 977139-25-5 | Pb，Cd 0.01％以下、As，Hg 0.005％以下 | 無機顔料として使用可能
148 | 充填剤 | D | 6 | 12 |  | 生シェナー | Raw sienna | 1309-37-1 12000-57-6 | Pb，Cd 0.01％以下、As，Hg 0.005％以下 | 無機顔料として使用可能
149 | 充填剤 | D | 6 | 13 |  | 焼アンバー | Calcined amber |  | Pb，Cd 0.01％以下、As，Hg 0.005％以下 | 無機顔料として使用可能
150 | 充填剤 | D | 7 | 8 |  | 複合酸化物系顔料 | Complex oxide pigments |  |  | 無機顔料として使用
151 | 充填剤 | D | 8 | 1 |  | アルミニウム | Aluminium | 7429-90-5 | Pb，Cd 0.01％以下、As，Hg 0.005％以下 | 無機顔料として使用可能
152 | 充填剤 | D | 8 | 5 |  | 銅 | Copper | 7440-50-8 | Pb，Cd 0.01％以下、As，Hg 0.005％以下 | 最大移行量：銅として10㎎/㎏食品以下
153 | 充填剤 | D | 8 | 7 |  | 真ちゅう又は黄銅 | Brass | 12597-71-6 | Pb，Cd 0.01％以下、As，Hg 0.005％以下 | 最大移行量：銅として10㎎/㎏食品以下
154 | 充填剤 | D | 9 | 1 |  | 硫化亜鉛 | Zinc sulfide | 1314-98-3 | 蛍光を発しないこと | 添加量：10％以下
155 | 充填剤 | D | 9 | 2 |  | 群青 | Ultramarine | 57455-37-5 | Pb，Cd 0.01％以下、As，Hg 0.005％以下 | 無機顔料として使用可能
156 | 充填剤 | D | 10 | 1 |  | 炭素繊維 | Carbon fiber | 7440-44-0 | 結合剤として，アルコキシシラン官能基たとえばビニル基，メタクリル基，アミノ基，又はグリシジル基をもつものを使用できる。充填剤に対し0.5％以下，または充填剤入りプラスチックに対し0.3％以下
157 | 充填剤 | D | 10 | 3 |  | チタン酸カリウム | Dipotassium titanate(2-) | 59766-31-3 |  | 添加量30％以下
158 | 充填剤 | D | 10 | 5 |  | マグネシウム・ナトリウム・フルオライド・シリケート |  | 37296-97-2 |  | フッ化物溶出量0.3mg/kg-食品以下
159 | 発泡剤 発泡助剤 | E | 2 | 4 |  | くえん酸 | Citric acid | 77-92-9 |  | 塗布量：600mg/㎡以下
160 | ポリマー添加材 | F | 1 | 1 |  | ポリエチレン | Polyethylene | 9002-88-4 | ポリエチレンのポジティブリストに従うもの
161 | ポリマー添加材 | F | 1 | 10 |  | ポリプロピレン | Polypropylene | 9003-07-0 | ポリプロピレンのポジティブリストに従うもの
162 | ポリマー添加材 | F | 1 | 11 |  | 無水マレイン酸変性ポリプロピレン | Maleic anhydride modified polypropylene | 977099-05-0 | 原料のポリプロピレンはポリプロピレンのポジティブリストに従うもの 結合した無水マレイン酸は７％以下で固有粘度(0.1％デカヒドロナフタレン溶液，135℃)0.25以上のもの
163 | ポリマー添加材 | F | 2 | 4 |  | AS樹脂 | SAN resin | 9003-54-7 | ＡＳ樹脂のポジティブリストに従うもの
164 | ポリマー添加材 | F | 3 | 2 |  | ポリメタクリレート | Polymethacrylate | 9011-14-7 | メタクリル樹脂のポジティブリストに従うもの （アクリル酸（メタ）アクリル酸エステル共重合体） | 塗布量：600mg/㎡以下、
165 | ポリマー添加材 | F | 3 | 3 |  | アクリレート及びメタクリレートのコポリマー | Copolymers of acrylates and methacrylate | 55989-5-4 | アクリル酸またはメタクリル酸のエステルと,下記のモノマーの一種,もしくは二種以上との共重合により得られるコポリマー，ならびに，これらアクリル酸またはメタクリル酸のホモポリマーまたはコポリマーと下記のモノマーからのホモポリマーまたはコポリマーとの混合物。 モノマーとして用いることができるものは以下の通り。 アクリルアミド アクリロニトリル アクリル酸と脂肪族飽和一価アルコール(Ｃ1～Ｃ18)とのエステル ブタジエン メタクリルアミド メタクリロニトリル メタクリル酸と脂肪族飽和一価アルコール(Ｃ1～Ｃ18)とのエステル α－メチルスチレンスチレン 塩化ビニル 塩化ビニリデン 最終製品はアクリルおよび／またはメタクリル誘導体から派生する構成単位を50％以上含むこと。 ブタジエンとアクリル酸エステルおよびメタクリル酸エステルの共重合体，（ブタジエンを50％以上含むもの）（化審法６－606） | 塗布量制限:６００mg/m2以下 但し、その際の 材質制限：アクリル酸やメタクリル酸と飽和一価第一アルコール(Ｃ1～Ｃ18)とのエステルと次のモノマーの一つ又はそれ以上とのコポリマー アクリル酸及びメタクリル酸、 アクリルアマイド及びメタクリルアマイド、 スチレン及びα－メチルスチレン
166 | ポリマー添加材 | F | 3 | 5 |  | メタクリル酸メチル・エチレングリコ－ルジメタクリレート共重合物 | Methylmethacrylate-Ethylene glycol methacrylate copolymer
167 | ポリマー添加材 | F | 3 | 6 |  | ポリアクリル酸ナトリウム | Sodium polyacrylate | 9003-04-7 |  | 添加量：０．５ｗｔ％以下
168 | ポリマー添加材 | F | 4 | 6 |  | ポリビニルアルコール | Polyvinyl alcohol | 9002-89-5 | ポリビニルアルコールのポジティブリストに従うもの
169 | ポリマー添加材 | F | 5 | 1 |  | ポリイソブチレン | Polyisobutylene | 9003-27-4 | ゴム製食品用器具及び容器包装に関するポジティブリストに従うもの
170 | ポリマー添加材 | F | 5 | 4 |  | ポリブタジエン | Polybutadiene | 9003-17-2 | ゴム製食品用器具及び容器包装に関するポジティブリストに従うもの
171 | ポリマー添加材 | F | 5 | 5 |  | スチレンブタジエンゴム | Styrene-butadiene rubbers | 9003-55-8 | ゴム製食品用器具及び容器包装に関するポジティブリストに従うもの
172 | ポリマー添加材 | F | 5 | 9 |  | シリコンエラストマー | Silicone elastomers | 68400-69-9 | ゴム製食品用器具及び容器包装に関するポジティブリストに従うもの
173 | ポリマー添加材 | F | 5 | 10 |  | ポリウレタン | Polyurethane | 9010-69-9 | ゴム製食品用器具及び容器包装に関するポジティブリストに従うもの最終製品より遊離イソシアネートおよびエチレングリコールが移行しないこと
174 | ポリマー添加材 | F | 5 | 12 |  | ポリエステルエラストマー | Polyester elastomers | 977106-84-5 | ゴム製食品用器具及び容器包装に関するポジティブリストに従うもの
175 | ポリマー添加材 | F | 5 | 18 |  | シランジオールの1,1-ジメチル体からなるポリマーとエチレンとを構成成分とするトリブロックポリマー | Silanediol,1,1-dimethyl-,polymer with ethene,triblock | 837387-70-9 | 添加量：制限：３０ｗｔ％以下★使用制限：・温度制限Ａ～Ｈ ・食品分類全食品 ・乳幼児用（粉ミルク及び母乳）への使用不可
176 | ポリマー添加材 | F | 6 | 1-1 |  | ナイロン | Terephthalic acid-Trimethylhexamethylene diamine condensates | 25038-54-4 | ナイロンのポジティブリストに従うもの
177 | ポリマー添加材 | F | 6 | 4 |  | ふっ素樹脂 | Fluorine resins | 9002-84-0 | ふっ素樹脂のポジティブリストに従うもの
178 | ポリマー添加材 | F | 6 | 10 |  | メラミン樹脂 | Melamine resins | 25778-04-5 | 合成樹脂工業協会のメラミン樹脂のポジティブリストに従うもの | Ａ3-3、Ｆ6-1-1との合計添加量：1.5％以下
179 | ポリマー添加材 | F | 6 | 13 |  | 石油炭化水素樹脂 | Petroleum hydrocarbon resins |  | シクロペンタジエン型に限る
180 | ポリマー添加材 | F | 6 | 21 |  | ベンゾクアナミン樹脂 | Benzoguanamine resins | 91-76-9 |  | 最終製品が昭和34年厚生省告示370号(厚告20号,昭57を含む)のホルマリン規制に合格すること
181 | ポリマー添加材 | F | 6 | 56 |  | ポリ乳酸 | Polylactide、polylactic acid | 9051-89-2 | ポリ乳酸のポジティブリストに従うもの
182 | その他 | G | 2 | 1 |  | 炭酸ナトリウム | Sodium carbonate | 144-55-8 | ポリマー中で中和されていること
183 | その他 | G | 3 | 2 |  | 塩化マグネシウム | Magnesium chloride | 7786-30-3 |  | 塗布剤として使用するものは、食品添加物公定書に従うものであり、塗布量制限として600mg/m2以下となる
184 | その他 | G | 4 | 2 |  | 硫酸マグネシウム | Magnesium sulfate | 7487-88-9 | 品質は食品添加物公定書に従うもの
185 | その他 | G | 4 | 2A |  | 無水硫酸マグネシウム | Magnesium sulfate anhydride | 7487-88-9
186 | その他 | G | 4 | 8 |  | 焼ミョウバン | Burntalum | 7664-93-9
187 | その他 | G | 4 | 9 |  | 硫酸アルミニウム | Aluminium sulphate | 10043-01-3
188 | その他 | G | 6 | 4 |  | 酢酸ナトリウム | Sodium Acetate | 127-09-3 |  | 塗布量：600mg/㎡以下
189 | その他 | G | 6 | 6 |  | 安息香酸ナトリウム | Sodium benzoate | 532-32-1 |  | 塗布量：600mg/㎡以下
190 | その他 | G | 6 | 34 |  | ホウ酸 | Boric acid | 10043-35-3 |  | 添加量：0．16％以下
191 | その他 | G | 6 | 57 |  | シクロデキストリン | cyclodextrin（α、β、γ） | 10016-20-3 7585-39-9 17465-86-0 | 食品添加物公定書に従う塗布量：600mg/㎡以下、塗布用に限る
192 | その他 | G | 6 | 70 |  | 窒化ホウ素 | boron nitride | 10043-11-5 |  | 添加量：2％以下
193 | 色材 | J | 1 |  |  | 有機顔料 |  |  | Pb，Cd :0.01%以下 As，Hg :0.005%以下 （含有量)、 遊離アミン:0.05%以下 （含有量)、 Se，Ba :0.01%以下 Cr :0.1%以下 Sb :0.025%以下 (溶出量)
194 | 色材 | J | 1 | 1-11 |  | カルシウム＝6-クロロ-4-[5-ヒドロキシ-3-メチル-1-(3-スルホナトフェニル）-4-ピラゾリルアゾ]-3-トルエンスルホナート (C.I.Pigment Yellow 191) | 4-chloro-2-[[5-hydroxy-3-methyl-1-(3-sulfophenyl)-1H-pyrazol-4-yl]azo]-5-methyl-benzenesulfonic acid, calcium salt(1:1) | 129423-54-7 |  | 添加量 １ｗｔ％以下、 使用温度 Ｂ～Ｈ
195 | 色材 | J | 1 | 1-13 |  | 4'-カルバモイル-4-[1-(2-オキソ-2,3-ジヒドロ-5-ベンズイミダゾリルカルバモイル)アセトニルアゾ],ベンズアニリド(C.I.Pigment Yellow 181) | N-[4-(Aminovarbonyl)phenyl]-4-[[1-[[(2,3-dihydro-2-oxo-1H-benzimidazol-5-yl)amino]carbonyl]-2-oxopropyl]azo]benzamidehydroxynaphthalene-2-carboxamide | 74441-05-7 |  | 添加量 １ｗｔ％以下、 使用温度 Ｂ～Ｈ
196 | 色材 | J | 1 | 1-14 |  | 5-(6-メチル-2-オキソ-2,3-ジヒドロ-5-ベンズイミダゾリルアゾ)ペルヒドロピリミジン-2,4,6-トリオン (C.I.Pigment Orange 64) | 5-[(2,3-Dihydro-6-methyl-2-oxo-1H-benzimidazol-5-yl)azo]-2,4,6(1H,3H,5H)-pyrimidinetrione | 72102-84-2 |  | 添加量 １ｗｔ％以下、 使用温度 Ｂ～Ｈ 油脂及び脂肪性食品,アルコール性食品に限る、
197 | 色材 | J | 1 | 2-1 |  | 3,3'-ジオキソ-N,N'-ビス(2-オキソ-2,3-ジヒドロ-1H-ベンゾイミダゾール-5-イル)-2,2'-[エチレンビス(オキシ-o-フェニレンアゾ)]ジブチルアミド (C.I.Pigment Yellow 180) | 2,2'-[1,2-Ethanediylbis(oxy-2,1-phenyleneazo)bis[N-(2,3-dihydro-2-oxo-1H-benzimidazol-5-yl)]-3-oxo-butanamide | 77804-81-0 |  | 添加量 １ｗｔ％以下 使用温度：Ｂ～Ｇ
198 | 色材 | J | 1 | 3-1 |  | 3,3'-[(2,5-ジメチル-p-フェニレン)ビス[イミノ(1-アセチル-2-オキソエチレン)アゾ]]ビス[4-クロロ-N-(5-クロロ-o-トリル)ベンズアミド] （C.I.Pigment Yellow 95） | 3,3'-[(2,5-dimethyl-p-phenylene)bis[imino(1-acetyl-2-oxoethylene)azo]]bis[4-chloro-N-(5-chloro-o-tolyl)benzaamide] | 5280-80-8 |  | 添加量 1wt％以下
199 | 色材 | J | 1 | 3-2 |  | N,N'-(2-クロロ-1,4-フェニレン)ビス[3-ヒドロキシ-4-(2,5-ジクロロフェニルアゾ)-2-ナフタレンカルボアミド] (C.I.Pigment Red 144) | N,N'-(2-chloro-1,4-phenylene)bis[3-hydroxy-4-(2,5-dichlorophenylazo)-2-naphthalenecarboxamide] | 5280-78-4 |  | 添加量 1wt％以下
200 | 色材 | J | 1 | 3-3 |  | 3,3'-[5-クロロ-2-メチル-4,1-フェニレンビス[イミノ(2-アセチル-1-オキソエチレン)アゾ]]ビス[N-(3-クロロ-2-メチルフェニル)-4-クロロベンズアミド] (C.I. Pigment Yellow 93) | 3,3'-[5-chloro-2-methyl-4,1-phenylenebis[imino(2-acetyl-1-oxoethylene)azo]]bis[N-(3-chloro-2-methylphenyl)-4-chlorobenzamide] | 5580-57-4 |  | 添加量 1wt％以下
201 | 色材 | J | 1 | 3-4 |  | 1,4-ビス[1-[(2,5-ジクロロフェニル）アゾ]-2-ヒドロキシナフタレン-3-イルカルボニルアミノ］ベンゼン (C.I.Pigment Red 166) | 1,4-bis[1-[(2,5-dichlorophenyl)azo]-2-hydroxynaphthalen-3-ylcarbonylamino]benzene | 3905-19-9 |  | 添加量 1wt％以下
202 | 色材 | J | 1 | 5-1 |  | フタロシアニンブルー（銅） (C.I.Pigment Blue 15:2) | Copper phthalocyanine (C.I. Pigment Blue 15:2) | 147-14-8 |  | 添加量 1 ｗｔ％以下
203 | 色材 | J | 1 | 5-2 |  | フタロシアニンブルー（銅） (C.I.Pigment Blue 15) | Copper phthalocyanine (C.I. Pigment Blue 15) | 147-14-8 |  | 添加量 1 ｗｔ％以下
204 | 色材 | J | 1 | 5-3 |  | フタロシアニンブルー（銅） (C.I.Pigment Blue 15:1) | Copper phthalocyanine (C.I. Pigment Blue 15:1) | 147-14-8 |  | 添加量 1 ｗｔ％以下
205 | 色材 | J | 1 | 5-4 |  | フタロシアニンブルー（銅） (C.I.Pigment Blue 15:3) | Copper phthalocyanine (C.I. Pigment Blue 15:3) | 147-14-8 |  | 添加量 1 ｗｔ％以下
206 | 色材 | J | 1 | 5-5 |  | フタロシアニンブルー（銅） (C.I.Pigment Blue 15:4) | Copper phthalocyanine (C.I. Pigment Blue 15:4) | 147-14-8 |  | 添加量 1 ｗｔ％以下
207 | 色材 | J | 1 | 5-6 |  | フタロシアニングリーン (C.I.Pigment Green 7) | Phthalocyanine Green (C.I. Pigment Green 7) | 1328-53-7 |  | 添加量 1 ｗｔ％以下
208 | 色材 | J | 1 | 6-1 |  | 3,3'-(1,4-フェニレンジアミノ)ビス[4,5,6,7-テトラクロロ-1H-イソインドール-1-オン （C.I.Pigment Yellow 110） | 3,3'-(1,4-Phenylenediimino)bis [4,5,6,7-tetrachloro-1H-isoindol-1-one | 5590-18-1 |  | 添加量 1 ｗｔ％以下
209 | 色材 | J | 1 | 7-1 |  | 2,9-ジメチルキナクリドン （C.I.Pigment Red 122） | 5,12-dihidro-2,9-dimethylquino [2,3-b]acridine-7,14-dione | 980-26-7 |  | 添加量 1 ｗｔ％以下
210 | 色材 | J | 1 | 7-2 |  | 5,12-ジヒドロキノ[2,3-b]アクリジン-7,14-ジオン(C.I. Pigment Violet 19) | 5,12-dihydroquinone[2,3-b]acridine-7,14-dione | 1047-16-1 |  | 添加量 1 ｗｔ％以下
211 | 色材 | J | 1 | 7-3 |  | 2,9-ジクロロ-5,12-ジヒドロキノ[2,3-b]アクリジン-7,14-ジオン(C.I. Pigment Red 202) | 2,9-dichloro-5,12-dihydroquinone[2,3-b]acridine-7,14-dione | 3089-17-6 |  | 添加量 1 ｗｔ％以下
212 | 色材 | J | 1 | 8-1 |  | 8,18-ジクロロ-5,15-ジエチル-5,15-ジヒドロジインドロ[3,2-b:3',2'-m]トリフェノジオキサジン(C.I. Pigment Violet 23) | 8,18-dichloro-5,15-diethyl-5-15-dihydro-diindoro[3,2-b:3',2'-m]triphenodioxazine | 6358-30-1 |  | 添加量 1 ｗｔ％以下
213 | 色材 | J | 1 | 9-1 |  | 2,9-ビス[4-(フェニルアゾ）フェニル］アントラ[2,1,9-def.6,5,10-d'e'f']ジイソキノリン-1,3,8,10-テトラオン (C.I. Pigment Red 178) | 2,9-bis[4-(phenylazo)phenyl]anthra[2,1,9-def:6,5,10-d'e'f']diisoquinoline-1,3,8,10(2H,9H)-tetraone | 3049-71-6 |  | 添加量 1 ｗｔ％以下
214 | 色材 | J | 1 | 11-1 |  | ビスベンゾイミダゾ[2,1-b:2',1'-i]ベンゾ[lmn][3,8] フェナントロリン-8,17-ジオン(C.I. Pigment Orange 43) | bisbenzimidazo[2,1-b:2',1'-i]benzo[lmn]3,8.]phenanthroline-8,17-dione | 4424-06-0 |  | 添加量：１ｗｔ％以下
215 | 色材 | J | 1 | 13-2 |  | 3,6-ビス(4-クロロフェニル)ピロロ[3,4-c]ピロール-1,4-ジオン (C.I.Pigment Red 254) | 3,6-Bis(4-chlorophenyl)-2,5-dihydro-pyrrolo[3,4-c]pyrrole-1,4-dione | 84632-65-5 |  | 添加量 1 ｗｔ％以下
216 | 色材 | J | 1 | 13-3 |  | 4,4'-ジアミノ-1,1'-ジアントラキノニル(C.I.Pigmwnt Red 177) | 4,4-Diamino-[1,1'-biantracene]-9,9',10,10'-tetraone | 4051-63-2 |  | 添加量 1 ｗｔ％以下
217 | 色材 | J | 6 |  |  | 無機顔料 |  |  | Pb，Cd :0.01%以下 As，Hg :0.005%以下 （含有量)、 Se，Ba :0.01%以下 Cr :0.1%以下 Sb :0.025%以下 (溶出量)
218 | 色材 | J | 6 | 1-1 |  | アルミニウム(C.I. Pigment Metal 1) | Alminium(C.I. Pigment Metal 1) | 7429-90-5 | 材質としては充填剤Ｄ８－１であること | 添加量： ３ｗｔ％以下
219 | 色材 | J | 6 | 2-1 |  | 酸化チタン(C.I.Pigment White 6) | Titanium(IV) oxide | 13463-67-7 | 材質としては充填剤Ｄ１－５であること | 添加量： ３ｗｔ％以下
220 | 色材 | J | 6 | 2-3 |  | 酸化第二鉄(別名：弁柄) ( C.I.Pigment Red 101) | Ferric oxide | 1309-37-1 | 材質としては充填剤Ｄ１－７であること | 添加量： ３ｗｔ％以下
221 | 色材 | J | 6 | 2-4 |  | 黄色酸化鉄(別名：α-オキシ水酸化鉄） ( C.I.Pigment Yellow 42) | Hydrated ferric oxide | 51274-00-1 | 材質としては充填剤Ｄ１－７であること | 添加量： ３ｗｔ％以下
222 | 色材 | J | 6 | 2-8 |  | 酸化亜鉛(C.I. Pigment White 4) | Zinc Oxide ZnO | 1314-13-2 | 材質としては充填剤Ｄ１－８であること | 添加量： ３ｗｔ％以下
223 | 色材 | J | 6 | 3-1 |  | チタン―アンチモン―ニッケル 複合酸化物（チタンイエロー C.I.Pigment Yellow 53) | （Ti，Sb，Ni）O2 | 8007-18-9 | 材質としてはチタン-アンチモン-ニッケルの複合酸化物である充填剤Ｄ１－１６であること | 添加量： ３ｗｔ％以下
224 | 色材 | J | 6 | 3-2 |  | 鉄-亜鉛 複合酸化物(C.I.Pigment Yellow 119) | Zinc Ferrite Brown Spinel (Zn,Fe)O | 68187-51-9 | 材質としては充填剤Ｄ１－７／Ｄ１－８であること | 添加量： ３ｗｔ％以下
225 | 色材 | J | 6 | 3-3 |  | チタン-ニッケル-ニオブ 複合酸化物 (C.I.Pigment Yellow 161) | Nickel Niobium Titanium Yellow Rutile (Ti,Ni,Nb)O | 68611-43-8 | 材質としては充填剤Ｄ１－５／Ｄ１－１２／Ｄ１－１１であること | 添加量： ３ｗｔ％以下
226 | 色材 | J | 6 | 3-4 |  | チタン-ニッケル-タングステン 複合酸化物 (C.I.Pigment Yellow 189) | Nickel Tungusten Titanium Yellow Rutile (Ti,Ni,W)O | 69011-05-8 | 材質としては充填剤Ｄ１－５／Ｄ１－１２／Ｄ１－１４であること | 添加量： ３ｗｔ％以下
227 | 色材 | J | 6 | 3-5 |  | コバルトブルー ( C.I.Pigment Blue 28) | C.I.Pigment Blue 28 （Co，Al）O2 | 1345-16-0 | 材質としてはコバルト－アルミニウムの複合酸化物である充填剤Ｄ１－１７であること | 添加量： ３ｗｔ％以下
228 | 色材 | J | 6 | 3-6 |  | アルミ-コバルト-クロム 複合酸化物 ( C.I.Pigment Blue 36) | Alminum Chromium Cobalt blue spinel (Al, Cr, Co)O | 68187-11-1 | 材質としては充填剤Ｄ１－10／Ｄ１－２／Ｄ１－6であること | 添加量： ３ｗｔ％以下
229 | 色材 | J | 6 | 3-7 |  | コバルト-ケイ素 複合酸化物 ( C.I.Pigment Blue 73) | Cobalt Silicate blue olivine (Co, Si) O | 68187-40-6 | 材質としては充填剤Ｄ１－10／Ｄ１－3であること | 添加量： ３ｗｔ％以下
230 | 色材 | J | 6 | 3-9 |  | 鉄-クロム複合酸化物( C.I.Pigment Brown 29) | Chrome Iron Brown (Fe,Cr)O | 109414-04-2 | 材質としては充填剤Ｄ１－６／Ｄ１－７であること | 添加量： ３ｗｔ％以下
231 | 色材 | J | 6 | 3-10 |  | チタン-ニッケル-亜鉛-コバルト 複合酸化物 ( C.I.Pigment Green 50) | Titan Nickel Zinc green spinel (Ti, Ni, Zn, Co) O | 68186-85-6 | 材質としては充填剤Ｄ１－５／Ｄ１－１２／Ｄ１－１１であること | 添加量： ３ｗｔ％以下
232 | 色材 | J | 6 | 3-11 |  | 鉄-亜鉛-クロム 複合酸化物 ( C.I.Pigment Brown 33) | Zinc Iron Chromite Brown spinel (Zn, Fe, Cr)O | 68186-88-9 | 材質としては充填剤Ｄ１－６／Ｄ１－７／Ｄ１－８であること | 添加量： ３ｗｔ％以下
233 | 色材 | J | 6 | 3-12 |  | チタン-アンチモン-クロム複合酸化物 ( C.I.Pigment Brown 24) | Chrome Antimony Titanium buff rutile (Cr, Sb, Ti) O | 68186-90-3 | 材質としては充填剤Ｄ１－５／Ｄ１－６／Ｄ１－１３であること | 添加量： ３ｗｔ％以下
234 | 色材 | J | 6 | 3-13 |  | 鉄-コバルト-クロム複合酸化物(C.I. Pigment Black 27) | Iron Cobalt Chromite Black Spinel | 68189-97-0 | 材質としては充填剤Ｄ１－７／Ｄ１－１０／Ｄ１－６であること | 添加量： ３ｗｔ％以下
235 | 色材 | J | 6 | 3-15 |  | 鉄-チタン複合酸化物(五酸化チタン二鉄） (C.I. Pigment Brown 48) | Fe2TiO5 | 1310-39-0 | 材質としては充填剤Ｄ１－７／Ｄ１－５であること | 添加量： ３ｗｔ％以下
236 | 色材 | J | 6 | 4-2 |  | 群青( C.I.Pigment Blue 29) | C.I.Pigment Blue 29 Ultramarine | 57455-37-5 | 材質としては充填剤Ｄ９－２であること | 添加量： ３ｗｔ％以下
237 | 色材 | J | 6 | 4-3 |  | 硫酸バリウム(C.I. Pigment White 21) | Barium Sulfate BASO4 | 7727-43-7 | 材質としては充填剤 Ｄ４－３であること | 添加量： ３ｗｔ％以下
238 | 色材 | J | 7 | 1 |  | カーボンブラック(C.I.Pigment Black 7)(別名 C.I.Pigment Black 6） | Carbon black | 1333-86-4 | 品質：トルエン抽出物０．１％以下、 ベンツ(a)ピレン含有量：０．２５mg/kg以下 色材試験法に適合 Ａ８－１として収載されている物質であること | 添加量：２．５ｗｔ％以下、
239 | FCN認可物質 | YF | 2 | 5-28 |  | スチレン・ブタジエンブロツク共重合体水素添加物の無水マレイン酸変性物 | Hydrogenated styrene-butadiene block copolymers modified with maleic anhydride such that the basic polymers are composed of : 18 to 40 percent by weight of units derived from styrene, 58 to 80 percent by weight of units derived from hydrogenated 1,3-butadiene and 0.1 to 2 percent by weight of units derived from maleic anhydride. |  | FDAFCN No 28に記載の制限に従う
240 | FCN認可物質 | YD | 1 | 21-431 |  | 酸化スズ(Ⅳ) | Tin(IV) Oxide | 18282-10-5 |  | 酸化チタン、酸化けい素との併用に限る 色材中で6%以下
241 | FCN認可物質 | YF | 3 | 36-429 |  | メタクリル酸メチル・メタクリル酸グリシジル・スチレン共重合物 | Copolymer of styrene (CAS Reg. No. 100-42-5), methyl methacrylate (CAS Reg. No.80-62-6), and glycidyl methacrylate (CAS Reg. No. 106-91-2). | 100-42-5 80-62-6 106-91-2 |  | 添加量0.5%以下
242 | FCN認可物質 | YC | 7 | 39-750 |  | オクタデカン酸，1-(12-アセチルオキシ)-,2,3-ビス(アセチルオキシ)プロピルエステル;1-(12-アセトキシステアロイル)-2,3-ジアセチルグリセロール | Octadecanoic acid, 1-(12-acetyloxy)-, 2,3-bis(acetyloxy) propyl ester; 1-(12-acetoxystearoyl)- 2,3-diacetyl glycerol | 736150-63-3 |  | 可塑剤として添加量:3.0％以下 着色分散剤として添加量0.5％以下
243 | FCN認可物質 | YA | 8 | 70-1216 |  | リン酸銅 | Copper(Ⅱ)hydroxide phosphate | 12158-74-6 |  | 添加量 ２．６ｗｔ％以下 使用温度：Ｃ～Ｇ
Ⓑ 牛脂由来の油脂類を出発原料として使用する場合は、次の何れかによること
（1）人の食用に適した牛脂を使用したもの。
（2）250℃、250℃相当圧力、３時間等の高温高圧の条件下で加水分解、けん化又はエステル交換したもの。

## 表21 PBT
ポリブチレンテレフタレート | [9 empty] | （平成29年2月1日現在）
No | 種類 | 業界PL番号 |  |  | 重複 | 物質名（和名） | 物質名（英名） | CAS | 規格（品質） | 制限（使用量・使用条件等）
1 | 基ポリマー | 2-27 | (1) | ① |  | テレフタル酸又はテレフタル酸ジメチルと1,4ブチレングリコールを出発原料として得られる重合体 | Polybutylene terephthalate | 26062-94-2
2 | 基ポリマー | 2-27 | (1) | ② |  | 上記出発原料（テレフタル酸又はテレフタル酸ジメチルと1,4ブチレングリコール）を下記の１種または２種以上で置き換えて得られる重合体。但し、その使用量の合計は酸成分、グリコール成分のそれぞれにおいて50%未満とする。 (A)酸成分 (1)脂肪族ジカルボン酸(Ｃ6～Ｃ12)または 脂肪族ジカルボン酸(Ｃ6～Ｃ12)ジメチル (2)イソフタル酸またはイソフタル酸ジメチル (3)トリメット酸（１モル％以下） (B)グリコール成分 (1)エチレングリコール (2)ネオペンチルグリコール (3)ペンタエリスリトール (4)トリメチロールプロパン（モノマーとして５％ 以下）
3 | 基ポリマー | 2-27 | (1) | ③ |  | テレフタル酸又はテレフタル酸ジメチルと1,4-ブタンジオールおよびポリテトラメチレングリコール(PTMG）を出発原料とする重合体を無水マレイン酸で変性したもの |  |  | 平均分子量(Mw) 100.000以上 無水マレイン酸変性量 １％未満
4 |  | 2-27 | (1) | ④ |  | 2-27(1)①～③の混合物
5 | 安定剤 | A | 1 | 1 |  | ソルビン酸カリウム | Potassium sorbate | 24634-61-5 |  | 塗布量：600mg/㎡以下 塗布用に限る
6 | 安定剤 | A | 1 | 9 |  | 12－ヒドロキシステアリン酸カルシウム | Calcium 12-hydroxystearate | 3159-62-4 | Ⓑ
7 | 安定剤 | A | 2 | 1 |  | エポキシ化大豆油 | Epoxydized soybean oil | 8013-07-8 | オキシラン酸素：6～7% ヨウ素価：８未満 | 添加量：1.0%以下 エポキシ化合物、燐化合物、硫黄化合物、フェノール系化合物の合計添加量1.0%以下
8 | 安定剤 | A | 3 | 9 |  | ビス(2,2,6,6－テトラメチル－4－ピペリジル)セバケート | Bis(2,2,6,6-tetramethyl-4-pi peridyl) sebacate | 52829-07-9 | Ⓑ | 添加量：0.5％以下
9 | 安定剤 | A | 3 | 8 |  | ポリ[〔6－〔（1,１,3,3－テトラメチルブチル）アミノ〕－1,3,5－トリアジン－2,4－ジイル〕〔（2,2,6,6－テトラメチル－4－ピペリジル）イミノ〕ヘキサメチレン〔（2,2,6,6－テトラメチル－4－ピペリジル）イミノ〕] | Poly[ [6-[(1,1,3,3-tetramethylbutyl)amino]-1,3,5-triazine-2,4-diyll [(2,2,6, 6-tetramethyl-4- piperidyl)imino] hexamethylene[(2,2,6,6-tetramethyl-4-piperidyl)imino]] | 71878-19-8 70624-18-9 |  | 溶出量3µg/ml以下
10 | 安定剤 | A | 3 | 10 |  | 2－(4,6－ジフェニル1,3,5－トリアジン－2－イル)－5－[(ヘキシル)オキシ]－フェノール | 2-(4,6-diphenyl-1,3,5-triazin-2-yl)-5-hexyloxyphenol | 147315-50-2 |  | 添加量：0.5％以下
11 | 安定剤 | A | 3 | 22 |  | ポリ[1,1'－ジシクロヘキシルメタン(4,4－ジイソシアナート)]( 重合度:8～12、カルボジイミド基含有)とシクロヘキシルアミンのウレア付加物 | Cyclohexane, 1, 1'-methylenebis[4-isocyanato-, homopolymer, cyclohexylamine-terminated | 315207-86-4 |  | 添加量：3.0%以下 100℃以下の使用
12 | 安定剤 | A | 4 | 2 |  | トリス(ミックスド,モノおよびジノニルフェニル)フォスファイト | Tris(mixed, mono- and di-) nonylphenylphosphite | 54771-30-1 | トリイソプロパノールアミンの含有量：1.0％以下 | 添加量：0.5％以下
13 | 安定剤 | A | 4 | 4 |  | ジステアリルペンタエリスリトールジフォスファト又はサイクリックネオペンタンテトライルビス(オクタデシルフォスファイト) | Distearylpenthaerythritol diphosphite or cyclic neopentane tetraylbis (octadecylphosphite) | 3806-34-6 | Ⓑ りん含量：7.8～8.2％
14 | 安定剤 | A | 4 | 6 |  | トリス(2,4－ジ－t－ブチルフェニル)フォスファイト | Tris(2,4-di-t-butylphenyl)phosphite | 31570-04-4
15 | 安定剤 | A | 4 | 17 |  | 3,9－ビス｛2,4－ビス(1－メチル－1－フェニルエチル)フェノキシ｝－2,4,8,10－テトラオキサ－3,9－ジホスファスピロ[5,5]ウンデカン | Bis(2,4-bis(1-methyl-1-phenylethyl)phenoxy)-2,4,8,10-teｔraoxa-3,9-diphosphaspiro[5.5]undecane | 154862-43-8 | Ⓑ トリイソプロパノールアミンの含有量：2.0％以下 | 添加量：0.15％以下
16 | 安定剤 | A | 4 | 21 |  | 3，9－ビス（2，6－ジ－ｔ－ブチル－４-メチルフェノキシ）－2，4，8，10－テトラオキサ－3，9－ジホスファスピロ［5，5］ウンデカン | Bis(2,6-dｉ-tert-butyl-4-methylphenyl)pentaerythritol diphosphite | 80693-00-1 | Ⓑ トリイソプロパノールアミンの含有1.0％以下 | 添加量：0.3％以下
17 | 安定剤 | A | 5 | 2 |  | 3,3'－チオジプロピオン酸ジラウリル | Dilauryl-3,3-Thiodipropionate | 123-28-4 | Ⓑ
18 | 安定剤 | A | 5 | 3 |  | 3,3'－チオジプロピオン酸ジミリスチル | Dimyristyl-3,3'-thiopropionate | 16545-54-3 | Ⓑ | 添加量：0.5％以下
19 | 安定剤 | A | 5 | 4 |  | 3,3'－チオジプロピオン酸ジステアリル | Distearyl-3,3'-thiopropionate | 693-36-7 | Ⓑ
20 | 安定剤 | A | 6 | 1-1 |  | ブチル化ヒドロキシトルエン | Butylated hydroxytoluene | 128-37-0 |  | 添加量：0.5％以下
21 | 安定剤 | A | 6 | 1-5 |  | n－オクタデシル－β－(4'－ヒドロキシ－3',5'－ジ－t－ブチルフェニル)プロピオネート | n-Octadecyl-P-(4'-hydroxy-3',5'-di-t-butylphenyl)propionate | 29874-14-4 | Ⓑ | 添加量：0.5％以下
22 | 安定剤 | A | 6 | 2-7 |  | N,N'ヘキサメチレンビス(3,5－ジ－t－ブチル－4－ヒドロキシヒドロシンナミド) | N,N'-Hexamethylenebis(3,5-di-t-butyl-4-hydroxyhydrocinnamide) | 23128-74-7
23 | 安定剤 | A | 6 | 2-8 |  | 3,5－ジ－ｔ－ブチル－4－ヒドロキシベンジルフォスフォン酸モノエチルエステルカルシウム塩 | Calcium salt of monoethyl 3,5-di-t-butyl-4-hydroxybenzyl-phosphonate | 65140-91-2 |  | 添加量0.5％以下
24 | 安定剤 | A | 6 | 2-10 |  | トリエチレングリコールビス－3－(3－t－ブチル－4－ヒドロキシ－5－メチルフェニル)プロピオネート | Triethyleneglycolbis-3-(3-t-butyl-4-hydroxy-5-methyl phenyl) propionate | 36443-68-2 |  | 添加量0.5％以下
25 | 安定剤 | A | 6 | 4-1 |  | 1,3,5－トリメチル－2,4,6－トリス(3,5－ジ－t－ブチル－4－ヒドロキシベンジル)ベンゼン | 1,3,5-Trimethyl-2,4,6-tris(3,5-di-t-butyl-4-hydroxybenzyl) benzene | 1709-70-2 |  | 添加量：0.5％以下
26 | 安定剤 | A | 6 | 4-2 |  | テトラキス〔メチレン－3－(3',5)ジ－t－ブチル－4'－ヒドロキシフェニル〕プロピオネート〕メタン | Tetrakis(methylene-3-[3',5'-di-t-buty-4'-hydroxyphenyl] propionate)methane | 6683-19-8 |  | 添加量：0.5％以下
27 | 安定剤 | A | 6 | 6-4 |  | ２－［１－（２－ヒドロキシ－３，５－ジ－ｔ－ペンチルフェニル）エチル］－４，６－ジ－ｔ－ペンチルフェニルアクリレート | 2,4-di-tert-penntyl-6-(1-(3,5-di-tert-penntyl-2-hydroxyphenyl)ethyl)phenyl acrylate | 123968-25-2 |  | 添加量制限：１．０ｗｔ％以下 使用制限：ｐＨ５を超える食品にのみ使用可、 使用温度:１００℃以下での使用に限る、
28 | 安定剤 | A | 7 | 1 |  | 2-ヒドロキシ-4-メトキシベンゾフェノン | 2-Hydroxy-4-methoxybenzophenone | 131-57-7 |  | 添加量：0.3%以下
29 | 安定剤 | A | 7 | 3 |  | 2-ヒドロキシ-4-n-オクトキシベンゾフェノン | 2-Hydroxy-4-n-octoxybenzophenone | 1843-05-6 |  | 添加量：0.5%以下
30 | 安定剤 | A | 7 | 6 |  | 2-(2'-ヒドロキシ-5'-メチルフェニル)ベンゾトリアゾール | 2-(2'-Hydroxy-5'-methylphenyl)benzotriazole | 2440-22-4 | 純度99.5%以上 | 添加量：0.5%以下
31 | 安定剤 | A | 7 | 8 |  | 2-(2’-ヒドロキシ-3’-t-ブチル-5’-メチルフェニル)-5-クロロベンゾトリアゾール | 2-(2'-Hydroxy-3'-t-butyl-5'-methyl phenyl)-5-chlorobenzotriazole | 3896-11-5 | 純度：99.5%以上 | 添加量：0.5%以下
32 | 安定剤 | A | 7 | 26 |  | 2,4-ジ-t-ブチル-6-(5-クロロベンゾトリアゾ－ル-2イル)フェノール | 2,4-di-t-butyl-6-(5-chloro-benzotriazol-2yl)phenol | 3864-99-1
33 | 安定剤 | A | 8 | 1 |  | カーボンブラック | Carbon black | 1333-86-4 | チャンネル法によるもの、または下記の規格を満たすもの トルエン抽出物0.1％以下、 ベンツ(a)ピレン含有量：0,25 mg/kg以下、 | 添加量：2.5%以下 色材として使用可能
34 | 安定剤 | A | 8 | 2a |  | パラオキシ安息香酸メチル | Methyl p-oxybenzoate | 99-76-3 |  | 塗布量：600mg/㎡以下、 塗布用に限る
35 | 安定剤 | A | 8 | 2b |  | パラオキシ安息香酸プロピル | Propyl p-oxybenzoate | 94-13-3 |  | 塗布量：600mg/㎡以下、 塗布用に限る
36 | 安定剤 | A | 8 | 4 |  | ソルビン酸 | Sorbic acid | 110-44-1 |  | 塗布量：600mg/㎡以下、 塗布用に限る
37 | 界面活性剤 | B | 1 | 1 |  | グリセリン脂肪酸エステル | Glycerin fatty acid esters | 31566-31-1 | Ⓑ 品質は食品添加物公定書に従う | 塗布量：600mg/㎡ 以下、
38 | 界面活性剤 | B | 1 | 2 |  | ソルビタン脂肪酸(C8～C22)エステル | Sorbitan fatty acid (C8-C22)esters | 1338-43-8 | Ⓑ 品質は食品添加物公定書に従う | 塗布量：600mg/㎡以下 添加量 3.0%以下
39 | 界面活性剤 | B | 1 | 3 |  | プロピレングリコール脂肪酸(C8～C22)エステル | Propylene glycol fatty acid (C8-C22)esters | 067784-83-2 67784-79-6 026403-62-3 | Ⓑ 品質は食品添加物公定書に従うもの | 塗布量：600mg/㎡以下
40 | 界面活性剤 | B | 1 | 5 |  | クエン酸モノ(ジおよびトリ)ステアリルエステル | Citric acid mono- (di-or tri-) stearyl ester |  | Ⓑ
41 | 界面活性剤 | B | 1 | 6 |  | ペンタエリスリトール脂肪酸(C8～C18)エステル | Pentaerythritol fafty acid (C8-C18)esters | 205243-77-2 | Ⓑ
42 | 界面活性剤 | B | 1 | 8 |  | ポリグリセリン脂肪酸(Ｃ8～Ｃ22)エステル | Polyglycerin fatty acid (C8-C22) esters | 9007-48-1 | Ⓑ 但し，デカグリセリンエステルまで | 塗布量：600mg/㎡以下
43 | 界面活性剤 | B | 1 | 10 |  | ポリオキシエチレン(20モル)ソルビタン脂肪酸(Ｃ12～Ｃ18)エステル | Polyoxyethylene (20 moles) sorbitan fatty acid (C12-C18)esters | 9005-67-8 | Ⓑ オレイン酸、ラウリン酸限定で、下記品質規格を満足すること。 (1)ケン化価 ４０～５０ (2)酸価 ０～２ (3)ヒドロキシル価 ６０～１０８ (4)オキシエチレン含有量 ７０～７４％ | 塗布量：600mg/㎡以下
44 | 界面活性剤 | B | 1 | 11 |  | ポリエチレングリコール脂肪酸(C8~C22)エステル | Polyethylene glycol fatty acid (C8-C22) esters | 9004-99-3 9004-96-0 | Ⓑ | 塗布量：600ｍｇ／㎡ 以下、
45 | 界面活性剤 | B | 1 | 13 |  | ポリオキシエチレン脂肪族アルコール(Ｃ12～Ｃ20)エーテル | Polyoxyethylene fatty alcohol (C12-C20) ethers | 69013-19-0 | Ⓑ | 塗布量：600ｍｇ／㎡ 以下、 塗布用に限る
46 | 界面活性剤 | B | 1 | 13-2 |  | ポリオキシエチレン(4～14モル)脂肪族アルコール(C5～C18)エーテル | Polyoxyethylene (4-14) Alkyl(5-18) Ether | 9002-93-1 | Ⓑ | 溶出量5mｇ/㎏以下 塗布量 100mg/㎡以下 塗布用に限る
47 | 界面活性剤 | B | 1 | 14 |  | ポリオキシエチレン(4～50モル)アルキル(Ｃ7以上)フェニルエーテル | Polyoxyethylene (4-50 moles) alkyl(≧C7)phenyl ethers | 9002-93-1 | Ⓑ | 塗布量：100mg/㎡以下 塗布用に限る
48 | 界面活性剤 | B | 1 | 15 |  | N,Nビス(2－ヒドロキシエチル)脂肪(C8～C18)アミン | N,N-Bis(2-hydroxyethyl) fatty(C 8-C18)amine | 10213-78-2 | Ⓑ | 塗布用に限る 塗布量：24mg/㎡以下
49 | 界面活性剤 | B | 1 | 16 |  | 脂肪酸(Ｃ12～Ｃ18)とジエタノールアミンによる縮合生成物 | Condensates of fatty acids (C12-C18)with diethanol amine | 120-40-1 | Ⓑ | 塗布量：600mg/㎡ 以下、 塗布用に限る
50 | 界面活性剤 | B | 1 | 17 |  | ポリオキシプロピレンポリオキシエチレンブロックポリマー | Polyoxypropylene polyoxyethylene block copolymer | 9003-11-6 |  | 塗布量：600mg/㎡以下
51 | 界面活性剤 | B | 1 | 18 |  | ポリエチレングリコール | Polyethylene glycol | 25322-68-3 | 分子量：200～9,500 エチレングリコールとジエチレングリコールの残存量：0.2％以下 | 塗布量：600mg/㎡以下
52 | 界面活性剤 | B | 1 | 19 |  | ポリプロピレングリコール | Polypropylene glycol | 25322-69-4 | 分子量：400～4,000 | 塗布量：600mg/㎡以下
53 | 界面活性剤 | B | 1 | 21 |  | ポリエチレンオキサイド | Polyethylene oxide | 25322-68-3 |  | 塗布量：600ｍｇ／㎡ 以下 塗布用に限る
54 | 界面活性剤 | B | 1 | 23 |  | イソプロピルアルコール | Isopropyl alcohol | 67-63-0 |  | 塗布量：600mg/㎡以下 塗布用に限る
55 | 界面活性剤 | B | 1 | 26 |  | Ｎ，Ｎ－ジメチルアミノエチルメタクリレート・２－ヒドロキシエチルメタクリレート・メチルメタクリレート共重合物のモノクロル酢酸ナトリウムによる変性物 | Reaction product of N,N-dimethylaminoethyl methacrylate-2-hydroxyethyl methacrylate-methyl methacrylate copolymer with sodium monochloroacetate | 72765-59-4 | 数平均分子量：：40,000～70,000 モノクロル酸ナトリウムによる変性率：20～40％ | 表面塗布200㎎/㎡以下
56 | 界面活性剤 | B | 1 | 28 |  | Ｎ－２－ヒドロキシエチル－Ｎ－（２－ヒドロキシアルキル）アミン | Ｎ-2-ｈｙｄｒｏｘｙｅｔｈｙｌ-Ｎ-(2-ｈｙｄｒｏｘｙａｌｋｙｌ) ａｍｉｎｅ | 84836-93-1 2615-84-1 56975-13-4 | Ⓑ アルキルはＣ12（２～60％），Ｃ14（40～98％） | 塗布量：500mg/㎡ 塗布用に限る
57 | 界面活性剤 | B | 1 | 29 |  | エチルアルコール | Ethanol |  |  | 塗布量：600mg/㎡以下
58 | 界面活性剤 | B | 2 | 1 |  | アルキル(Ｃ10～Ｃ20)スルホン酸塩(Ｎa) | Alkyl (C10-C20) sulfates(Na, K, NH4) | 977180-90-7,（Na） 27176-87-0 | Ⓑ | Ｎa塩は3.0％以下 塗布量：120mg/㎡以下
59 | 界面活性剤 | B | 2 | 2 |  | アルキル(C9～C20)ベンゼンスルホン酸塩(Na) | Alkyl (C9-C 20) benzene sulfonates (Na, K, NH4) | 68411-30-3 | Ⓑ | 添加量:0.2%以下 B2-1、B2-3合計塗布量：600mg/㎡以下
60 | 界面活性剤 | B | 2 | 2-2 |  | ドデシルベンゼンスルホン酸塩(Mg、Zn) |  |  |  | 移行量：30mg/kg以下 B2-1、B2-3合計塗布量：600mg/㎡以下
61 | 界面活性剤 | B | 2 | 3 |  | アルキルナフタリンスルホン酸塩(Na) | Alkyl (C10-C 20) naphthalene sulfonate Na,Salt | 577-11-7 |  | 添加量:3.0％以下 B2-1,2,3の合計塗布量：600mg/㎡以下、
62 | 界面活性剤 | B | 2 | 4 |  | ソジウムジアルキル(Ｃ4～Ｃ16)スルホサクシネート | Sodium dialkyl(C4-C 16) sulfosuccinate |  | Ⓑ | 塗布用に限る 塗布量：600mg/㎡以下
63 | 界面活性剤 | B | 2 | 9 |  | アルキル(C8～C20)サルフェート(Na,K,NH4) | Alkyl (C8-C 20) sulfates (Na, K, NH4) | 151-21-3 | Ⓑ | B2-1､-2との合計塗布量：600mg/㎡以下
64 | 界面活性剤 | B | 2 | 10 |  | ポリオキシエチレン脂肪アルコール(C12～C20)エーテルサルフェート(Na,NH4) | Polyoxyethylene fatty alcohol (C12-C20) ether sulfates (Na, NH4) |  | Ⓑ | 塗布量：600mg/㎡以下 塗布用に限る
65 | 界面活性剤 | B | 2 | 11 |  | ポリオキシエチレン(4～50モル) アルキル(C7以上)フェニルエーテルサルフェート(Na,NH4) | Polyoxyethylene (4-50 moles) alkyl (≧C7) phenylether sulfates (Na, NH4) | 55348-40-8 | Ⓑ | 塗布量：600mg/㎡以下、 塗布用に限る
66 | 界面活性剤 | B | 2 | 16 |  | 脂肪酸(C8～C22)塩 (Na,K,NH4) | Fatty acid (C8-C22) salts (Na, K, NH4) | 143-19-1 | Ⓑ 水添物を含む | 塗布量：600mg/㎡以下、
67 | 界面活性剤 | B | 4 | 1 |  | ジメチルジアルキル(Ｃ8～Ｃ18)アンモニウムクロライド | Dimethyl dialkyl (Ｃ8～Ｃ18) ammonium chloride | 61789-77-3、 61789-80-8 | Ⓑ | 最大移行量：３㎎/㎏食品以下
68 | 界面活性剤 | B | 5 | 1 |  | カルボキシメチルセルロース及びそのナトリウム塩 | Carboxymethyl cellulose and its sodium salt | 9000-11-7 |  | 塗布量：600mg/以下 塗布用に限る
69 | 界面活性剤 | B | 5 | 2 |  | メチルセルロース | Methyl Cellulose | 9004-67-5 |  | 塗布量：600mg/㎡以下
70 | 界面活性剤 | B | 5 | 5 |  | メチルヒドロキシプロピルセルロース | Methylhydroxypropyl cellulose | 9004-65-3 | 塗布剤として使用するものは、品質は食品添加物公定書に従う | 塗布量：600mg/以下
71 | 界面活性剤 | B | 5 | 9 |  | ポリビニルアルコール | Polyvinyl alcohol | 9002-89-5 | ４％水溶液の粘度が20℃で2cp以上 | 塗布量：600mg/㎡以下
72 | 界面活性剤 | B | 5 | 12 |  | ポリビニルピロリドン | Polyvinyl pyrrolidone | 9003-39-8 | 5％水溶液の粘度が20℃で34cp以上 | 塗布量：600mg/㎡以下、 塗布用に限る
73 | 界面活性剤 | B | 5 | 22 |  | ポリビニルポリピロリドン | Polyvinylpolypyrrolidone | 25249-54-1 | 水、5％酢酸及び50％エタノール溶媒による３時間還流条件下での総溶出量：50µg/ml以下 | 添加量：30．0％以下
74 | 滑剤 | C | 1 | 1 |  | 流動パラフィン | Liquid paraffin | 8002-74-2 | 品質は食品添加物公定書に従う | 添加量0.25％以下
75 | 滑剤 | C | 1 | 2 |  | 合成パラフィン | Synthetic paraffin | 8002-74-2 | (1)凝固点 93～99℃ (2)油含量： 0.5％以下 (3)吸光度 88℃ジヒドロナフタリン中で290nmでの吸収が0.01を超えないこと | 添加量0.25％以下
76 | 滑剤 | C | 1 | 10 |  | モンタンワックス | Montan wax | 8002-53-7 |  | フィルム厚み２００μm以下で添加量０．１５ｗｔ％以下、 フィルム厚み１００μm以下で添加量０．３ ｗｔ％以下、 フィルム厚み ５０μm以下で添加量０．６ ｗｔ％以下、
77 | 滑剤 | C | 1 | 11 |  | ポリエチレンワックス | Polyethylene wax | 9002-88-4 |  | 添加量：0.5％以下
78 | 滑剤 | C | 2 | 1 |  | 高級脂肪酸(Ｃ8～Ｃ22) | Higher fatty acids (C8-C22) and behenic acid |  | Ⓑ 動物または植物から得られた脂肪酸及びそれらの脂肪酸を水素添加したもの
79 | 滑剤 | C | 3 | 1 |  | 高級脂肪酸(Ｃ18)アルミニウム | alminum stearate | 7047-64-9 | Ⓑ
80 | 滑剤 | C | 3 | 2 |  | 高級脂肪酸(Ｃ18) カルシウム | Higherfatty acid (C8-C22) calcium salts | 1592-23-0 | Ⓑ | ステアリン酸カルシウム, ステアリン酸亜鉛，ステアリン酸マグネシウムとの合計添加量0.5％以下
81 | 滑剤 | C | 3 | 3 |  | 高級脂肪酸(Ｃ18)マグネシウム | Higher fatty acid (C8-C22) magnesium salts | 557-04-0 | Ⓑ | ステアリン酸亜鉛，ステアリン酸カルシウムとの合計添加量0.5％以下
82 | 滑剤 | C | 3 | 4 |  | 高級脂肪酸(Ｃ18)亜鉛 | Higherfattyacid (C8-C18)zincsalts . | 557-05-1 | Ⓑ 塗布剤は不ケン化物2％以、ステアリン酸に限る。 | 添加量：0.5％以下、 塗布量：600mg/m2以下
83 | 滑剤 | C | 3 | 4-1 |  | ベヘン酸（Ｃ22）亜鉛 | Behenic acid(C22) zinc salts |  | 不ケン化物質2.0％以下
84 | 滑剤 | C | 4 | 1 |  | 直鎖脂肪族１価アルコール(Ｃ8～Ｃ18) | Straight-chain fatty monohydric alcohols (C8-C18) | 56-81-5 | Ⓑ 合成アルコールは (1)全ジオール:0.1%以下 (2)C8～C14:直鎖96%以上、アルコール分99%以上 (3)C16～C18:直鎖94%以上、アルコール分98%以上 (4)非アルコール不純物はパラフィンのこと
85 | 滑剤 | C | 4 | 2 |  | グリセリン | Glycerin | 56-81-5 | 品質は食品添加物公定書に従う
86 | 滑剤 | C | 5 | 3 |  | 高級脂肪酸(Ｃ4～Ｃ22)と直鎖脂肪族1価アルコール(Ｃ2，Ｃ4，Ｃ5)のエステル | Higher fatty acid (C4-C22) esters of straight-chain fafty alcohols (C2-C18) |  | Ⓑ ステアリン酸の場合アルコールＣ2～Ｃ18
87 | 滑剤 | C | 5 | 17 |  | エタンジオールモンタン酸エステル | Ethanediol montan acid ester | 68476-05-1 |  | 最終製品よりエチレングリコールが移行しないこと
88 | 滑剤 | C | 5 | 22 |  | 1,3－ブタンジオ－ルモンタン酸エステル | 1,3-Butanediol esters of montan wax acids | 68308-29-2 | 光路長㎝あたりのUV吸光度: 280～289nm 最高 0.15 290～299nm 〃 0.12 300～359nm 〃 0.08 360～400nm. 〃 0.02 | 添加量3.0％以下
89 | 滑剤 | C | 5 | 23 |  | ステアリン酸イソブチル | Isobutyl stearate | 646-13-9 | Ⓑ | 添加量0.2％以下
90 | 滑剤 | C | 7 | 2 |  | 水添ひまし油 | Hydrogenated castor oil | 8001-78-3
91 | 滑剤 | C | 7 | 6 |  | カルナウバワックス | Carnauba wax | 8015-86-9
92 | 滑剤 | C | 7 | 8 |  | アセチル化モノグリセライド | Acetylated monoglycerides | 68990-54-5 | Ⓑ分子中アセチル基を持つ脂肪酸(Ｃ8～Ｃ22)グリセライドであって，酸価６以下，ライヘルトマイスル価75～200のもの 食品添加物公定書に従う | 塗布量：600mg/ m2以下
93 | 滑剤 | C | 8 | 1 |  | エチレンビス脂肪酸(C16,C18)アマイド | Ethylene bis-fatty acid (C 16,C 18) amide N,N'-Ethane-1,2-diylbispalmitamide | 110-31-6 5518-18-3 | Ⓑ 飽和脂肪酸に限る | (1)器具には添加量0.5％以下 (2)容器・包装には添加量0.2％以下
94 | 滑剤 | C | 8 | 2 |  | 高級脂肪酸(Ｃ18)アマイド | Higherfattyacid (C8-C22) amide |  | Ⓑ
95 | 滑剤 | C | 9 | 2 |  | ジメチルポリシロキサン | Dimethyl polysiloxane | 63148-62-9 | 粘度：最低100cSt（20℃） | 添加量：0.2％以下 塗布量600mg/㎡以下
96 | 滑剤 | C | 9 | 3 |  | メチルフェニルポリシロキサン | Methyl phenyl polysiloxane | 68083-14-7 | 20℃の粘度最低100cSt | 添加量：0.3％以下 塗布量600mg/㎡以下
97 | 滑剤 | C | 11 | 2 |  | モンタン酸 | Montan wax acid | 506-48-9
98 | 滑剤 | C | 11 | 3 |  | モンタン酸ナトリウム | Montanwaxacidsodium salt |  |  | 添加量0.4％以下
99 | 滑剤 | C | 11 | 4 |  | モンタン酸カルシウム | Montan wax acid calcium salt | 68308-22-5
100 | 充填剤 | D | 1 | 1 |  | 酸化マグネシウム | Magnesium oxide | 1309-48-4 |  | 複合酸化物系顔料成分として使用可能
101 | 充填剤 | D | 1 | 2 |  | 酸化アルミニウム | Aluminium oxide | 1344-28-1 |  | 塗布量：600mg/㎡以下 複合酸化物系顔料成分として使用可能
102 | 充填剤 | D | 1 | 3 |  | 酸化けい素 | Silicon oxide | 7631-86-9 | 官能基例えばビニル基，メタクリル基，アミノ基またはグリシジル基を有するアルコキシシランで処理する場合は，処理剤の量：は合計0.5％以下であること。 処理剤合計は、充填剤に対し5％以下 | 塗布量：600mg/㎡以下 無機顔料および複合酸化物系顔料成分として使用可能
103 | 充填剤 | D | 1 | 3-1 |  | 3-アミノプロピルトリエトキシシラン処理酸化けい素 | 3-aminopropyltriethoxysilane,Slicone oxide | 919-30-2 7631-86-9 | 3-アミノプロピルトリエトキシシランの酸化けい素への処理量：１０ｗｔ％以下、 3-アミノプロピルトリエトキシシラン処理された酸化けい素から抽出されうる3-アミノプロピルトリエトキシシランの残留量：が３mg/kgフィラー 以下であること | 処理された酸化けい素の添加量：２．０ｗｔ％以下、 フィルム（３００μ以下）としての使用に限る
104 | 充填剤 | D | 1 | 4 |  | 酸化カルシウム | Calcium oxide | 1305-78-8 |  | 複合酸化物系顔料成分として使用可能
105 | 充填剤 | D | 1 | 5 |  | 酸化チタン | Titanium oxide | 13463-67-7 | Pb，Cd 0.01％以下、As，Hg 0.005％以下 | 複合酸化物系顔料成分として使用可能
106 | 充填剤 | D | 1 | 6 |  | 酸化クロム(Ⅲ) | Chromium oxide (lll) | 1308-38-9 | Pb，Cd 0.01％以下、As，Hg 0.005％以下 | 複合酸化物系顔料成分として使用可能
107 | 充填剤 | D | 1 | 7 |  | 酸化鉄 | lron oxide | 1309-37-1 | Pb，Cd 0.01％以下、As，Hg 0.005％以下 | 複合酸化物系顔料成分として使用可能
108 | 充填剤 | D | 1 | 8 |  | 酸化亜鉛 | Zinc oxide | 1314-13-2 | Pb，Cd 0.01％以下、As，Hg 0.005％以下 金属亜鉛１％以下 | 複合酸化物系顔料成分として使用可能
109 | 充填剤 | D | 1 | 10 |  | 酸化コバルト | Cobalt oxide | 1308-06-1 |  | 複合酸化物系顔料成分としての使用に限る
110 | 充填剤 | D | 1 | 11 |  | 酸化ニオブ | Niobium oxide | 1313-96-8 |  | 複合酸化物系顔料成分としての使用に限る
111 | 充填剤 | D | 1 | 12 |  | 酸化ニッケル | Nickel oxide | 12035-36-8 |  | 複合酸化物系顔料成分としての使用に限る
112 | 充填剤 | D | 1 | 13 |  | 酸化アンチモン | Antimony oxide | 1327-33-9 1309-64-4 1314-60-9 |  | 複合酸化物系顔料成分としての使用に限る
113 | 充填剤 | D | 1 | 14 |  | 酸化タングステン | Tungsten oxide | 1314-35-8 |  | 複合酸化物系顔料成分としての使用に限る
114 | 充填剤 | D | 1 | 16 |  | チタンイエロー | Titan yellow | 8007-18-9 | Pb，Cd 0.01％以下、As，Hg 0.005％以下 | 無機顔料として使用可能
115 | 充填剤 | D | 1 | 17 |  | コバルトブルー | Cobalt blue | 1345-16-0 | Pb，Cd 0.01％以下、As，Hg 0.005％以下 | 無機顔料として使用可能
116 | 充填剤 | D | 1 | 18 |  | 三酸化アンチモン | Antimony trioxide | 1309-64-4 |  | アンチモンの移行量：0.02㎎/㎏以下、 アンチモンの定量法は告示３７０号アンチモン溶出試験法による
117 | 充填剤 | D | 1 | 19 |  | シリル化処理無水ケイ酸 | Silicon dioxide, silanated | 68909-20-6 |  | 塗布剤として塗布量：600mg/㎡以下
118 | 充填剤 | D | 1 | 20 |  | 酸化マンガン | Manganese oxide |  |  | 複合酸化物系顔料成分として使用できる
119 | 充填剤 | D | 2 | 1 |  | 水酸化マグネシウム | Magnesium hydroxide | 1309-42-8
120 | 充填剤 | D | 2 | 2 |  | 水酸化アルミニウム | Aluminium hydroxide | 21645-51-2 | Pb，Cd 0.01％以下、As，Hg 0.005％以下 | 無機顔料および複合酸化物系顔料成分として使用可能
121 | 充填剤 | D | 3 | 1 |  | 炭酸マグネシウム | Magnesium carbonate | 546-93-0
122 | 充填剤 | D | 3 | 2 |  | 炭酸カルシウム | Calcium carbonate | 471-34-1
123 | 充填剤 | D | 4 | 1 |  | 硫酸カルシウム | Calcium sulfate | 7778-18-9
124 | 充填剤 | D | 4 | 3 |  | 硫酸バリウム | Barium sulfate | 7727-43-7 | Pb，Cd 0.01％以下、As，Hg 0.005％以下 | 無機顔料として使用可能
125 | 充填剤 | D | 5 | 1 |  | ケイ酸ナトリウム | Sodium silicate | 1344-09-8
126 | 充填剤 | D | 5 | 2 |  | けい酸マグネシウム | Magnesium silicate | 1343-88-0
127 | 充填剤 | D | 5 | 3 |  | けい酸アルミニウム | Aluminium silicate | 12068-56-3
128 | 充填剤 | D | 5 | 5 |  | けい酸カルシウム | Calcium silicate | 1344-95-2
129 | 充填剤 | D | 5 | 6 |  | アルミノ珪酸塩(Na,Ca) | Aluminosilicate (Na, Ca) (Zeolite), | 68989-22-0 1344-00-9 | ゼオライト系のみ、（Na,Ca塩)
130 | 充填剤 | D | 5 | 9 |  | ナトリウム、カリウム、カルシウム、マグネシウム、アルミニウム、鉄のケイ酸塩又は、それらの混合物 | Silicates or mixed silicates of sodium, potassium, calcium, magnesium, aluminium and iron |  | 石綿は除去されたもの充填剤の結合剤として、アルコキシシラン、官能基例えばビニル基、メタクリル基、アミノ基またはグリシジル基を有するもので処理する場合は、処理剤の量：は合計0.5%以下であること。 結合剤合計は、充填剤に対して5％以下
131 | 充填剤 | D | 5 | 9-1 |  | 3-アミノプロピルトリエトキシシラン処理ケイ酸塩（ナトリウム、カリウム、カルシウム、マグネシウム、アルミニウム、もしくは鉄の塩、又はそれらの混合物） | Silicic acid salt, 3-aminopropyltrietoxysilane | 919-30-2 1344-01-0 | 3-アミノプロピルトリエトキシシランのケイ酸塩への処理量：３ｗｔ％以下 | 対象樹脂へのシラン処理ケイ酸塩の添加量：５ｗｔ％以下、 製品厚み１ｍｍ以下
132 | 充填剤 | D | 5 | 10 |  | マイカ | Mica | 12001-26-2 | Pb，Cd0.01％以下、As，Hg0.005％以下 | 無機顔料として使用可能
133 | 充填剤 | D | 6 | 1 |  | クレー | Clay | 1332-58-7
134 | 充填剤 | D | 6 | 2 |  | けいそう土 | Diatomaceus earth | 7631-86-9
135 | 充填剤 | D | 6 | 3 |  | カオリン(陶土) | Kaolin (porcelain clay) | 1332-58-7
136 | 充填剤 | D | 6 | 4 |  | タルク | Talc | 14807-96-6
137 | 充填剤 | D | 6 | 7 |  | ガラス | Glass
138 | 充填剤 | D | 6 | 10 |  | グラファイト | Graphite | 7782-42-5 | Pb，Cd 0.01％以下、As，Hg 0.005％以下 | 無機顔料として使用可能
139 | 充填剤 | D | 6 | 11 |  | シェナー | Sienna | 1309-37-1 977139-25-5 | Pb，Cd 0.01％以下、As，Hg 0.005％以下 | 無機顔料として使用可能
140 | 充填剤 | D | 6 | 12 |  | 生シェナー | Raw sienna | 1309-37-1 12000-57-6 | Pb，Cd 0.01％以下、As，Hg 0.005％以下 | 無機顔料として使用可能
141 | 充填剤 | D | 6 | 13 |  | 焼アンバー | Calcined amber |  | Pb，Cd 0.01％以下、As，Hg 0.005％以下 | 無機顔料として使用可能
142 | 充填剤 | D | 7 | 8 |  | 複合酸化物系顔料 | Complex oxide pigments |  |  | 無機顔料として使用
143 | 充填剤 | D | 8 | 1 |  | アルミニウム | Aluminium | 7429-90-5 | Pb，Cd 0.01％以下、As，Hg 0.005％以下 | 無機顔料として使用可能
144 | 充填剤 | D | 8 | 4 |  | 銀 | Silver | 7440-22-4
145 | 充填剤 | D | 8 | 5 |  | 銅 | Copper | 7440-50-8 | Pb，Cd 0.01％以下、As，Hg 0.005％以下 | 最大移行量：銅として10㎎/㎏食品以下
146 | 充填剤 | D | 8 | 7 |  | 真ちゅう又は黄銅 | Brass | 12597-71-6 | Pb，Cd 0.01％以下、As，Hg 0.005％以下 | 最大移行量：銅として10㎎/㎏食品以下
147 | 充填剤 | D | 9 | 1 |  | 硫化亜鉛 | Zinc sulfide | 1314-98-3 | 蛍光を発しないこと | 添加量：10％以下
148 | 充填剤 | D | 9 | 2 |  | 群青 | Ultramarine | 57455-37-5 | Pb，Cd 0.01％以下、As，Hg 0.005％以下 | 無機顔料として使用可能
149 | 充填剤 | D | 10 | 1 |  | 炭素繊維 | Carbon fiber | 7440-44-0 | 結合剤として，アルコキシシラン官能基たとえばビニル基，メタクリル基，アミノ基，又はグリシジル基をもつものを使用できる。充填剤に対し0.5％以下，または充填剤入りプラスチックに対し0.3％以下
150 | 充填剤 | D | 10 | 3 |  | チタン酸カリウム | Dipotassium titanate(2-) | 59766-31-3 |  | 添加量30％以下
151 | 充填剤 | D | 10 | 5 |  | マグネシウム・ナトリウム・フルオライド・シリケート |  | 37296-97-2 |  | フッ化物溶出量0.3mg/kg-食品以下
152 | 発泡剤 発泡助剤 | E | 2 | 4 |  | くえん酸 | Citric acid | 77-92-9 |  | 塗布量：600mg/㎡以下、塗布用に限る
153 | ポリマー添加材 | F | 1 | 1 |  | ポリエチレン | Polyethylene | 9002-88-4 | ポリエチレンのポジティブリストに従うもの
154 | ポリマー添加材 | F | 1 | 10 |  | ポリプロピレン | Polypropylene | 9003-07-0 | ポリプロピレンのポジティブリストに従うもの
155 | ポリマー添加材 | F | 1 | 16 |  | ポリメチルペンテン | Polymethyl pentene | 25068-26-2 | ポリメチルペンテンのポジティブリストに従うもの
156 | ポリマー添加材 | F | 2 | 3 |  | ABS樹脂 | ABS resin | 9003-56-9 | ＡＢＳ樹脂のポジティブリストに従うもの
157 | ポリマー添加材 | F | 2 | 6 |  | ブタジエン・スチレンブロック共重合体水素添加物① | Hydrogenated butadiene-styrene block copolymers① including partial hydroganated polymer | 66070-58-4 | 品質はＦＤＡ§177.1810に従うこと | 非脂肪性食品に限る
158 | ポリマー添加材 | F | 3 | 2 |  | ポリメタクリレート | Polymethacrylate | 9011-14-7 | メタクリル樹脂のポシティブリストに従うもの | 塗布量：600mg/㎡以下
159 | ポリマー添加材 | F | 3 | 3 |  | アクリレート及びメタクリレートのコポリマー | Copolymers of acrylates and methacrylate | 55989-5-4 | アクリル酸またはメタクリル酸のエステルと,下記のモノマーの一種,もしくは二種以上との共重合により得られるコポリマー，ならびに，これらアクリル酸またはメタクリル酸のホモポリマーまたはコポリマーと下記のモノマーからのホモポリマーまたはコポリマーとの混合物。 モノマーとして用いることができるものは以下の通り。 アクリルアミド アクリロニトリル アクリル酸と脂肪族飽和一価アルコール(Ｃ1～Ｃ18)とのエステル ブタジエン メタクリルアミド メタクリロニトリル メタクリル酸と脂肪族飽和一価アルコール(Ｃ1～Ｃ18)とのエステル α－メチルスチレンスチレン 塩化ビニル 塩化ビニリデン 最終製品はアクリルおよび／またはメタクリル誘導体から派生する構成単位を50％以上含むこと。 ブタジエンとアクリル酸エステルおよびメタクリル酸エステルの共重合体，（ブタジエンを50％以上含むもの）（化審法６－606） | 塗布量制限:６００mg/m2以下 但し、その際の 材質制限：アクリル酸やメタクリル酸と飽和一価第一アルコール(Ｃ1～Ｃ18)とのエステルと次のモノマーの一つ又はそれ以上とのコポリマー アクリル酸及びメタクリル酸、 アクリルアマイド及びメタクリルアマイド、 スチレン及びα－メチルスチレン
160 | ポリマー添加材 | F | 3 | 5 |  | メタクリル酸メチル・エチレングリコ－ルジメタクリレート共重合物 | Methylmethacrylate-Ethylene glycol methacrylate copolymer
161 | ポリマー添加材 | F | 3 | 6 |  | ポリアクリル酸ナトリウム | Sodium polyacrylate | 9003-04-7 |  | 添加量：０．５ｗｔ％以下
162 | ポリマー添加材 | F | 5 | 14 |  | 無水マレイン酸・ブタジエン共重合物 | Maleic anhydride-butadiene copolymer
163 | ポリマー添加材 | F | 5 | 18 |  | シランジオールの1,1-ジメチル体からなるポリマーとエチレンとを構成成分とするトリブロックポリマー | Silanediol,1,1-dimethyl-,polymer with ethene,triblock | 837387-70-9 |  | 添加量：制限：３０ｗｔ％以下 使用制限：・温度制限Ａ～Ｈ ・食品分類全食品 ・乳幼児用（粉ミルク及び母乳）への使用不可
164 | ポリマー添加材 | F | 6 | 2-1 |  | ポリエチレンテレフタレート | Polyethylene terephthalate | 25038-59-9 | ポリエチレンテレフタレートのポジティブリストに従うもの
165 | ポリマー添加材 | F | 6 | 2-2 |  | ポリブチレンテレフタレート | Polybutylene terephthalate | 26062-94-2 | ポリブチレンテレフタレートのポジティブリストに従うもの
166 | ポリマー添加材 | F | 6 | 4 |  | ふっ素樹脂 | Fluorine resins | 9002-84-0 | ふっ素樹脂のポジティブリストに従うもの
167 | ポリマー添加材 | F | 6 | 7 |  | ポリカーボネート | Polycarbonate | 25766-59-0 | ポリカーボネートのポジティブリストに従うもの
168 | ポリマー添加材 | F | 6 | 26 |  | ポリメタクリルスチレン | Polymethacryl styrene |  | ポリメタクリルスチレンのポジティブリストに従うもの
169 | ポリマー添加材 | F | 6 | 29 |  | ポリメチルシルセスキオキサン | Polymethyl silsesquioxanes |  | 品質は独ＢｇＶＶ Ａ－XV－Ⅱの規定に従うもの
170 | ポリマー添加材 | F | 6 | 56 |  | ポリ乳酸 | Polylactide、polylactic acid | 9051-89-2 | ポリ乳酸のポジティブリストに従うもの
171 | その他 | G | 2 | 1 |  | 炭酸ナトリウム | Sodium carbonate | 144-55-8 | ポリマー中で中和されていること .品質は食品添加物公定書に従う | 塗布量600mg/ m2以下
172 | その他 | G | 3 | 2 |  | 塩化マグネシウム | Magnesium chloride | 7786-30-3 |  | 塗布剤として使用するものは、食品添加物公定書に従うものであり、塗布量制限として600mg/m2以下となる
173 | その他 | G | 4 | 2A |  | 無水硫酸マグネシウム | Magnesium sulfate anhydride | 7487-88-9
174 | その他 | G | 4 | 9 |  | 硫酸アルミニウム | Aluminium sulphate | 10043-01-3
175 | その他 | G | 5 | 9 |  | オルトりん酸亜鉛 | Zinc orthophsphate | 7779-90-0 | 最終食品中の存在量は亜鉛として50µg/ml以下
176 | その他 | G | 6 | 4 |  | 酢酸ナトリウム | Sodium Acetate | 127-09-3 |  | 塗布量 600mg/㎡以下
177 | その他 | G | 6 | 6 |  | 安息香酸ナトリウム | Sodium benzoate | 532-32-1 |  | 塗布量600mg/㎡以下 塗布用に限る
178 | その他 | G | 6 | 56 |  | ハイドロタルサイト | Ｈydrotalcite | 11097-59-9
179 | その他 | G | 6 | 57 |  | シクロデキストリン | cyclodextrin（α、β、γ） | 10016-20-3 7585-39-9 17465-86-0 | 食品添加物公定書に従う | 塗布量：600mg/ m2以下 塗布用に限る
180 | その他 | G | 6 | 70 |  | 窒化ホウ素 | boron nitride | 10043-11-5 |  | 添加量：2％以下
181 | 色材 | J | 1 |  |  | 有機顔料 |  |  | Pb，Cd :0.01%以下 As，Hg :0.005%以下 （含有量)、 遊離アミン:0.05%以下 （含有量)、 Se，Ba :0.01%以下 Cr :0.1%以下 Sb :0.025%以下 (溶出量)
182 | 色材 | J | 1 | 1-1 |  | N-(5-クロロ-2,4-ジメトキシフェニル)-4-[[5-[(ジメチルアミノ)スルホニル]-2-メトキシフェニル]アゾ]-3-ヒドロキシ-2-ナフタレンカルボキシアミド（C.I.Pigment Red 5） | N-(5-Chloro-2,4-dimethoxyphenyl)-4-[[5-[(diethylamino)sulfonyl]-2- methoxyphenyl]azo]-3-hydroxy-2-naphthalenecarboxamide | 6410-41-9 |  | 添加量：制限：１ｗｔ％以下
183 | 色材 | J | 1 | 1-6 |  | 4-[[4-(アミノカルボニル)フェニル]アゾ]-N-(2-エトキシフェニル)-3-ヒドロキシ-2-ナフタレンカルボアミド (C.I.Pigment Red 170) | 4-[[4-(aminocarbonyl)phenyl]azo]-N-(2-ethoxyphenyl)-3-hydroxynaphthalene-2-carboxamide | 2786-76-7 |  | 添加量： 1wt％以下
184 | 色材 | J | 1 | 1-8 |  | N-(2,3-ジヒドロ-2-オキソ-1H-ベンゾイミダゾール-5-イル)-3-ヒドロキシ-4-[[2-メトキシ-5-［（フェニルアミノ)カルボニル]フェニル]アゾ］ナフタレン－２－カルボアミド (C.I. Pigment Red 176) | N-(2,3-dihydro-2-oxo-1H-benzimidazol-5-yl)-3-hydroxy-4-[[2-methoxy-5-[((phenylamino) carbonyl]phenyl]azo]naphthalene-2-carboxamide | 12225-06-8 |  | 添加量： 1wt％以下
185 | 色材 | J | 1 | 1-9 |  | N-(2,3-ジヒドロ-2-オキソ-1H-ベンゾイミダゾール-5-イル)-3-ヒドロキシ-4-[[2-メトキシ-5-メチル-4-[(メチルアミノ）スルホニル］フェニル］アゾ］ナフタレン-2-カルボアミド (C.I. Pigment Red 185) | N-(2,3-dihydro-2-oxo-1H-benzimidazol-5-yl)-3-hydroxy-4-[[2-methoxy-5-methyl-4-[(methylamino)sulphonyl]phenyl] azo]naphthalene-2-carboxamide | 51920-12-8 |  | 添加量： 1wt％以下
186 | 色材 | J | 1 | 1-11 |  | カルシウム＝6-クロロ-4-[5-ヒドロキシ-3-メチル-1-(3-スルホナトフェニル）-4-ピラゾリルアゾ]-3-トルエンスルホナート (C.I.Pigment Yellow 191) | 4-chloro-2-[[5-hydroxy-3-methyl-1-(3-sulfophenyl)-1H-pyrazol-4-yl]azo]-5-methyl-benzenesulfonic acid, calcium salt(1:1) | 129423-54-7 |  | 添加量 １ｗｔ％以下、 使用温度 Ｂ～Ｈ
187 | 色材 | J | 1 | 1-12 |  | 4-[[5-[[[4-(アミノカルボニル）フェニル］アミノ］カルボニル］-2-メトキシフェニル］アゾ］-N-(5-クロロ-2,4ジメトキシフェニル)-3-ヒドロキシ-2-ナフタレン-カルボキシアミド(C.I.Pigment Red 187) | 4-[[5-[[[4-(Aminocarbonyl)phenyl]amino]carbonyl]-2-methoxyphenyl]azo]-N-(5-chloro-2,4-dimethoxyphenyl)-3-hydroxy-2-naphthalene-carboxamide | 59487-23-9 |  | 添加量 １ｗｔ％以下、 使用温度 Ｂ～Ｈ
188 | 色材 | J | 1 | 1-13 |  | 4'-カルバモイル-4-[1-(2-オキソ-2,3-ジヒドロ-5-ベンズイミダゾリルカルバモイル)アセトニルアゾ],ベンズアニリド(C.I.Pigment Yellow 181) | N-[4-(Aminovarbonyl)phenyl]-4-[[1-[[(2,3-dihydro-2-oxo-1H-benzimidazol-5-yl)amino]carbonyl]-2-oxopropyl]azo]benzamidehydroxynaphthalene-2-carboxamide | 74441-05-7 |  | 添加量 １ｗｔ％以下、 使用温度 Ｂ～Ｈ
189 | 色材 | J | 1 | 1-14 |  | 5-(6-メチル-2-オキソ-2,3-ジヒドロ-5-ベンズイミダゾリルアゾ)ペルヒドロピリミジン-2,4,6-トリオン (C.I.Pigment Orange 64) | 5-[(2,3-Dihydro-6-methyl-2-oxo-1H-benzimidazol-5-yl)azo]-2,4,6(1H,3H,5H)-pyrimidinetrione | 72102-84-2 |  | 添加量 １ｗｔ％以下、 使用温度 Ｂ～Ｈ
190 | 色材 | J | 1 | 2-1 |  | 3,3'-ジオキソ-N,N'-ビス(2-オキソ-2,3-ジヒドロ-1H-ベンゾイミダゾール-5-イル)-2,2'-[エチレンビス(オキシ-o-フェニレンアゾ)]ジブチルアミド (C.I.Pigment Yellow 180) | 2,2'-[1,2-Ethanediylbis(oxy-2,1-phenyleneazo)bis[N-(2,3-dihydro-2-oxo-1H-benzimidazol-5-yl)]-3-oxo-butanamide | 77804-81-0 |  | 添加量 １ｗｔ％以下 使用温度：Ｂ～Ｇ
191 | 色材 | J | 1 | 3-1 |  | 3,3'-[(2,5-ジメチル-p-フェニレン)ビス[イミノ(1-アセチル-2-オキソエチレン)アゾ]]ビス[4-クロロ-N-(5-クロロ-o-トリル)ベンズアミド] （C.I.Pigment Yellow 95） | 3,3'-[(2,5-dimethyl-p-phenylene)bis[imino(1-acetyl-2-oxoethylene)azo]]bis[4-chloro-N-(5-chloro-o-tolyl)benzaamide] | 5280-80-8 |  | 添加量 1wt％以下
192 | 色材 | J | 1 | 3-3 |  | 3,3'-[5-クロロ-2-メチル-4,1-フェニレンビス[イミノ(2-アセチル-1-オキソエチレン)アゾ]]ビス[N-(3-クロロ-2-メチルフェニル)-4-クロロベンズアミド] (C.I. Pigment Yellow 93) | 3,3'-[5-chloro-2-methyl-4,1-phenylenebis[imino(2-acetyl-1-oxoethylene)azo]]bis[N-(3-chloro-2-methylphenyl)-4-chlorobenzamide] | 5580-57-4 |  | 添加量 1wt％以下
193 | 色材 | J | 1 | 3-4 |  | 1,4-ビス[1-[(2,5-ジクロロフェニル）アゾ]-2-ヒドロキシナフタレン-3-イルカルボニルアミノ］ベンゼン (C.I.Pigment Red 166) | 1,4-bis[1-[(2,5-dichlorophenyl)azo]-2-hydroxynaphthalen-3-ylcarbonylamino]benzene | 3905-19-9 |  | 添加量 1wt％以下
194 | 色材 | J | 1 | 5-1 |  | フタロシアニンブルー（銅） (C.I.Pigment Blue 15:2) | Copper phthalocyanine (C.I. Pigment Blue 15:2) | 147-14-8 |  | 添加量 1 ｗｔ％以下
195 | 色材 | J | 1 | 5-2 |  | フタロシアニンブルー（銅） (C.I.Pigment Blue 15) | Copper phthalocyanine (C.I. Pigment Blue 15) | 147-14-8 |  | 添加量 1 ｗｔ％以下
196 | 色材 | J | 1 | 5-3 |  | フタロシアニンブルー（銅） (C.I.Pigment Blue 15:1) | Copper phthalocyanine (C.I. Pigment Blue 15:1) | 147-14-8 |  | 添加量 1 ｗｔ％以下
197 | 色材 | J | 1 | 5-4 |  | フタロシアニンブルー（銅） (C.I.Pigment Blue 15:3) | Copper phthalocyanine (C.I. Pigment Blue 15:3) | 147-14-8 |  | 添加量 1 ｗｔ％以下
198 | 色材 | J | 1 | 5-5 |  | フタロシアニンブルー（銅） (C.I.Pigment Blue 15:4) | Copper phthalocyanine (C.I. Pigment Blue 15:4) | 147-14-8 |  | 添加量 1 ｗｔ％以下
199 | 色材 | J | 1 | 5-6 |  | フタロシアニングリーン (C.I.Pigment Green 7) | Phthalocyanine Green (C.I. Pigment Green 7) | 1328-53-7 |  | 添加量 1 ｗｔ％以下
200 | 色材 | J | 1 | 6-1 |  | 3,3'-(1,4-フェニレンジアミノ)ビス[4,5,6,7-テトラクロロ-1H-イソインドール-1-オン （C.I.Pigment Yellow 110） | 3,3'-(1,4-Phenylenediimino)bis [4,5,6,7-tetrachloro-1H-isoindol-1-one | 5590-18-1 |  | 添加量 1 ｗｔ％以下
201 | 色材 | J | 1 | 7-1 |  | 2,9-ジメチルキナクリドン （C.I.Pigment Red 122） | 5,12-dihidro-2,9-dimethylquino [2,3-b]acridine-7,14-dione | 980-26-7 |  | 添加量 1 ｗｔ％以下
202 | 色材 | J | 1 | 7-2 |  | 5,12-ジヒドロキノ[2,3-b]アクリジン-7,14-ジオン(C.I. Pigment Violet 19) | 5,12-dihydroquinone[2,3-b]acridine-7,14-dione | 1047-16-1 |  | 添加量 1 ｗｔ％以下
203 | 色材 | J | 1 | 7-3 |  | 2,9-ジクロロ-5,12-ジヒドロキノ[2,3-b]アクリジン-7,14-ジオン(C.I. Pigment Red 202) | 2,9-dichloro-5,12-dihydroquinone[2,3-b]acridine-7,14-dione | 3089-17-6 |  | 添加量 1 ｗｔ％以下
204 | 色材 | J | 1 | 8-1 |  | 8,18-ジクロロ-5,15-ジエチル-5,15-ジヒドロジインドロ[3,2-b:3',2'-m]トリフェノジオキサジン(C.I. Pigment Violet 23) | 8,18-dichloro-5,15-diethyl-5-15-dihydro-diindoro[3,2-b:3',2'-m]triphenodioxazine | 6358-30-1 |  | 添加量 1 ｗｔ％以下
205 | 色材 | J | 1 | 9-1 |  | 2,9-ビス[4-(フェニルアゾ）フェニル］アントラ[2,1,9-def.6,5,10-d'e'f']ジイソキノリン-1,3,8,10-テトラオン (C.I. Pigment Red 178) | 2,9-bis[4-(phenylazo)phenyl]anthra[2,1,9-def:6,5,10-d'e'f']diisoquinoline-1,3,8,10(2H,9H)-tetraone | 3049-71-6 |  | 添加量 1 ｗｔ％以下
206 | 色材 | J | 1 | 11-1 |  | ビスベンゾイミダゾ[2,1-b:2',1'-i]ベンゾ[lmn][3,8] フェナントロリン-8,17-ジオン(C.I. Pigment Orange 43) | bisbenzimidazo[2,1-b:2',1'-i]benzo[lmn]3,8.]phenanthroline-8,17-dione | 4424-06-0 |  | 添加量：１ｗｔ％以下
207 | 色材 | J | 1 | 13-2 |  | 3,6-ビス(4-クロロフェニル)ピロロ[3,4-c]ピロール-1,4-ジオン (C.I.Pigment Red 254) | 3,6-Bis(4-chlorophenyl)-2,5-dihydro-pyrrolo[3,4-c]pyrrole-1,4-dione | 84632-65-5 |  | 添加量 1 ｗｔ％以下
208 | 色材 | J | 2 |  |  | 染料 |  |  | Pb，Cd :0.01%以下、As，Hg :0.005%以下 （含有量)、 遊離アミン:0.05%以下 （含有量)、 Se，Ba :0.01%以下、Cr :0.1%以下 Sb :0.025%以下 (溶出量)
209 | 色材 | J | 2 | 3-2 |  | 1,4-ビス[(2,6-ジエチル-4-メチルフェニル)アミノ]アントラキノン (Solvent Blue 97) | 1,4-bis[(2,6-diethyl-4-methylphenyl)amino] anthraquinone | 61969-44-6 32724-62-2 |  | 添加量：制限：０．２ｗｔ％以下
210 | 色材 | J | 2 | 3-4 |  | 1,4-ビス(p-トルイジノ)アントラキノン(C.I.Solvent Green 3) | 1,4-Bis(p-toluidino)anthraquinone | 128-80-3 |  | 添加量 ０．２ｗｔ％以下
211 | 色材 | J | 2 | 5-1 |  | ペリレンジカルボン酸ビス(2-メチルプロピル）エステル (Solvent green 5) | Perylenedicarboxylic acid bis(2-methylpropyl)ester | 79869-59-3 |  | 添加量：制限：０．２ｗｔ％以下 油脂及び脂肪性食品には使用不可
212 | 色材 | J | 2 | 6-1 |  | 8,9,10,11-テトラクロロ-12-フタロペリノン (Solvent Red 135) | 8,9,10,11-tetrachloro-12-phthaloperinone | 71902-17-5 |  | 添加量：制限：０．２ｗｔ％以下
213 | 色材 | J | 6 |  |  | 無機顔料 |  |  | Pb，Cd :0.01%以下 As，Hg :0.005%以下 （含有量)、 Se，Ba :0.01%以下 Cr :0.1%以下 Sb :0.025%以下 (溶出量)
214 | 色材 | J | 6 | 1-1 |  | アルミニウム(C.I. Pigment Metal 1) | Alminium(C.I. Pigment Metal 1) | 7429-90-5 | 材質としては充填剤Ｄ８－１であること | 添加量： ３ｗｔ％以下
215 | 色材 | J | 6 | 2-1 |  | 酸化チタン(C.I.Pigment White 6) | Titanium(IV) oxide | 13463-67-7 | 材質としては充填剤Ｄ１－５であること | 添加量： ３ｗｔ％以下
216 | 色材 | J | 6 | 2-2 |  | 酸化クロム(Ⅲ) ( C.I.Pigment Green 17) | chromium oxide(III) (Cr2O3) | 1308-38-9 | 材質としては充填剤Ｄ１－６であること | 添加量： ３ｗｔ％以下
217 | 色材 | J | 6 | 2-3 |  | 酸化第二鉄(別名：弁柄) ( C.I.Pigment Red 101) | Ferric oxide | 1309-37-1 | 材質としては充填剤Ｄ１－７であること | 添加量： ３ｗｔ％以下
218 | 色材 | J | 6 | 2-4 |  | 黄色酸化鉄(別名：α-オキシ水酸化鉄） ( C.I.Pigment Yellow 42) | Hydrated ferric oxide | 51274-00-1 | 材質としては充填剤Ｄ１－７であること | 添加量： ３ｗｔ％以下
219 | 色材 | J | 6 | 2-5 |  | 酸化第二鉄-酸化第一鉄複合物 ( C.I.Pigment Brown 6) | Ferric oxide and Ferroso-ferric oxide | 52357-70-7 | 材質としては充填剤Ｄ１－７であること | 添加量： ３ｗｔ％以下
220 | 色材 | J | 6 | 2-6 |  | 黒色酸化鉄(別名：四酸化三鉄） ( C.I.Pigment Black 11) | Ferroso-ferric oxide | 12227-89-3 | 材質としては充填剤Ｄ１－７であること | 添加量： ３ｗｔ％以下
221 | 色材 | J | 6 | 2-8 |  | 酸化亜鉛(C.I. Pigment White 4) | Zinc Oxide ZnO | 1314-13-2 | 材質としては充填剤Ｄ１－８であること | 添加量： ３ｗｔ％以下
222 | 色材 | J | 6 | 3-1 |  | チタン―アンチモン―ニッケル 複合酸化物（チタンイエロー C.I.Pigment Yellow 53) | （Ti，Sb，Ni）O2 | 8007-18-9 | 材質としてはチタン-アンチモン-ニッケルの複合酸化物である充填剤Ｄ１－１６であること | 添加量： ３ｗｔ％以下
223 | 色材 | J | 6 | 3-2 |  | 鉄-亜鉛 複合酸化物(C.I.Pigment Yellow 119) | Zinc Ferrite Brown Spinel (Zn,Fe)O | 68187-51-9 | 材質としては充填剤Ｄ１－７／Ｄ１－８であること | 添加量： ３ｗｔ％以下
224 | 色材 | J | 6 | 3-3 |  | チタン-ニッケル-ニオブ 複合酸化物 (C.I.Pigment Yellow 161) | Nickel Niobium Titanium Yellow Rutile (Ti,Ni,Nb)O | 68611-43-8 | 材質としては充填剤Ｄ１－５／Ｄ１－１２／Ｄ１－１１であること | 添加量： ３ｗｔ％以下
225 | 色材 | J | 6 | 3-4 |  | チタン-ニッケル-タングステン 複合酸化物 (C.I.Pigment Yellow 189) | Nickel Tungusten Titanium Yellow Rutile (Ti,Ni,W)O | 69011-05-8 | 材質としては充填剤Ｄ１－５／Ｄ１－１２／Ｄ１－１４であること | 添加量： ３ｗｔ％以下
226 | 色材 | J | 6 | 3-5 |  | コバルトブルー ( C.I.Pigment Blue 28) | C.I.Pigment Blue 28 （Co，Al）O2 | 1345-16-0 | 材質としてはコバルト－アルミニウムの複合酸化物である充填剤Ｄ１－１７であること | 添加量： ３ｗｔ％以下
227 | 色材 | J | 6 | 3-6 |  | アルミ-コバルト-クロム 複合酸化物 ( C.I.Pigment Blue 36) | Alminum Chromium Cobalt blue spinel (Al, Cr, Co)O | 68187-11-1 | 材質としては充填剤Ｄ１－10／Ｄ１－２／Ｄ１－6であること | 添加量： ３ｗｔ％以下
228 | 色材 | J | 6 | 3-7 |  | コバルト-ケイ素 複合酸化物 ( C.I.Pigment Blue 73) | Cobalt Silicate blue olivine (Co, Si) O | 68187-40-6 | 材質としては充填剤Ｄ１－10／Ｄ１－3であること | 添加量： ３ｗｔ％以下
229 | 色材 | J | 6 | 3-10 |  | チタン-ニッケル-亜鉛-コバルト 複合酸化物 ( C.I.Pigment Green 50) | Titan Nickel Zinc green spinel (Ti, Ni, Zn, Co) O | 68186-85-6 | 材質としては充填剤Ｄ１－５／Ｄ１－１２／Ｄ１－１１であること | 添加量： ３ｗｔ％以下
230 | 色材 | J | 6 | 3-11 |  | 鉄-亜鉛-クロム 複合酸化物 ( C.I.Pigment Brown 33) | Zinc Iron Chromite Brown spinel (Zn, Fe, Cr)O | 68186-88-9 | 材質としては充填剤Ｄ１－６／Ｄ１－７／Ｄ１－８であること | 添加量： ３ｗｔ％以下
231 | 色材 | J | 6 | 3-12 |  | チタン-アンチモン-クロム複合酸化物 ( C.I.Pigment Brown 24) | Chrome Antimony Titanium buff rutile (Cr, Sb, Ti) O | 68186-90-3 | 材質としては充填剤Ｄ１－５／Ｄ１－６／Ｄ１－１３であること | 添加量： ３ｗｔ％以下
232 | 色材 | J | 6 | 3-13 |  | 鉄-コバルト-クロム複合酸化物 (C.I. Pigment Black 27) | Iron Cobalt Chromite Black Spinel | 68189-97-0 | 材質としては充填剤Ｄ１－７／Ｄ１－１０／Ｄ１－６であること | 添加量： ３ｗｔ％以下
233 | 色材 | J | 6 | 3-14 |  | 鉄-チタン複合酸化物(三酸化チタン鉄) (C.I. Pigment Black 12) | FeTiO3 | 68187-02-0 | 材質としては充填剤Ｄ１－７／Ｄ１－５であること | 添加量： ３ｗｔ％以下
234 | 色材 | J | 6 | 3-15 |  | 鉄-チタン複合酸化物(五酸化チタン二鉄） (C.I. Pigment Brown 48) | Fe2TiO5 | 1310-39-0 | 材質としては充填剤Ｄ１－７／Ｄ１－５であること | 添加量： ３ｗｔ％以下
235 | 色材 | J | 6 | 3-16 |  | 鉄-マンガン複合酸化物 (C.I. Pigment Brown 43) | Iron Manganese Trioxide | 12062-81-6 | 材質としては充填剤Ｄ１－７／Ｄ１－２０であること 酸化鉄86％以上、酸化マンガン4％以上であること | 添加量： ３ｗｔ％以下
236 | 色材 | J | 6 | 3-17 |  | 鉄-マンガン複合酸化物 (C.I. Pigment Brown 33) | (Fe,Mn)2O3 | 75864-23-2 | 材質としては充填剤Ｄ１－７／Ｄ１－２０であること 酸化鉄58％以上、酸化マンガン16％以上 | 添加量： ３ｗｔ％以下
237 | 色材 | J | 6 | 3-18 |  | カルシウムーチタンーマンガン複合酸化物 (C.I.Pigment Black 36) | (Ca,Ti,Mn)O | 1013662-76-4 | 材質としては充填剤Ｄ１－４／Ｄ１－５／Ｄ１－ ２０であること | 添加量： ３ｗｔ％以下
238 | 色材 | J | 6 | 4-2 |  | 群青( C.I.Pigment Blue 29) | C.I.Pigment Blue 29 Ultramarine | 57455-37-5 | 材質としては充填剤Ｄ９－２であること | 添加量： ３ｗｔ％以下
239 | 色材 | J | 6 | 4-3 |  | 硫酸バリウム(C.I. Pigment White 21) | Barium Sulfate BASO4 | 7727-43-7 | 材質としては充填剤 Ｄ４－３であること | 添加量： ３ｗｔ％以下
240 | 色材 | J | 7 | 1 |  | カーボンブラック(C.I.Pigment Black 7) (別名 C.I.Pigment Black 6） | Carbon black | 1333-86-4 | 品質：トルエン抽出物０．１％以下、 ベンツ(a)ピレン含有量：０．２５mg/kg以下 色材試験法に適合 Ａ８－１として収載されている物質であること | 添加量：２．５ｗｔ％以下、
241 | FCN認可物質 | YF | 2 | 5-28 |  | スチレン・ブタジエンブロツク共重合体水素添加物の無水マレイン酸変性物 | Hydrogenated styrene-butadiene block copolymers modified with maleic anhydride such that the basic polymers are composed of : 18 to 40 percent by weight of units derived from styrene, 58 to 80 percent by weight of units derived from hydrogenated 1,3-butadiene and 0.1 to 2 percent by weight of units derived from maleic anhydride. |  | FDAFCN No 28に記載の制限に従う
242 | FCN認可物質 | YD | 1 | 21-431 |  | 酸化スズ（Ⅳ） | Tin(IV) Oxide | 18282-10-5 |  | 酸化チタン、酸化けい素との併用に限る 色材中で6%以下
243 | FCN認可物質 | YF | 3 | 36-429 |  | メタクリル酸メチル・メタクリル酸グリシジル・スチレン共重合物 | Copolymer of styrene (CAS Reg. No. 100-42-5), methyl methacrylate (CAS Reg. No.80-62-6), and glycidyl methacrylate (CAS Reg. No. 106-91-2). | 100-42-5 80-62-6 106-91-2 |  | 添加量0.5%以下
244 | FCN認可物質 | YC | 7 | 39-750 |  | オクタデカン酸，1-(12-アセチルオキシ)-,2,3-ビス(アセチルオキシ)プロピルエステル;1-(12-アセトキシステアロイル)-2,3-ジアセチルグリセロール | Octadecanoic acid, 1-(12-acetyloxy)-, 2,3-bis(acetyloxy) propyl ester; 1-(12-acetoxystearoyl)- 2,3-diacetyl glycerol | 736150-63-3 |  | 可塑剤として添加量:3.0％以下 着色分散剤として添加量0.5％以下
245 | FCN認可物質 | YA | 8 | 70-1216 |  | リン酸銅 | Copper(Ⅱ)hydroxide phosphate | 12158-74-6 |  | 添加量 ２．６ｗｔ％以下 使用温度：Ｃ～Ｇ
Ⓑ 牛脂由来の油脂類を出発原料として使用する場合は、次の何れかによること
（1）人の食用に適した牛脂を使用したもの。
（2）250℃、250℃相当圧力、３時間等の高温高圧の条件下で加水分解、けん化又はエステル交換したもの。

## 表22 PASF
ポリアリルサルホン | [9 empty] | （平成29年2月1日現在）
No | 種類 | 業界PL番号 |  |  | 重複 | 物質名（和名） | 物質名（英名） | CAS | 規格（品質） | 制限（使用量・使用条件等）
1 | 基ポリマー | 2-28 | (1) | ① |  | 4,4'－ジクロロジフェニールサルホンのホモポリマー | Polyaryl sulfone | 25135-51-7
2 | 基ポリマー | 2-28 | (1) | ② |  | 4,4'-ジクロロジフェニールサルホンと以下に記す芳香族ビスフェノールとの共重合体 (a)2,2-ビス（4-ヒドロキシフェニル）プロパン (b)ビス（4-ヒドロキシフェニル）サルホン |  |  | 4,4'-ジクロロジフェニルサルホンの使用量は全体の50%以上
3 | 安定剤 | A | 1 | 1 |  | ソルビン酸カリウム | Potassium sorbate | 24634-61-5 |  | 塗布量：600mg/㎡以下、 塗布用に限る
4 | 安定剤 | A | 2 | 1 |  | エポキシ化大豆油 | Epoxydized soybean oil | 8013-07-8 | オキシラン酸素６～７％， ヨウ素価８未満
5 | 安定剤 | A | 2 | 2 |  | エポキシ化アマニ油 | Epoxydized linseed oil | 8016-11-3 | オキシラン酸素:8.3％以上， ヨウ素価5以下
6 | 安定剤 | A | 4 | 2 |  | トリス(ミックスド,モノおよびジノニルフェニル)フォスファイト | Tris(mixed, mono- and di-) nonylphenylphosphite | 54771-30-1 | トリイソプロパノールアミンの含有量：0.1％以下 | Ａ４－１との合計添加量：0.1％以下， 可塑剤と併用しないこと
7 | 安定剤 | A | 4 | 7 |  | 4,4'－ブチリデン－ビス(3－メチル－6－t－ブチルフェニル－ジ－トリデシルフォスファイト) | 4-4'-Butylidene-bis(3-methyl-6-t-butyl phenyl-di-tridecyl phosphite) | 13003-12-8 | Ⓑ
8 | 安定剤 | A | 4 | 9 |  | 4,4'－ビフェニレンジホスフィン酸テトラキス(2,4－ジ－t－ブチルフェニル) | Tetrakis(2,4-di-t-butylphenyl)-4,4'-bi phenylenediphosphinate | 119345-01-6 38613-77-3 |  | 添加量：0.3％以下
9 | 安定剤 | A | 4 | 21 |  | 3，9－ビス（2，6－ジ－ｔ－ブチル－４-メチルフェノキシ）－2，4，8，10－テトラオキサ－3，9－ジホスファスピロ［5，5］ウンデカン | Bis(2,6-dｉ-tert-butyl-4-methylphenyl)pentaerythritol diphosphite | 80693-00-1 | Ⓑ トリイソプロパノールアミンの含有1.0％以下 | 添加量：0.2％以下
10 | 安定剤 | A | 6 | 4-1 |  | 1,3,5－トリメチル－2,4,6－トリス(3,5－ジ－t－ブチル－4－ヒドロキシベンジル)ベンゼン | 1,3,5-Trimethyl-2,4,6-tris(3,5-di-t-butyl-4-hydroxybenzyl) benzene | 1709-70-2 |  | 添加量：0.5％以下
11 | 安定剤 | A | 6 | 4-2 |  | テトラキス〔メチレン－3－(3',5)ジ－t－ブチル－4'－ヒドロキシフェニル〕プロピオネート〕メタン | Tetrakis(methylene-3-[3',5'-di-t-buty-4'-hydroxyphenyl] propionate)methane | 6683-19-8 |  | 添加量：0.5％以下
12 | 安定剤 | A | 7 | 3 |  | 2－ヒドロキシ－4－n－オクトキシベンゾフェノン | 2-Hydroxy-4-n-octoxybenzophenone | 1843-05-6 |  | 添加量：0.5％以下 脂肪性食品およびエチルアルコールを20％以上含む食品には使用できない
13 | 安定剤 | A | 7 | 6 |  | 2－(2'－ヒドロキシ－5'－メチルフェニル)ベンゾトリアゾール | 2-(2'-Hydroxy-5'-methylphenyl)benzotriazole | 2440-22-4 | 純度99.5％以上 | 添加量：0.2％以下
14 | 安定剤 | A | 7 | 8 |  | 2－(2'－ヒドロキシ－3'－t－ブチル－5'－メチルフェニル)－5－クロロベンゾトリアゾール | 2-(2'-Hydroxy-3'-t-butyl-5'-methyl phenyl)-5-chlorobenzotriazole | 3896-11-5 | 純度99.5％以上 | 添加量：0.2％以下
15 | 安定剤 | A | 7 | 21 |  | 2－(2H－ベンゾトリアゾール－2－イル)－4,6－ビス(1－メチル－1－フェニルエチル)フェノール | 2-(2H-Benzotirazole-2-yl)-4,6-bis(1-methyl-1-phenylethyl) phenol | 70321-86-7 |  | 溶出量：1.2㎎/㎏以下
16 | 安定剤 | A | 8 | 1 |  | カーボンブラック | Carbon black | 1333-86-4 | チャンネル法によるもの、または下記の規格を満たすもの トルエン抽出物0.1％以下、 ベンツ(a)ピレン含有量：0,25 mg/kg以下、 | 添加量：2.5%以下 色材として使用可能
17 | 安定剤 | A | 8 | 2a |  | パラオキシ安息香酸メチル | Methyl p-oxybenzoate | 99-76-3 |  | 塗布量：600mg/㎡以下、 塗布用に限る
18 | 安定剤 | A | 8 | 2b |  | パラオキシ安息香酸プロピル | Propyl p-oxybenzoate | 94-13-3 |  | 塗布量：600mg/㎡以下、 塗布用に限る
19 | 安定剤 | A | 8 | 4 |  | ソルビン酸 | Sorbic acid | 110-44-1 |  | 塗布量：600mg/㎡以下、 塗布用に限る
20 | 界面活性剤 | B | 1 | 1 |  | グリセリン脂肪酸エステル | Glycerin fatty acid esters | 31566-31-1 | Ⓑ 品質は食品添加物公定書に従う | 塗布量：600mg/㎡ 以下、
21 | 界面活性剤 | B | 1 | 2 |  | ソルビタン脂肪酸(C8～C22)エステル | Sorbitan fatty acid (C8-C22)esters | 1338-43-8 | Ⓑ 品質は食品添加物公定書に従う | 塗布量：600mg/㎡以下、 塗布用に限る
22 | 界面活性剤 | B | 1 | 3 |  | プロピレングリコール脂肪酸(C8～C22)エステル | Propylene glycol fatty acid (C8-C22)esters | 067784-83-2 67784-79-6 026403-62-3 | Ⓑ 品質は食品添加物公定書に従うもの | 塗布量：600mg/㎡以下 塗布用に限る
23 | 界面活性剤 | B | 1 | 4 |  | ショ糖脂肪酸(C8～C22)エステル | Sucrosefattyacid (C8-C22)esters | 37318-31-3 | Ⓑ 品質は食品添加物公定書に従う | 塗布量：600mg/㎡ 以下、 塗布用に限る
24 | 界面活性剤 | B | 1 | 5 |  | クエン酸モノ(ジおよびトリ)ステアリルエステル | Citric acid mono- (di-or tri-) stearyl ester |  | Ⓑ
25 | 界面活性剤 | B | 1 | 6 |  | ペンタエリスリトール脂肪酸(C8～C18)エステル | Pentaerythritol fafty acid (C8-C18)esters | 205243-77-2 | Ⓑ
26 | 界面活性剤 | B | 1 | 8 |  | ポリグリセリン脂肪酸(Ｃ8～Ｃ22)エステル | Polyglycerin fatty acid (C8-C22) esters | 9007-48-1 | Ⓑ 但し，デカグリセリンエステルまで | 塗布量：600mg/㎡以下、 塗布用に限る
27 | 界面活性剤 | B | 1 | 10 |  | ポリオキシエチレン(20モル)ソルビタン脂肪酸(Ｃ12～Ｃ18)エステル | Polyoxyethylene (20 moles) sorbitan fatty acid (C12-C18)esters | 9005-67-8 | Ⓑ | 塗布量：600mg/㎡ 以下 塗布用に限る
28 | 界面活性剤 | B | 1 | 11 |  | ポリエチレングリコール脂肪酸(Ｃ8～Ｃ22)エステル | Polyethylene glycol fatty acid (C8-C22) esters | 9004-99-3 9004-96-0 | Ⓑ | 最終製品からエチレンクコールおよびシエチレングリコールが移行しないこと 塗布量：600mg/㎡以下
29 | 界面活性剤 | B | 1 | 13 |  | ポリオキシエチレン脂肪族アルコール(Ｃ12～Ｃ20)エーテル | Polyoxyethylene fatty alcohol (C12-C20) ethers | 69013-19-0 | Ⓑ | 塗布量：600mg/㎡以下 塗布用に限る
30 | 界面活性剤 | B | 1 | 13-2 |  | ポリオキシエチレン(4～14モル)脂肪族アルコール(C5～C18)エーテル | Polyoxyethylene (4-14) Alkyl(5-18) Ether | 9002-93-1 | Ⓑ | 塗布量：100mg/㎡以下、 塗布用に限る
31 | 界面活性剤 | B | 1 | 14 |  | ポリオキシエチレン(4～50モル)アルキル(C7以上)フェニルエーテル | Polyoxyethylene (4-50 moles) alkyl(≧C7)phenyl ethers | 9002-93-1 | Ⓑ | 塗布量：100mg/㎡以下、 塗布用に限る
32 | 界面活性剤 | B | 1 | 15 |  | N,Nビス(2－ヒドロキシエチル)脂肪(C8～C18)アミン | N,N-Bis(2-hydroxyethyl) fatty(C 8-C18)amine | 10213-78-2 | Ⓑ | 塗布量：24ｍｇ／㎡ 以下、 塗布用に限る
33 | 界面活性剤 | B | 1 | 16 |  | 脂肪酸(Ｃ12～Ｃ18)とジエタノールアミンによる縮合生成物 | Condensates of fatty acids (C12-C18)with diethanol amine | 120-40-1 | Ⓑ | 塗布量：600mg/㎡ 以下、 塗布用に限る
34 | 界面活性剤 | B | 1 | 17 |  | ポリオキシプロピレンポリオキシエチレンブロックポリマー | Polyoxypropylene polyoxyethylene block copolymer | 9003-11-6 |  | 塗布量：600mg/㎡以下、 塗布用に限る
35 | 界面活性剤 | B | 1 | 19 |  | ポリプロピレングリコール | Polypropylene glycol | 25322-69-4 |  | 塗布量：600mg/㎡以下、 塗布用に限る
36 | 界面活性剤 | B | 1 | 18 |  | ポリエチレングリコール | Polyethylene glycol | 25322-68-3 | 分子量：200～9,500 エチレングリコールとジエチレングリコールの残存量：0.2％以下 | 塗布量：600mg/㎡以下
37 | 界面活性剤 | B | 1 | 21 |  | ポリエチレンオキサイド | Polyethylene oxide | 25322-68-3 |  | 塗布量：600ｍｇ／㎡ 以下、 塗布用に限る
38 | 界面活性剤 | B | 1 | 23 |  | イソプロピルアルコール | Isopropyl alcohol | 67-63-0 |  | 塗布量：600mg/㎡以下、 塗布用に限る
39 | 界面活性剤 | B | 1 | 28 |  | Ｎ－２－ヒドロキシエチル－Ｎ－（２－ヒドロキシアルキル）アミン | Ｎ-2-ｈｙｄｒｏｘｙｅｔｈｙｌ-Ｎ-(2-ｈｙｄｒｏｘｙａｌｋｙｌ) ａｍｉｎｅ | 84836-93-1 2615-84-1 56975-13-4 | Ⓑ アルキルはＣ12（２～60％），Ｃ14（40～98％） | 塗布量：500mg/㎡ 塗布用に限る
40 | 界面活性剤 | B | 1 | 29 |  | エチルアルコール | Ethanol |  |  | 塗布量：600mg/㎡以下
41 | 界面活性剤 | B | 2 | 1 |  | アルキル(C10～C20)スルホン酸塩(Na,K,NH4) | Alkyl (C10-C20) sulfates(Na, K, NH4) | 977180-90-7,（Na） 27176-87-0 | Ⓑ | 塗布量： 120mg/㎡以下、
42 | 界面活性剤 | B | 2 | 2 |  | アルキル(C9～C20)ベンゼンスルホン酸塩(Na,K,NH4) | Alkyl (C9-C 20) benzene sulfonates (Na, K, NH4) | 68411-30-3 | Ⓑ | B2-1,2,3の合計塗布量：600mg/㎡以下、 塗布用に限る
43 | 界面活性剤 | B | 2 | 2-2 |  | ドデシルベンゼンスルホン酸塩(Mg、Zn) |  |  |  | 移行量：30mg/kg以下 B2-1、B2-3合計塗布量：600mg/㎡以下
44 | 界面活性剤 | B | 2 | 3 |  | アルキルナフタリンスルホン酸塩(Na) | Alkyl (C10-C 20) naphthalene sulfonate Na,Salt | 577-11-7 |  | B2-1,2,3の合計塗布量：600mg/㎡以下、 塗布用に限る
45 | 界面活性剤 | B | 2 | 4 |  | ソジウムジアルキル(C4～C16)スルホサクシネート | Sodium dialkyl(C4-C 16) sulfosuccinate |  | Ⓑ | 塗布量：600mg/㎡以下、 塗布用に限る
46 | 界面活性剤 | B | 2 | 9 |  | アルキル(C8～C20)サルフェート(Na,K,NH4) | Alkyl (C8-C 20) sulfates (Na, K, NH4) | 151-21-3 | Ⓑ | B2-1,2 の合計塗布量：600mg/㎡以下 塗布用に限る
47 | 界面活性剤 | B | 2 | 10 |  | ポリオキシエチレン脂肪アルコール(C12～C20)エーテルサルフェート(Na,NH4) | Polyoxyethylene fatty alcohol (C12-C20) ether sulfates (Na, NH4) |  | Ⓑ | 塗布量：600mg/㎡以下 塗布用に限る
48 | 界面活性剤 | B | 2 | 11 |  | ポリオキシエチレン(4～50モル) アルキル(C7以上)フェニルエーテルサルフェート(Na,NH4) | Polyoxyethylene (4-50 moles) alkyl (≧C7) phenylether sulfates (Na, NH4) | 55348-40-8 | Ⓑ | 塗布量：600mg/㎡以下、 塗布用に限る
49 | 界面活性剤 | B | 2 | 16 |  | 脂肪酸(C8～C22)塩 (Na,K,NH4) | Fatty acid (C8-C22) salts (Na, K, NH4) | 143-19-1 | Ⓑ 水添物を含む | 塗布量：600mg/㎡以下、 塗布用に限る
50 | 界面活性剤 | B | 4 | 1 |  | ジメチルジアルキル(Ｃ8～Ｃ18)アンモニウムクロライド | Dimethyl dialkyl (Ｃ8～Ｃ18) ammonium chloride | 61789-77-3、 61789-80-8 | Ⓑ | 最大移行量：３㎎/㎏食品以下
51 | 界面活性剤 | B | 5 | 1 |  | カルボキシメチルセルロース及びそのナトリウム塩 | Carboxymethyl cellulose and its sodium salt | 9000-11-7 |  | 塗布量：600mg/㎡以下、 塗布用に限る
52 | 界面活性剤 | B | 5 | 2 |  | メチルセルロース | Methyl Cellulose | 9004-67-5 |  | 塗布量：600mg/㎡以下、
53 | 界面活性剤 | B | 5 | 5 |  | メチルヒドロキシプロピルセルロース | Methylhydroxypropyl cellulose | 9004-65-3 | 品質は食品添加物公定書に従う | 塗布量：600mg/以下
54 | 界面活性剤 | B | 5 | 9 |  | ポリビニルアルコール | Polyvinyl alcohol | 9002-89-5 | ４％水溶液の粘度が20℃で2cp以上 | 水性食品の場合残存量：2%以下、 塗布量：600mg/㎡以下
55 | 界面活性剤 | B | 5 | 12 |  | ポリビニルピロリドン | Polyvinyl pyrrolidone | 9003-39-8 | 5％水溶液の粘度が20℃で34cp以上 | 塗布量：600mg/㎡以下、 塗布用に限る
56 | 界面活性剤 | B | 5 | 22 |  | ポリビニルポリピロリドン | Polyvinylpolypyrrolidone | 25249-54-1 | 水、5％酢酸及び50％エタノール溶媒による３時間還流条件下での総溶出量：50µg/ml以下 | 添加量：30．0％以下
57 | 滑剤 | C | 1 | 1 |  | 流動パラフィン | Liquid paraffin | 8002-74-2 | 品質は食品添加物公定書に従う
58 | 滑剤 | C | 1 | 2 |  | 合成パラフィン | Synthetic paraffin | 8002-74-2 | (1)凝固点 93～99℃ (2)油含量： 0.5％以下 (3)吸光度 88℃ジヒドロナフタリン中で290nmでの吸収が0.01を超えないこと
59 | 滑剤 | C | 1 | 4 |  | 合成イソパラフィン石油炭化水素 | Synthetic isoparaffin petroleum hydrocarbons | 68551-17-7 | (1)沸点(63～260℃) (2)紫外線吸光度(光路長１㎝当たりの最高吸光度) 260～319mμ 1.5 320～329mμ 0.08 330～350mμ 0.05 (3)不揮発残渣 0.002g/100ml以下
60 | 滑剤 | C | 1 | 11 |  | ポリエチレンワックス | Polyethylene wax | 9002-88-4
61 | 滑剤 | C | 2 | 1 |  | 高級脂肪酸(Ｃ8～Ｃ22) | Higher fatty acids (C8-C22) and behenic acid |  | Ⓑ 動物または植物から得られた脂肪酸及びそれらの脂肪酸を水素添加したもの
62 | 滑剤 | C | 3 | 1 |  | 高級脂肪酸(Ｃ4～Ｃ22)アルミニウム | alminum stearate | 7047-64-9 | Ⓑ | 添加量3.0％以下
63 | 滑剤 | C | 3 | 2 |  | 高級脂肪酸(C8～C22,リシノール) カルシウム | Higherfatty acid (C8-C22) calcium salts | 1592-23-0 | Ⓑ | 添加量：5.0％以下、 塗布量：600mg/㎡以下 (ステアリン酸カルシウムに限る) パルミチン酸カルシウム、ステアリン酸カルシウムはⒷで添加量の制限なし
64 | 滑剤 | C | 3 | 3 |  | 高級脂肪酸(C8～C22)マグネシウム | Higher fatty acid (C8-C22) magnesium salts | 557-04-0 | Ⓑ | 添加量：1.0％以下
65 | 滑剤 | C | 3 | 4 |  | 高級脂肪酸(C8,C18)亜鉛 | Higherfattyacid (C8-C18)zincsalts . | 557-05-1 | Ⓑ 塗布剤は不ケン化物2％以下、ステアリン酸に限る | 添加量：0.5％以下、 塗布量：600mg/m2以下
66 | 滑剤 | C | 3 | 6 |  | 高級脂肪酸(Ｃ8～Ｃ22)リチウム | Higher fatty acid (C8-C22) Iithium salts | 4485-12-5 | Ⓑ
67 | 滑剤 | C | 3 | 4-1 |  | ベヘン酸（Ｃ22）亜鉛 | Behenic acid(C22) zinc salts |  | 不ケン化物質2.0％以下 （牛脂の制限なし）
68 | 滑剤 | C | 4 | 1 |  | 直鎖脂肪族１価アルコール(Ｃ8～Ｃ18) | Straight-chain fatty monohydric alcohols (C8-C18) | 56-81-5 | Ⓑ
69 | 滑剤 | C | 4 | 2 |  | グリセリン | Glycerin | 56-81-5 | Ⓑ 品質は食品添加物公定書に従う
70 | 滑剤 | C | 4 | 5 |  | ペンタエリスリトール | Pentaerythritol | 115-77-5
71 | 滑剤 | C | 7 | 1 |  | 水添食用油脂 | Hydrogenated edible oil and fat |  | Ⓑ
72 | 滑剤 | C | 7 | 8 |  | アセチル化モノグリセライド | Acetylated monoglycerides | 68990-54-5 | 分子中アセチル基を持つ脂肪酸(Ｃ8～Ｃ22)グリセライドであって，酸価６以下、ライヘルトマイスル価75～200 品質は食品添加物公定書に従う | 塗布量：600mg/㎡以下 塗布用に限る
73 | 滑剤 | C | 8 | 1 |  | エチレンビス脂肪酸(C16,C18)アマイド | Ethylene bis-fatty acid (C 16,C 18) amide N,N'-Ethane-1,2-diylbispalmitamide | 110-31-6 5518-18-3 | Ⓑ
74 | 滑剤 | C | 8 | 2 |  | 高級脂肪酸(Ｃ8～Ｃ22)アマイド | Higherfattyacid (C8-C22) amide |  | Ⓑ
75 | 滑剤 | C | 9 | 1 |  | メチルヒドロジエンポリシロキサン | Methyl hydrogene polysiloxane | 63148-57-2 9004-73-3 | 20℃の粘度最低100cSt
76 | 滑剤 | C | 9 | 2 |  | ジメチルポリシロキサン | Dimethyl polysiloxane | 63148-62-9 | 20℃の粘度 最低100cSt | 塗布量：600mg/㎡以下
77 | 滑剤 | C | 9 | 3 |  | メチルフェニルポリシロキサン | Methyl phenyl polysiloxane | 68083-14-7 | 20℃の粘度最低100cSt | 塗布量：600mg/㎡以下、 塗布用に限る
78 | 充填剤 | D | 1 | 1 |  | 酸化マグネシウム | Magnesium oxide | 1309-48-4 |  | 複合酸化物系顔料成分として使用可能
79 | 充填剤 | D | 1 | 2 |  | 酸化アルミニウム | Aluminium oxide | 1344-28-1 |  | 塗布量：600mg/㎡以下 複合酸化物系顔料成分として使用可能
80 | 充填剤 | D | 1 | 3 |  | 酸化けい素 | Silicon oxide | 7631-86-9 | 官能基例えばビニル基，メタクリル基，アミノ基またはグリシジル基を有するアルコキシシランで処理する場合は，処理剤の量：は合計0.5％以下であること。 処理剤合計は、充填剤に対し5％以下 | 塗布量：600mg/㎡以下 無機顔料および複合酸化物系顔料成分として使用可能
81 | 充填剤 | D | 1 | 4 |  | 酸化カルシウム | Calcium oxide | 1305-78-8 |  | 複合酸化物系顔料成分として使用可能
82 | 充填剤 | D | 1 | 5 |  | 酸化チタン | Titanium oxide | 13463-67-7 | Pb，Cd 0.01％以下、As，Hg 0.005％以下 | 複合酸化物系顔料成分として使用可能
83 | 充填剤 | D | 1 | 6 |  | 酸化クロム(Ⅲ) | Chromium oxide (lll) | 1308-38-9 | Pb，Cd 0.01％以下、As，Hg 0.005％以下 | 複合酸化物系顔料成分として使用可能
84 | 充填剤 | D | 1 | 7 |  | 酸化鉄 | lron oxide | 1309-37-1 | Pb，Cd 0.01％以下、As，Hg 0.005％以下 | 複合酸化物系顔料成分として使用可能
85 | 充填剤 | D | 1 | 8 |  | 酸化亜鉛 | Zinc oxide | 1314-13-2 | Pb，Cd 0.01％以下、As，Hg 0.005％以下 金属亜鉛１％以下 | 複合酸化物系顔料成分として使用可能
86 | 充填剤 | D | 1 | 10 |  | 酸化コバルト | Cobalt oxide | 1308-06-1 |  | 複合酸化物系顔料成分としての使用に限る
87 | 充填剤 | D | 1 | 11 |  | 酸化ニオブ | Niobium oxide | 1313-96-8 |  | 複合酸化物系顔料成分としての使用に限る
88 | 充填剤 | D | 1 | 12 |  | 酸化ニッケル | Nickel oxide | 12035-36-8 |  | 複合酸化物系顔料成分としての使用に限る
89 | 充填剤 | D | 1 | 13 |  | 酸化アンチモン | Antimony oxide | 1327-33-9 1309-64-4 1314-60-9 |  | 複合酸化物系顔料成分としての使用に限る
90 | 充填剤 | D | 1 | 14 |  | 酸化タングステン | Tungsten oxide | 1314-35-8 |  | 複合酸化物系顔料成分としての使用に限る
91 | 充填剤 | D | 1 | 16 |  | チタンイエロー | Titan yellow | 8007-18-9 | Pb，Cd 0.01％以下、As，Hg 0.005％以下 | 無機顔料として使用可能
92 | 充填剤 | D | 1 | 17 |  | コバルトブルー | Cobalt blue | 1345-16-0 | Pb，Cd 0.01％以下、As，Hg 0.005％以下 | 無機顔料として使用可能
93 | 充填剤 | D | 1 | 18 |  | 三酸化アンチモン | Antimony trioxide | 1309-64-4 |  | アンチモンの移行量：0.02㎎/㎏以下、 アンチモンの定量法は告示３７０号アンチモン溶出試験法による
94 | 充填剤 | D | 1 | 19 |  | シリル化処理無水ケイ酸 | Silicon dioxide, silanated | 68909-20-6 |  | 塗布剤として塗布量：600mg/㎡以下
95 | 充填剤 | D | 1 | 20 |  | 酸化マンガン | Manganese oxide |  |  | 複合酸化物系顔料成分として使用可能
96 | 充填剤 | D | 2 | 1 |  | 水酸化マグネシウム | Magnesium hydroxide | 1309-42-8
97 | 充填剤 | D | 2 | 2 |  | 水酸化アルミニウム | Aluminium hydroxide | 21645-51-2 | Pb，Cd 0.01％以下、As，Hg 0.005％以下 | 無機顔料および複合酸化物系顔料成分として使用可能
98 | 充填剤 | D | 2 | 3 |  | 水酸化カルシウム
99 | 充填剤 | D | 3 | 1 |  | 炭酸マグネシウム | Magnesium carbonate | 546-93-0
100 | 充填剤 | D | 3 | 2 |  | 炭酸カルシウム | Calcium carbonate | 471-34-1
101 | 充填剤 | D | 4 | 1 |  | 硫酸カルシウム | Calcium sulfate | 7778-18-9
102 | 充填剤 | D | 4 | 3 |  | 硫酸バリウム | Barium sulfate | 7727-43-7 | Pb，Cd 0.01％以下、As，Hg 0.005％以下 | 無機顔料として使用可能
103 | 充填剤 | D | 5 | 2 |  | けい酸マグネシウム | Magnesium silicate | 1343-88-0
104 | 充填剤 | D | 5 | 3 |  | けい酸アルミニウム | Aluminium silicate | 12068-56-3
105 | 充填剤 | D | 5 | 5 |  | けい酸カルシウム | Calcium silicate | 1344-95-2
106 | 充填剤 | D | 5 | 10 |  | マイカ | Mica | 12001-26-2 | Pb，Cd0.01％以下、As，Hg0.005％以下 | 無機顔料として使用可能
107 | 充填剤 | D | 6 | 2 |  | けいそう土 | Diatomaceus earth | 7631-86-9
108 | 充填剤 | D | 6 | 3 |  | カオリン(陶土) | Kaolin (porcelain clay) | 1332-58-7
109 | 充填剤 | D | 6 | 4 |  | タルク | Talc | 14807-96-6
110 | 充填剤 | D | 6 | 7 |  | ガラス | Glass
111 | 充填剤 | D | 6 | 10 |  | グラファイト | Graphite | 7782-42-5 | Pb，Cd 0.01％以下、As，Hg 0.005％以下 | 無機顔料として使用可能
112 | 充填剤 | D | 6 | 11 |  | シェナー | Sienna | 1309-37-1 977139-25-5 | Pb，Cd 0.01％以下、As，Hg 0.005％以下 | 無機顔料として使用可能
113 | 充填剤 | D | 6 | 12 |  | 生シェナー | Raw sienna | 1309-37-1 12000-57-6 | Pb，Cd 0.01％以下、As，Hg 0.005％以下 | 無機顔料として使用可能
114 | 充填剤 | D | 6 | 13 |  | 焼アンバー | Calcined amber |  | Pb，Cd 0.01％以下、As，Hg 0.005％以下 | 無機顔料として使用可能
115 | 充填剤 | D | 7 | 8 |  | 複合酸化物系顔料 | Complex oxide pigments |  |  | 無機顔料として使用
116 | 充填剤 | D | 8 | 1 |  | アルミニウム | Aluminium | 7429-90-5 | Pb，Cd 0.01％以下、As，Hg 0.005％以下 | 無機顔料として使用可能
117 | 充填剤 | D | 8 | 5 |  | 銅 | Copper | 7440-50-8 | Pb，Cd 0.01％以下、As，Hg 0.005％以下 | 最大移行量：銅として10㎎/㎏食品以下
118 | 充填剤 | D | 8 | 7 |  | 真ちゅう又は黄銅 | Brass | 12597-71-6 | Pb，Cd 0.01％以下、As，Hg 0.005％以下 | 最大移行量：銅として10㎎/㎏食品以下
119 | 充填剤 | D | 9 | 1 |  | 硫化亜鉛 | Zinc sulfide | 1314-98-3 | 蛍光を発しないこと | 添加量：10％以下
120 | 充填剤 | D | 9 | 2 |  | 群青 | Ultramarine | 57455-37-5 | Pb，Cd 0.01％以下、As，Hg 0.005％以下 | 無機顔料として使用可能
121 | 充填剤 | D | 10 | 3 |  | チタン酸カリウム | Dipotassium titanate(2-) | 59766-31-3 |  | 添加量30％以下
122 | 充填剤 | D | 10 | 5 |  | マグネシウム・ナトリウム・フルオライド・シリケート |  | 37296-97-2 |  | フッ化物溶出量0.3mg/kg-食品以下
123 | 発泡剤 発泡助剤 | E | 2 | 4 |  | くえん酸 | Citric acid | 77-92-9 |  | 塗布量：600mg/㎡以下
124 | ポリマー添加材 | F | 1 | 1 |  | ポリエチレン | Polyethylene | 9002-88-4 | ポリエチレンのポジティブリストに従うもの
125 | ポリマー添加材 | F | 1 | 10 |  | ポリプロピレン | Polypropylene | 9003-07-0 | ポリプロピレンのポジティブリストに従うもの
126 | ポリマー添加材 | F | 1 | 12 |  | ポリブテン－1 | Polybutene-1 | 9003-28-5 | 品質は食品添加物公定書に従う | 添加量：15％以下
127 | ポリマー添加材 | F | 1 | 16 |  | ポリメチルペンテン | Polymethyl pentene | 25068-26-2 | ポリメチルペンテンのポジティブリストに従うもの
128 | ポリマー添加材 | F | 2 | 1 |  | ポリスチレン | Polystyrene | 9003-53-6 | ポリスチレンのポジティブリストに従うもの
129 | ポリマー添加材 | F | 2 | 2 |  | ポリスチレンコポリマー | Polystyrene copolymers |  | ポリスチレンのポジティブリストに従うもの、 但し，ブタジエンないしイソプレンとのコポリマーの場合，スチレン含有量は限定しない。
130 | ポリマー添加材 | F | 2 | 3 |  | ABS樹脂 | ABS resin | 9003-56-9 | ＡＢＳ樹脂のポジティブリストに従うもの
131 | ポリマー添加材 | F | 2 | 4 |  | AS樹脂 | SAN resin | 9003-54-7 | ＡＳ樹脂のポジティブリストに従うもの
132 | ポリマー添加材 | F | 3 | 2 |  | ポリメタクリレート | Polymethacrylate | 9011-14-7 | メタクリル樹脂のポジティブリストに従うもの （アクリル酸（メタ）アクリル酸エステル共重合体） | 塗布量：600mg/㎡以下、
133 | ポリマー添加材 | F | 3 | 3 |  | アクリレート及びメタクリレートのコポリマー | Copolymers of acrylates and methacrylate | 55989-5-4 | アクリル酸またはメタクリル酸のエステルと,下記のモノマーの一種,もしくは二種以上との共重合により得られるコポリマー，ならびに，これらアクリル酸またはメタクリル酸のホモポリマーまたはコポリマーと下記のモノマーからのホモポリマーまたはコポリマーとの混合物。 モノマーとして用いることができるものは以下の通り。 アクリルアミド アクリロニトリル アクリル酸と脂肪族飽和一価アルコール(Ｃ1～Ｃ18)とのエステル ブタジエン メタクリルアミド メタクリロニトリル メタクリル酸と脂肪族飽和一価アルコール(Ｃ1～Ｃ18)とのエステル α－メチルスチレンスチレン 塩化ビニル 塩化ビニリデン 最終製品はアクリルおよび／またはメタクリル誘導体から派生する構成単位を50％以上含むこと。 ブタジエンとアクリル酸エステルおよびメタクリル酸エステルの共重合体，（ブタジエンを50％以上含むもの）（化審法６－606） | 塗布量制限:６００mg/m2以下 但し、その際の 材質制限：アクリル酸やメタクリル酸と飽和一価第一アルコール(Ｃ1～Ｃ18)とのエステルと次のモノマーの一つ又はそれ以上とのコポリマー アクリル酸及びメタクリル酸、 アクリルアマイド及びメタクリルアマイド、 スチレン及びα－メチルスチレン
134 | ポリマー添加材 | F | 3 | 5 |  | メタクリル酸メチル・エチレングリコ－ルジメタクリレート共重合物 | Methylmethacrylate-Ethylene glycol methacrylate copolymer
135 | ポリマー添加材 | F | 3 | 6 |  | ポリアクリル酸ナトリウム | Sodium polyacrylate | 9003-04-7 |  | 添加量：０．５ｗｔ％以下
136 | ポリマー添加材 | F | 6 | 1-1 |  | ナイロン | Terephthalic acid-Trimethylhexamethylene diamine condensates | 25038-54-4 | ナイロンのポジティブリストに従うもの
137 | ポリマー添加材 | F | 6 | 2-1 |  | ポリエチレンテレフタレート | Polyethylene terephthalate | 25038-59-9 | ポリエチレンテレフタレートのポジティブリストに従うもの
138 | ポリマー添加材 | F | 6 | 2-2 |  | ポリブチレンテレフタレート | Polybutylene terephthalate | 26062-94-2 | ポリブチレンテレフタレートのポジティブリストに従うもの
139 | ポリマー添加材 | F | 6 | 4 |  | ふっ素樹脂 | Fluorine resins | 9002-84-0 | ふっ素樹脂のポジティブリストに従うもの
140 | ポリマー添加材 | F | 6 | 7 |  | ポリカーボネート | Polycarbonate | 25766-59-0 | ポリカーボネートのポジティブリストに従うもの
141 | ポリマー添加材 | F | 6 | 9 |  | ポリアリルサルホン | Polyaryl sulfone | 25135-51-7 | ポリアリルサルホンのポジティブリストに従うもの
142 | ポリマー添加材 | F | 6 | 26 |  | ポリメタクリルスチレン | Polymethacryl styrene |  | ポリメタクリルスチレンのポジティブリストに従うもの
143 | ポリマー添加材 | F | 6 | 33 |  | ポリエチレンナフタレート | Polyethylene naphthalate | 24968-11-4 | ポリエチレンナフタレートのポジティブリストに従うもの
144 | ポリマー添加材 | F | 6 | 56 |  | ポリ乳酸 | Polylactide、polylactic acid | 9051-89-2 | ポリ乳酸のポジティブリストに従うもの
145 | その他 | G | 1 | 1 |  | 水酸化ナトリウム | Sodium hydroxide | 1310-73-2 | ポリマー中で中和されていること
146 | その他 | G | 2 | 1 |  | 炭酸ナトリウム | Sodium carbonate | 144-55-8 | ポリマー中で中和されていること 品質は食品添加物公定書に従う | 塗布量600mg/ m2以下
147 | その他 | G | 3 | 2 |  | 塩化マグネシウム | Magnesium chloride | 7786-30-3 |  | 塗布剤として使用するものは、食品添加物公定書に従うものであり、塗布量制限として600mg/m2以下となる 塗布用に限る
148 | その他 | G | 4 | 2 |  | 硫酸マグネシウム | Magnesium sulfate | 7487-88-9 | 品質は食品添加物公定書に従うもの
149 | その他 | G | 4 | 2A |  | 無水硫酸マグネシウム | Magnesium sulfate anhydride | 7487-88-9
150 | その他 | G | 4 | 8 |  | 焼ミョウバン | Burntalum | 7664-93-9
151 | その他 | G | 4 | 9 |  | 硫酸アルミニウム | Aluminium sulphate | 10043-01-3
152 | その他 | G | 5 | 4 |  | りん酸カルシウム | Calcium phosphate | 7758-87-4
153 | その他 | G | 6 | 4 |  | 酢酸ナトリウム | Sodium Acetate | 127-09-3 |  | 塗布量：600mg/㎡以下
154 | その他 | G | 6 | 6 |  | 安息香酸ナトリウム | Sodium benzoate | 532-32-1 |  | 塗布量：600mg/㎡以下 塗布用に限る
155 | その他 | G | 6 | 14 |  | 酢酸カリウム | Potassium acetate | 127-08-2
156 | その他 | G | 6 | 15 |  | 酢酸マグネシウム | Magnesium acetate | 142-72-3
157 | その他 | G | 6 | 56 |  | ハイドロタルサイト | Ｈydrotalcite | 11097-59-9
158 | その他 | G | 6 | 57 |  | シクロデキストリン | cyclodextrin（α、β、γ） | 10016-20-3 7585-39-9 17465-86-0 | 食品添加物公定書に従う塗布量：600mg/㎡以下、塗布用に限る
159 | その他 | G | 6 | 70 |  | 窒化ホウ素 | boron nitride | 10043-11-5 |  | 添加量：2％以下
160 | 色材 | J | 6 |  |  | 無機顔料 |  |  | Pb，Cd :0.01%以下 As，Hg :0.005%以下 （含有量)、 Se，Ba :0.01%以下 Cr :0.1%以下 Sb :0.025%以下 (溶出量)
161 | 色材 | J | 6 | 1-1 |  | アルミニウム(C.I. Pigment Metal 1) | Alminium(C.I. Pigment Metal 1) | 7429-90-5 | 材質としては充填剤Ｄ８－１であること | 添加量： ３ｗｔ％以下
162 | 色材 | J | 6 | 2-1 |  | 酸化チタン(C.I.Pigment White 6) | Titanium(IV) oxide | 13463-67-7 | 材質としては充填剤Ｄ１－５であること | 添加量： ３ｗｔ％以下
163 | 色材 | J | 6 | 2-8 |  | 酸化亜鉛(C.I. Pigment White 4) | Zinc Oxide ZnO | 1314-13-2 | 材質としては充填剤Ｄ１－８であること | 添加量： ３ｗｔ％以下
164 | 色材 | J | 6 | 3-1 |  | チタン―アンチモン―ニッケル 複合酸化物（チタンイエロー C.I.Pigment Yellow 53) | （Ti，Sb，Ni）O2 | 8007-18-9 | 材質としてはチタン-アンチモン-ニッケルの複合酸化物である充填剤Ｄ１－１６であること | 添加量： ３ｗｔ％以下
165 | 色材 | J | 6 | 3-10 |  | チタン-ニッケル-亜鉛-コバルト 複合酸化物 ( C.I.Pigment Green 50) | Titan Nickel Zinc green spinel (Ti, Ni, Zn, Co) O | 68186-85-6 | 材質としては充填剤Ｄ１－５／Ｄ１－１２／Ｄ１－１１であること | 添加量： ３ｗｔ％以下
166 | 色材 | J | 6 | 4-2 |  | 群青( C.I.Pigment Blue 29) | C.I.Pigment Blue 29 Ultramarine | 57455-37-5 | 材質としては充填剤Ｄ９－２であること | 添加量： ３ｗｔ％以下
167 | 色材 | J | 6 | 4-3 |  | 硫酸バリウム(C.I. Pigment White 21) | Barium Sulfate BASO4 | 7727-43-7 | 材質としては充填剤 Ｄ４－３であること | 添加量： ３ｗｔ％以下
168 | 色材 | J | 7 | 1 |  | カーボンブラック(C.I.Pigment Black 7)(別名 C.I.Pigment Black 6） | Carbon black | 1333-86-4 | 品質：トルエン抽出物０．１％以下、 ベンツ(a)ピレン含有量：０．２５mg/kg以下 色材試験法に適合 Ａ８－１として収載されている物質であること | 添加量：２．５ｗｔ％以下、
169 | FCN認可物質 | YF | 2 | 5-28 |  | スチレン・ブタジエンブロツク共重合体水素添加物の無水マレイン酸変性物 | Hydrogenated styrene-butadiene block copolymers modified with maleic anhydride such that the basic polymers are composed of : 18 to 40 percent by weight of units derived from styrene, 58 to 80 percent by weight of units derived from hydrogenated 1,3-butadiene and 0.1 to 2 percent by weight of units derived from maleic anhydride. |  | FDAFCN No 28に記載の制限に従う
170 | FCN認可物質 | YD | 1 | 21-431 |  | 酸化スズ(Ⅳ) | Tin(IV) Oxide | 18282-10-5 |  | 酸化チタン、酸化けい素との併用に限る 色材中で6%以下
171 | FCN認可物質 | Y(PASF) |  | 14-348 |  | ジクロロジフェニルサルホンと4,4’－ビフェノールの重縮合によるポリフェノールサルホン | Poly (oxy(1,1'-biphenyl) -4,4'-diyloxy -1,4-phenylenesulfonyl -1,4-phenylene) . | 25839-81-0 | 制限はFCNの制限に従う
Ⓑ 牛脂由来の油脂類を出発原料として使用する場合は、次の何れかによること
（1）人の食用に適した牛脂を使用したもの。
（2）250℃、250℃相当圧力、３時間等の高温高圧の条件下で加水分解、けん化又はエステル交換したもの。

## 表23 PAR
ポリアリレート | [9 empty] | （平成29年2月1日現在）
No | 種類 | 業界PL番号 |  |  | 重複 | 物質名（和名） | 物質名（英名） | CAS | 規格（品質） | 制限（使用量・使用条件等）
1 | 基ポリマー | 2-29 | (1) | ① |  | テレフタル酸又はテレフタル酸の酸塩化物と2,2-ビス（4-ヒドロキシフェニル）プロパンを出発原料として得られる重合体 | Polyarylate | 79293-56-4
2 | 基ポリマー | 2-29 | (1) | ② |  | 上記出発原料（テレフタル酸又はテレフタル酸の酸塩化物と2,2-ビス（4-ヒドロキシフェニル）プロパン）を下記の１種又は２種以上で置き換えて得られる重合体。 (a)酸成分 イソフタル酸またはイソフタル酸塩化物また はイソフタル酸ジメチル セバシン酸またはセバシン酸塩化物 (b)ジオール成分 エチレングリコール |  |  | 置き換えて用いる物質の使用量の合計は、酸成分，ジオール成分のそれぞれにおいて50モル％以下とする
3 | 基ポリマー | 2-29 | (1) | ③ |  | 2-29(1)①②の混合物
4 | 安定剤 | A | 1 | 1 |  | ソルビン酸カリウム | Potassium sorbate | 24634-61-5 |  | 塗布量：600mg/㎡以下、 塗布用に限る
5 | 安定剤 | A | 4 | 2 |  | トリス(ミックスド,モノおよびジノニルフェニル)フォスファイト | Tris(mixed, mono- and di-) nonylphenylphosphite | 54771-30-1 | トリイソプロパノールアミンの含有量：0.1％以下 | Ａ４－１との合計添加量：0.1％以下， 可塑剤と併用しないこと
6 | 安定剤 | A | 4 | 4 |  | ジステアリルペンタエリスリトールジフォスファト又はサイクリックネオペンタンテトライルビス(オクタデシルフォスファイト) | Distearylpenthaerythritol diphosphite or cyclic neopentane tetraylbis (octadecylphosphite) | 3806-34-6 | Ⓑ りん含量：7.8～8.2％
7 | 安定剤 | A | 4 | 7 |  | 4,4'－ブチリデン－ビス(3－メチル－6－t－ブチルフェニル－ジ－トリデシルフォスファイト) | 4-4'-Butylidene-bis(3-methyl-6-t-butyl phenyl-di-tridecyl phosphite) | 13003-12-8 | Ⓑ
8 | 安定剤 | A | 4 | 21 |  | 3，9－ビス（2，6－ジ－ｔ－ブチル－４-メチルフェノキシ）－2，4，8，10－テトラオキサ－3，9－ジホスファスピロ［5，5］ウンデカン | Bis(2,6-dｉ-tert-butyl-4-methylphenyl)pentaerythritol diphosphite | 80693-00-1 | Ⓑ トリイソプロパノールアミンの含有1.0％以下 | 添加量：0.2％以下
9 | 安定剤 | A | 6 | 4-1 |  | 1,3,5－トリメチル－2,4,6－トリス(3,5－ジ－t－ブチル－4－ヒドロキシベンジル)ベンゼン | 1,3,5-Trimethyl-2,4,6-tris(3,5-di-t-butyl-4-hydroxybenzyl) benzene | 1709-70-2 |  | 添加量：0.5％以下
10 | 安定剤 | A | 6 | 4-2 |  | テトラキス〔メチレン－3－(3',5)ジ－t－ブチル－4'－ヒドロキシフェニル〕プロピオネート〕メタン | Tetrakis(methylene-3-[3',5'-di-t-buty-4'-hydroxyphenyl] propionate)methane | 6683-19-8 |  | 添加量：0.5％以下
11 | 安定剤 | A | 8 | 1 |  | カーボンブラック | Carbon black | 1333-86-4 | チャンネル法によるもの、または下記の規格を満たすもの トルエン抽出物0.1％以下、 ベンツ(a)ピレン含有量：0,25 mg/kg以下、 | 添加量：2.5%以下 色材として使用可能
12 | 安定剤 | A | 8 | 2a |  | パラオキシ安息香酸メチル | Methyl p-oxybenzoate | 99-76-3 |  | 塗布量：600mg/㎡以下、 塗布用に限る
13 | 安定剤 | A | 8 | 2b |  | パラオキシ安息香酸プロピル | Propyl p-oxybenzoate | 94-13-3 |  | 塗布量：600mg/㎡以下、 塗布用に限る
14 | 安定剤 | A | 8 | 4 |  | ソルビン酸 | Sorbic acid | 110-44-1 |  | 塗布量：600mg/㎡以下、 塗布用に限る
15 | 界面活性剤 | B | 1 | 1 |  | グリセリン脂肪酸エステル | Glycerin fatty acid esters | 31566-31-1 | Ⓑ 品質は食品添加物公定書に従う | 塗布量：600mg/㎡ 以下、
16 | 界面活性剤 | B | 1 | 2 |  | ソルビタン脂肪酸(C8～C22)エステル | Sorbitan fatty acid (C8-C22)esters | 1338-43-8 | Ⓑ 品質は食品添加物公定書に従う | 塗布量：600mg/㎡以下、 塗布用に限る
17 | 界面活性剤 | B | 1 | 3 |  | プロピレングリコール脂肪酸(C8～C22)エステル | Propylene glycol fatty acid (C8-C22)esters | 067784-83-2 67784-79-6 026403-62-3 | Ⓑ 品質は食品添加物公定書に従うもの | 塗布量：600mg/㎡以下 塗布用に限る
18 | 界面活性剤 | B | 1 | 6 |  | ペンタエリスリトール脂肪酸(C8～C18)エステル | Pentaerythritol fafty acid (C8-C18)esters | 205243-77-2 | Ⓑ
19 | 界面活性剤 | B | 1 | 8 |  | ポリグリセリン脂肪酸(Ｃ8～Ｃ22)エステル | Polyglycerin fatty acid (C8-C22) esters | 9007-48-1 | Ⓑ 但し，デカグリセリンエステルまで | 塗布量：600mg/㎡以下、 塗布用に限る
20 | 界面活性剤 | B | 1 | 10 |  | ポリオキシエチレン(20モル)ソルビタン脂肪酸(Ｃ12～Ｃ18)エステル | Polyoxyethylene (20 moles) sorbitan fatty acid (C12-C18)esters | 9005-67-8 | Ⓑ | 塗布量：600mg/㎡ 以下 塗布用に限る
21 | 界面活性剤 | B | 1 | 11 |  | ポリエチレングリコール脂肪酸(Ｃ8～Ｃ22)エステル | Polyethylene glycol fatty acid (C8-C22) esters | 9004-99-3 9004-96-0 | Ⓑ | 塗布量：600ｍｇ／㎡ 以下、 塗布用に限る
22 | 界面活性剤 | B | 1 | 13 |  | ポリオキシエチレン脂肪族アルコール(Ｃ12～Ｃ20)エーテル | Polyoxyethylene fatty alcohol (C12-C20) ethers | 69013-19-0 | Ⓑ | 塗布量：600mg/㎡以下 塗布用に限る
23 | 界面活性剤 | B | 1 | 13-2 |  | ポリオキシエチレン(4～14モル)脂肪族アルコール(C5～C18)エーテル | Polyoxyethylene (4-14) Alkyl(5-18) Ether | 9002-93-1 | Ⓑ | 塗布量：100mg/㎡以下、 塗布用に限る
24 | 界面活性剤 | B | 1 | 14 |  | ポリオキシエチレン(4～50モル)アルキル(C7以上)フェニルエーテル | Polyoxyethylene (4-50 moles) alkyl(≧C7)phenyl ethers | 9002-93-1 | Ⓑ | 塗布量：100mg/㎡以下、 塗布用に限る
25 | 界面活性剤 | B | 1 | 15 |  | N,Nビス(2－ヒドロキシエチル)脂肪(C8～C18)アミン | N,N-Bis(2-hydroxyethyl) fatty(C 8-C18)amine | 10213-78-2 | Ⓑ | 塗布量：24ｍｇ／㎡ 以下、 塗布用に限る
26 | 界面活性剤 | B | 1 | 16 |  | 脂肪酸(Ｃ12～Ｃ18)とジエタノールアミンによる縮合生成物 | Condensates of fatty acids (C12-C18)with diethanol amine | 120-40-1 | Ⓑ | 塗布量：600mg/㎡ 以下、
27 | 界面活性剤 | B | 1 | 17 |  | ポリオキシプロピレンポリオキシエチレンブロックポリマー | Polyoxypropylene polyoxyethylene block copolymer | 9003-11-6 |  | 塗布量：600mg/㎡以下、
28 | 界面活性剤 | B | 1 | 19 |  | ポリプロピレングリコール | Polypropylene glycol | 25322-69-4 | 分子量：400～4,000 | 塗布量：600mg/㎡以下
29 | 界面活性剤 | B | 1 | 18 |  | ポリエチレングリコール | Polyethylene glycol | 25322-68-3 | 分子量：200～9,500 エチレングリコールとジエチレングリコールの残存量：0.2％以下 | 塗布量：600mg/㎡以下
30 | 界面活性剤 | B | 1 | 21 |  | ポリエチレンオキサイド | Polyethylene oxide | 25322-68-3 |  | 塗布量：600ｍｇ／㎡ 以下、 塗布用に限る
31 | 界面活性剤 | B | 1 | 23 |  | イソプロピルアルコール | Isopropyl alcohol | 67-63-0 |  | 塗布量：600mg/㎡以下、 塗布用に限る
32 | 界面活性剤 | B | 1 | 28 |  | Ｎ－２－ヒドロキシエチル－Ｎ－（２－ヒドロキシアルキル）アミン | Ｎ-2-ｈｙｄｒｏｘｙｅｔｈｙｌ-Ｎ-(2-ｈｙｄｒｏｘｙａｌｋｙｌ) ａｍｉｎｅ | 84836-93-1 2615-84-1 56975-13-4 | Ⓑ アルキルはＣ12（２～60％），Ｃ14（40～98％） | 塗布量：500mg/㎡ 塗布用に限る
33 | 界面活性剤 | B | 1 | 29 |  | エチルアルコール | Ethanol |  |  | 塗布量：600mg/㎡以下
34 | 界面活性剤 | B | 2 | 1 |  | アルキル(C10～C20)スルホン酸塩(Na,K,NH4) | Alkyl (C10-C20) sulfates(Na, K, NH4) | 977180-90-7,（Na） 27176-87-0 | Ⓑ | 塗布量： 120mg/㎡以下、 塗布用に限る
35 | 界面活性剤 | B | 2 | 2 |  | アルキル(C9～C20)ベンゼンスルホン酸塩(Na,K,NH4) | Alkyl (C9-C 20) benzene sulfonates (Na, K, NH4) | 68411-30-3 | Ⓑ | 添加量2.0％以下 B2-1, B2-3(未)合計塗布量 600mg/㎡以下
36 | 界面活性剤 | B | 2 | 2-2 |  | ドデシルベンゼンスルホン酸塩(Mg、Zn) |  |  |  | 移行量：30mg/kg以下 B2-1、B2-3合計塗布量：600mg/㎡以下
37 | 界面活性剤 | B | 2 | 3 |  | アルキルナフタリンスルホン酸塩(Na) | Alkyl (C10-C 20) naphthalene sulfonate Na,Salt | 577-11-7 |  | B2-1,2,3の合計塗布量：600mg/㎡以下、 塗布用に限る
38 | 界面活性剤 | B | 2 | 4 |  | ソジウムジアルキル(C4～C16)スルホサクシネート | Sodium dialkyl(C4-C 16) sulfosuccinate |  | Ⓑ | 塗布量：600mg/㎡以下、 塗布用に限る
39 | 界面活性剤 | B | 2 | 9 |  | アルキル(C8～C20)サルフェート(Na,K,NH4) | Alkyl (C8-C 20) sulfates (Na, K, NH4) | 151-21-3 | Ⓑ | B2-1,2 の合計塗布量：600mg/㎡以下 塗布用に限る
40 | 界面活性剤 | B | 2 | 10 |  | ポリオキシエチレン脂肪アルコール(C12～C20)エーテルサルフェート(Na,NH4) | Polyoxyethylene fatty alcohol (C12-C20) ether sulfates (Na, NH4) |  | Ⓑ | 塗布量：600mg/㎡以下 塗布用に限る
41 | 界面活性剤 | B | 2 | 11 |  | ポリオキシエチレン(4～50モル) アルキル(C7以上)フェニルエーテルサルフェート(Na,NH4) | Polyoxyethylene (4-50 moles) alkyl (≧C7) phenylether sulfates (Na, NH4) | 55348-40-8 | Ⓑ | 塗布量：600mg/㎡以下、 塗布用に限る
42 | 界面活性剤 | B | 2 | 16 |  | 脂肪酸(C8～C22)塩 (Na,K,NH4) | Fatty acid (C8-C22) salts (Na, K, NH4) | 143-19-1 | Ⓑ 水添物を含む | 塗布量：600mg/㎡以下、 塗布用に限る
43 | 界面活性剤 | B | 4 | 1 |  | ジメチルジアルキル(Ｃ8～Ｃ18)アンモニウムクロライド | Dimethyl dialkyl (Ｃ8～Ｃ18) ammonium chloride | 61789-77-3、 61789-80-8 | Ⓑ | 最大移行量：３㎎/㎏食品以下
44 | 界面活性剤 | B | 5 | 1 |  | カルボキシメチルセルロース及びそのナトリウム塩 | Carboxymethyl cellulose and its sodium salt | 9000-11-7 |  | 塗布量：600mg/㎡以下、 塗布用に限る
45 | 界面活性剤 | B | 5 | 2 |  | メチルセルロース | Methyl Cellulose | 9004-67-5 |  | 塗布量：600mg/㎡以下、
46 | 界面活性剤 | B | 5 | 5 |  | メチルヒドロキシプロピルセルロース | Methylhydroxypropyl cellulose | 9004-65-3 | 品質は食品添加物公定書に従う | 塗布量：600mg/以下
47 | 界面活性剤 | B | 5 | 9 |  | ポリビニルアルコール | Polyvinyl alcohol | 9002-89-5 | ４％水溶液の粘度が20℃で2cp以上 | 水性食品の場合残存量：2%以下、 塗布量：600mg/㎡以下
48 | 界面活性剤 | B | 5 | 12 |  | ポリビニルピロリドン | Polyvinyl pyrrolidone | 9003-39-8 | 5％水溶液の粘度が20℃で34cp以上 | 塗布量：600mg/㎡以下、 塗布用に限る
49 | 界面活性剤 | B | 5 | 22 |  | ポリビニルポリピロリドン | Polyvinylpolypyrrolidone | 25249-54-1 | 水、5％酢酸及び50％エタノール溶媒による３時間還流条件下での総溶出量：50µg/ml以下 | 添加量：30．0％以下
50 | 滑剤 | C | 1 | 1 |  | 流動パラフィン | Liquid paraffin | 8002-74-2 | 品質は食品添加物公定書に従う | 添加量：0.25％以下
51 | 滑剤 | C | 1 | 2 |  | 合成パラフィン | Synthetic paraffin | 8002-74-2 | (1)凝固点 93～99℃ (2)油含量： 0.5％以下 (3)吸光度 88℃ジヒドロナフタリン中で290nmでの吸収が0.01を超えないこと
52 | 滑剤 | C | 1 | 8 |  | 石油系ワックス | Petroleumwax | 8002-74-2, 63231-60-7 | 紫外線吸光度(光路長１㎝当りの最高吸光度) 280～289nm0.15 290～299nm0.12 300～359nm0.08 360～400nm0.02
53 | 滑剤 | C | 3 | 1 |  | 高級脂肪酸(Ｃ4～Ｃ22)アルミニウム | alminum stearate | 7047-64-9 | Ⓑ | 添加量3.0％以下
54 | 滑剤 | C | 3 | 2 |  | 高級脂肪酸(C8～C22,リシノール) カルシウム | Higherfatty acid (C8-C22) calcium salts | 1592-23-0 | Ⓑ | 塗布量：600mg/㎡以下 (ステアリン酸カルシウムに限る)
55 | 滑剤 | C | 3 | 3 |  | 高級脂肪酸(C8～C22)マグネシウム | Higher fatty acid (C8-C22) magnesium salts | 557-04-0 | Ⓑ
56 | 滑剤 | C | 3 | 4 |  | 高級脂肪酸(C8,C18)亜鉛 | Higherfattyacid (C8-C18)zincsalts . | 557-05-1 | Ⓑ 塗布剤は不ケン化物2％以下、ステアリン酸に限る | 添加量：0.5％以下、 塗布量：600mg/m2以下
57 | 滑剤 | C | 3 | 6 |  | 高級脂肪酸(Ｃ8～Ｃ22)リチウム | Higher fatty acid (C8-C22) Iithium salts | 4485-12-5 | Ⓑ
58 | 滑剤 | C | 3 | 4-1 |  | ベヘン酸（Ｃ22）亜鉛 | Behenic acid(C22) zinc salts |  | 不ケン化物質2.0％以下 （牛脂の制限なし）
59 | 滑剤 | C | 5 | 3 |  | 高級脂肪酸(Ｃ4～Ｃ22)と直鎖脂肪族1価アルコール(Ｃ2，Ｃ4，Ｃ5)のエステル | Higher fatty acid (C4-C22) esters of straight-chain fafty alcohols (C2-C18) |  | Ⓑ
60 | 滑剤 | C | 7 | 8 |  | アセチル化モノグリセライド | Acetylated monoglycerides | 68990-54-5 | 分子中アセチル基を持つ脂肪酸(Ｃ8～Ｃ22)グリセライドであって，酸価６以下、ライヘルトマイスル価75～200 品質は食品添加物公定書に従う | 塗布量：600mg/㎡以下 塗布用に限る
61 | 滑剤 | C | 9 | 2 |  | ジメチルポリシロキサン | Dimethyl polysiloxane | 63148-62-9 | 20℃の粘度 最低100cSt | 塗布量：600mg/㎡以下
62 | 滑剤 | C | 9 | 3 |  | メチルフェニルポリシロキサン | Methyl phenyl polysiloxane | 68083-14-7 | 20℃の粘度最低100cSt | 塗布量：600mg/㎡以下、 塗布用に限る
63 | 充填剤 | D | 1 | 1 |  | 酸化マグネシウム | Magnesium oxide | 1309-48-4 |  | 複合酸化物系顔料成分として使用可能
64 | 充填剤 | D | 1 | 2 |  | 酸化アルミニウム | Aluminium oxide | 1344-28-1 |  | 塗布量：600mg/㎡以下 複合酸化物系顔料成分として使用可能
65 | 充填剤 | D | 1 | 3 |  | 酸化けい素 | Silicon oxide | 7631-86-9 | 官能基例えばビニル基，メタクリル基，アミノ基またはグリシジル基を有するアルコキシシランで処理する場合は，処理剤の量：は合計0.5％以下であること。 処理剤合計は、充填剤に対し5％以下 | 塗布量：600mg/㎡以下 無機顔料および複合酸化物系顔料成分として使用可能
66 | 充填剤 | D | 1 | 4 |  | 酸化カルシウム | Calcium oxide | 1305-78-8 |  | 複合酸化物系顔料成分として使用可能
67 | 充填剤 | D | 1 | 5 |  | 酸化チタン | Titanium oxide | 13463-67-7 | Pb，Cd 0.01％以下、As，Hg 0.005％以下 | 複合酸化物系顔料成分として使用可能
68 | 充填剤 | D | 1 | 6 |  | 酸化クロム(Ⅲ) | Chromium oxide (lll) | 1308-38-9 | Pb，Cd 0.01％以下、As，Hg 0.005％以下 | 複合酸化物系顔料成分として使用可能
69 | 充填剤 | D | 1 | 7 |  | 酸化鉄 | lron oxide | 1309-37-1 | Pb，Cd 0.01％以下、As，Hg 0.005％以下 | 複合酸化物系顔料成分として使用可能
70 | 充填剤 | D | 1 | 8 |  | 酸化亜鉛 | Zinc oxide | 1314-13-2 | Pb，Cd 0.01％以下、As，Hg 0.005％以下 金属亜鉛１％以下 | 複合酸化物系顔料成分として使用可能
71 | 充填剤 | D | 1 | 10 |  | 酸化コバルト | Cobalt oxide | 1308-06-1 |  | 複合酸化物系顔料成分としての使用に限る
72 | 充填剤 | D | 1 | 11 |  | 酸化ニオブ | Niobium oxide | 1313-96-8 |  | 複合酸化物系顔料成分としての使用に限る
73 | 充填剤 | D | 1 | 12 |  | 酸化ニッケル | Nickel oxide | 12035-36-8 |  | 複合酸化物系顔料成分としての使用に限る
74 | 充填剤 | D | 1 | 13 |  | 酸化アンチモン | Antimony oxide | 1327-33-9 1309-64-4 1314-60-9 |  | 複合酸化物系顔料成分としての使用に限る
75 | 充填剤 | D | 1 | 14 |  | 酸化タングステン | Tungsten oxide | 1314-35-8 |  | 複合酸化物系顔料成分としての使用に限る
76 | 充填剤 | D | 1 | 16 |  | チタンイエロー | Titan yellow | 8007-18-9 | Pb，Cd 0.01％以下、As，Hg 0.005％以下 | 無機顔料として使用可能
77 | 充填剤 | D | 1 | 17 |  | コバルトブルー | Cobalt blue | 1345-16-0 | Pb，Cd 0.01％以下、As，Hg 0.005％以下 | 無機顔料として使用可能
78 | 充填剤 | D | 1 | 18 |  | 三酸化アンチモン | Antimony trioxide | 1309-64-4 |  | アンチモンの移行量：0.02㎎/㎏以下、 アンチモンの定量法は告示３７０号アンチモン溶出試験法による
79 | 充填剤 | D | 1 | 19 |  | シリル化処理無水ケイ酸 | Silicon dioxide, silanated | 68909-20-6 |  | 塗布剤として塗布量：600mg/㎡以下
80 | 充填剤 | D | 1 | 20 |  | 酸化マンガン | Manganese oxide |  |  | 複合酸化物系顔料成分として使用可能
81 | 充填剤 | D | 2 | 2 |  | 水酸化アルミニウム | Aluminium hydroxide | 21645-51-2 | Pb，Cd 0.01％以下、As，Hg 0.005％以下 | 無機顔料および複合酸化物系顔料成分として使用可能
82 | 充填剤 | D | 3 | 1 |  | 炭酸マグネシウム | Magnesium carbonate | 546-93-0
83 | 充填剤 | D | 3 | 2 |  | 炭酸カルシウム | Calcium carbonate | 471-34-1
84 | 充填剤 | D | 4 | 3 |  | 硫酸バリウム | Barium sulfate | 7727-43-7 | Pb，Cd 0.01％以下、As，Hg 0.005％以下 | 無機顔料として使用可能
85 | 充填剤 | D | 5 | 1 |  | ケイ酸ナトリウム | Sodium silicate | 1344-09-8
86 | 充填剤 | D | 5 | 2 |  | けい酸マグネシウム | Magnesium silicate | 1343-88-0
87 | 充填剤 | D | 5 | 3 |  | けい酸アルミニウム | Aluminium silicate | 12068-56-3
88 | 充填剤 | D | 5 | 5 |  | けい酸カルシウム | Calcium silicate | 1344-95-2
89 | 充填剤 | D | 5 | 10 |  | マイカ | Mica | 12001-26-2 | Pb，Cd0.01％以下、As，Hg0.005％以下 | 無機顔料として使用可能
90 | 充填剤 | D | 6 | 10 |  | グラファイト | Graphite | 7782-42-5 | Pb，Cd 0.01％以下、As，Hg 0.005％以下 | 無機顔料として使用可能
91 | 充填剤 | D | 6 | 11 |  | シェナー | Sienna | 1309-37-1 977139-25-5 | Pb，Cd 0.01％以下、As，Hg 0.005％以下 | 無機顔料として使用可能
92 | 充填剤 | D | 6 | 12 |  | 生シェナー | Raw sienna | 1309-37-1 12000-57-6 | Pb，Cd 0.01％以下、As，Hg 0.005％以下 | 無機顔料として使用可能
93 | 充填剤 | D | 6 | 13 |  | 焼アンバー | Calcined amber |  | Pb，Cd 0.01％以下、As，Hg 0.005％以下 | 無機顔料として使用可能
94 | 充填剤 | D | 7 | 8 |  | 複合酸化物系顔料 | Complex oxide pigments |  |  | 無機顔料として使用
95 | 充填剤 | D | 8 | 1 |  | アルミニウム | Aluminium | 7429-90-5 | Pb，Cd 0.01％以下、As，Hg 0.005％以下 | 無機顔料として使用可能
96 | 充填剤 | D | 8 | 5 |  | 銅 | Copper | 7440-50-8 | Pb，Cd 0.01％以下、As，Hg 0.005％以下 | 最大移行量：銅として10㎎/㎏食品以下
97 | 充填剤 | D | 8 | 7 |  | 真ちゅう又は黄銅 | Brass | 12597-71-6 | Pb，Cd 0.01％以下、As，Hg 0.005％以下 | 最大移行量：銅として10㎎/㎏食品以下
98 | 充填剤 | D | 9 | 1 |  | 硫化亜鉛 | Zinc sulfide | 1314-98-3 | 蛍光を発しないこと | 添加量：10％以下
99 | 充填剤 | D | 9 | 2 |  | 群青 | Ultramarine | 57455-37-5 | Pb，Cd 0.01％以下、As，Hg 0.005％以下 | 無機顔料として使用可能
100 | 充填剤 | D | 10 | 3 |  | チタン酸カリウム | Dipotassium titanate(2-) | 59766-31-3 |  | 添加量30％以下
101 | 充填剤 | D | 10 | 5 |  | マグネシウム・ナトリウム・フルオライド・シリケート |  | 37296-97-2 |  | フッ化物溶出量0.3mg/kg-食品以下
102 | 発泡剤 発泡助剤 | E | 2 | 4 |  | くえん酸 | Citric acid | 77-92-9 |  | 塗布量：600mg/㎡以下
103 | ポリマー添加材 | F | 1 | 1 |  | ポリエチレン | Polyethylene | 9002-88-4 | ポリエチレンのポジティブリストに従うもの
104 | ポリマー添加材 | F | 1 | 10 |  | ポリプロピレン | Polypropylene | 9003-07-0 | ポリプロピレンのポジティブリストに従うもの
105 | ポリマー添加材 | F | 2 | 1 |  | ポリスチレン | Polystyrene | 9003-53-6 | ポリスチレンのポジティブリストに従うもの
106 | ポリマー添加材 | F | 2 | 3 |  | ABS樹脂 | ABS resin | 9003-56-9 | ＡＢＳ樹脂のポジティブリストに従うもの
107 | ポリマー添加材 | F | 3 | 2 |  | ポリメタクリレート | Polymethacrylate | 9011-14-7 | メタクリル樹脂のポジティブリストに従うもの （アクリル酸（メタ）アクリル酸エステル共重合体） | 塗布量：600mg/㎡以下、
108 | ポリマー添加材 | F | 3 | 5 |  | メタクリル酸メチル・エチレングリコ－ルジメタクリレート共重合物 | Methylmethacrylate-Ethylene glycol methacrylate copolymer
109 | ポリマー添加材 | F | 3 | 6 |  | ポリアクリル酸ナトリウム | Sodium polyacrylate | 9003-04-7 |  | 添加量：０．５ｗｔ％以下
110 | ポリマー添加材 | F | 6 | 1-1 |  | ナイロン | Terephthalic acid-Trimethylhexamethylene diamine condensates | 25038-54-4 | ナイロンのポジティブリストに従うもの
111 | ポリマー添加材 | F | 6 | 2-1 |  | ポリエチレンテレフタレート | Polyethylene terephthalate | 25038-59-9 | ポリエチレンテレフタレートのポジティブリストに従うもの
112 | ポリマー添加材 | F | 6 | 2-2 |  | ポリブチレンテレフタレート | Polybutylene terephthalate | 26062-94-2 | ポリブチレンテレフタレートのポジティブリストに従うもの
113 | ポリマー添加材 | F | 6 | 2-3 |  | ポリアリレート | Polyarylate | 79293-56-4 | ポリアリレートのポジティブリストに従うもの
114 | ポリマー添加材 | F | 6 | 4 |  | ふっ素樹脂 | Fluorine resins | 9002-84-0 | ふっ素樹脂のポジティブリストに従うもの
115 | ポリマー添加材 | F | 6 | 7 |  | ポリカーボネート | Polycarbonate | 25766-59-0 | ポリカーボネートのポジティブリストに従うもの
116 | ポリマー添加材 | F | 6 | 56 |  | ポリ乳酸 | Polylactide、polylactic acid | 9051-89-2 | ポリ乳酸のポジティブリストに従うもの
117 | その他 | G | 2 | 1 |  | 炭酸ナトリウム | Sodium carbonate | 144-55-8 | ポリマー中で中和されていること 品質は食品添加物公定書に従う | 塗布量600mg/ m2以下
118 | その他 | G | 3 | 2 |  | 塩化マグネシウム | Magnesium chloride | 7786-30-3 |  | 塗布剤として使用するものは、食品添加物公定書に従うものであり、塗布量制限として600mg/m2以下となる 塗布用に限る
119 | その他 | G | 4 | 2 |  | 硫酸マグネシウム | Magnesium sulfate | 7487-88-9 | 品質は食品添加物公定書に従うもの
120 | その他 | G | 4 | 2A |  | 無水硫酸マグネシウム | Magnesium sulfate anhydride | 7487-88-9
121 | その他 | G | 4 | 8 |  | 焼ミョウバン | Burntalum | 7664-93-9
122 | その他 | G | 4 | 9 |  | 硫酸アルミニウム | Aluminium sulphate | 10043-01-3
123 | その他 | G | 6 | 4 |  | 酢酸ナトリウム | Sodium Acetate | 127-09-3 |  | 塗布量：600mg/㎡以下
124 | その他 | G | 6 | 6 |  | 安息香酸ナトリウム | Sodium benzoate | 532-32-1 |  | 塗布量：600mg/㎡以下 塗布用に限る
125 | その他 | G | 6 | 14 |  | 酢酸カリウム | Potassium acetate | 127-08-2
126 | その他 | G | 6 | 15 |  | 酢酸マグネシウム | Magnesium acetate | 142-72-3
127 | その他 | G | 6 | 56 |  | ハイドロタルサイト | Ｈydrotalcite | 11097-59-9
128 | その他 | G | 6 | 57 |  | シクロデキストリン | cyclodextrin（α、β、γ） | 10016-20-3 7585-39-9 17465-86-0 | 食品添加物公定書に従う塗布量：600mg/㎡以下、塗布用に限る
129 | その他 | G | 6 | 70 |  | 窒化ホウ素 | boron nitride | 10043-11-5 |  | 添加量：2％以下
130 | 色材 | J | 6 |  |  | 無機顔料 |  |  | Pb，Cd :0.01%以下 As，Hg :0.005%以下 （含有量)、 Se，Ba :0.01%以下 Cr :0.1%以下 Sb :0.025%以下 (溶出量)
131 | 色材 | J | 6 | 1-1 |  | アルミニウム(C.I. Pigment Metal 1) | Alminium(C.I. Pigment Metal 1) | 7429-90-5 | 材質としては充填剤Ｄ８－１であること | 添加量： ３ｗｔ％以下
132 | 色材 | J | 6 | 2-1 |  | 酸化チタン(C.I.Pigment White 6) | Titanium(IV) oxide | 13463-67-7 | 材質としては充填剤Ｄ１－５であること | 添加量： ３ｗｔ％以下
133 | 色材 | J | 6 | 2-8 |  | 酸化亜鉛(C.I. Pigment White 4) | Zinc Oxide ZnO | 1314-13-2 | 材質としては充填剤Ｄ１－８であること | 添加量： ３ｗｔ％以下
134 | 色材 | J | 6 | 3-1 |  | チタン―アンチモン―ニッケル 複合酸化物（チタンイエロー C.I.Pigment Yellow 53) | （Ti，Sb，Ni）O2 | 8007-18-9 | 材質としてはチタン-アンチモン-ニッケルの複合酸化物である充填剤Ｄ１－１６であること | 添加量： ３ｗｔ％以下
135 | 色材 | J | 6 | 3-5 |  | コバルトブルー ( C.I.Pigment Blue 28) | C.I.Pigment Blue 28 （Co，Al）O2 | 1345-16-0 | 材質としてはコバルト－アルミニウムの複合酸化物である充填剤Ｄ１－１７であること | 添加量： ３ｗｔ％以下
136 | 色材 | J | 6 | 3-6 |  | アルミ-コバルト-クロム 複合酸化物 ( C.I.Pigment Blue 36) | Alminum Chromium Cobalt blue spinel (Al, Cr, Co)O | 68187-11-1 | 材質としては充填剤Ｄ１－10／Ｄ１－２／Ｄ１－6であること | 添加量： ３ｗｔ％以下
137 | 色材 | J | 6 | 3-7 |  | コバルト-ケイ素 複合酸化物 ( C.I.Pigment Blue 73) | Cobalt Silicate blue olivine (Co, Si) O | 68187-40-6 | 材質としては充填剤Ｄ１－10／Ｄ１－3であること | 添加量： ３ｗｔ％以下
138 | 色材 | J | 6 | 3-8 |  | 鉄―マグネシウム複合酸化物 ( C.I.Pigment Brown 11) | Magnesium ferrite (Fe,Mg)O | 64294-89-9 | 材質としては充填剤Ｄ１－１／Ｄ１－７であること | 添加量： ３ｗｔ％以下
139 | 色材 | J | 6 | 3-9 |  | 鉄-クロム複合酸化物( C.I.Pigment Brown 29) | Chrome Iron Brown (Fe,Cr)O | 109414-04-2 | 材質としては充填剤Ｄ１－６／Ｄ１－７であること | 添加量： ３ｗｔ％以下
140 | 色材 | J | 6 | 3-10 |  | チタン-ニッケル-亜鉛-コバルト 複合酸化物 ( C.I.Pigment Green 50) | Titan Nickel Zinc green spinel (Ti, Ni, Zn, Co) O | 68186-85-6 | 材質としては充填剤Ｄ１－５／Ｄ１－１２／Ｄ１－１１であること | 添加量： ３ｗｔ％以下
141 | 色材 | J | 6 | 3-11 |  | 鉄-亜鉛-クロム 複合酸化物 ( C.I.Pigment Brown 33) | Zinc Iron Chromite Brown spinel (Zn, Fe, Cr)O | 68186-88-9 | 材質としては充填剤Ｄ１－６／Ｄ１－７／Ｄ１－８であること | 添加量： ３ｗｔ％以下
142 | 色材 | J | 6 | 3-12 |  | チタン-アンチモン-クロム複合酸化物 ( C.I.Pigment Brown 24) | Chrome Antimony Titanium buff rutile (Cr, Sb, Ti) O | 68186-90-3 | 材質としては充填剤Ｄ１－５／Ｄ１－６／Ｄ１－１３であること | 添加量： ３ｗｔ％以下
143 | 色材 | J | 6 | 3-13 |  | 鉄-コバルト-クロム複合酸化物 (C.I. Pigment Black 27) | Iron Cobalt Chromite Black Spinel | 68189-97-0 | 材質としては充填剤Ｄ１－７／Ｄ１－１０／Ｄ１－６であること | 添加量： ３ｗｔ％以下
144 | 色材 | J | 6 | 3-15 |  | 鉄-チタン複合酸化物(五酸化チタン二鉄） (C.I. Pigment Brown 48) | Fe2TiO5 | 1310-39-0 | 材質としては充填剤Ｄ１－７／Ｄ１－５であること | 添加量： ３ｗｔ％以下
145 | 色材 | J | 6 | 4-2 |  | 群青( C.I.Pigment Blue 29) | C.I.Pigment Blue 29 Ultramarine | 57455-37-5 | 材質としては充填剤Ｄ９－２であること | 添加量： ３ｗｔ％以下
146 | 色材 | J | 6 | 4-3 |  | 硫酸バリウム(C.I. Pigment White 21) | Barium Sulfate BASO4 | 7727-43-7 | 材質としては充填剤 Ｄ４－３であること | 添加量： ３ｗｔ％以下
147 | 色材 | J | 7 | 1 |  | カーボンブラック(C.I.Pigment Black 7) (別名 C.I.Pigment Black 6） | Carbon black | 1333-86-4 | 品質：トルエン抽出物０．１％以下、 ベンツ(a)ピレン含有量：０．２５mg/kg以下 色材試験法に適合 Ａ８－１として収載されている物質であること | 添加量：２．５ｗｔ％以下、
148 | FCN認可物質 | YF | 2 | 5-28 |  | スチレン・ブタジエンブロツク共重合体水素添加物の無水マレイン酸変性物 | Hydrogenated styrene-butadiene block copolymers modified with maleic anhydride such that the basic polymers are composed of : 18 to 40 percent by weight of units derived from styrene, 58 to 80 percent by weight of units derived from hydrogenated 1,3-butadiene and 0.1 to 2 percent by weight of units derived from maleic anhydride. |  | FDAFCN No 28に記載の制限に従う
149 | FCN認可物質 | YF | 3 | 36-429 |  | メタクリル酸メチル・メタクリル酸グリシジル・スチレン共重合物 | Copolymer of styrene (CAS Reg. No. 100-42-5), methyl methacrylate (CAS Reg. No.80-62-6), and glycidyl methacrylate (CAS Reg. No. 106-91-2). | 100-42-5 80-62-6 106-91-2 |  | 添加量0.5%以下
Ⓑ 牛脂由来の油脂類を出発原料として使用する場合は、次の何れかによること
（1）人の食用に適した牛脂を使用したもの。
（2）250℃、250℃相当圧力、３時間等の高温高圧の条件下で加水分解、けん化又はエステル交換したもの。
（2）250℃、250℃相当圧力、３時間等の高温高圧の条件下で加水分解、けん化又はエステル交換したもの。

## 表24 HBP
ヒドロキシ安息香酸ポリエステル | [9 empty] | （平成29年2月1日現在）
No | 種類 | 業界PL番号 |  |  | 重複 | 物質名（和名） | 物質名（英名） | CAS | 規格（品質） | 制限（使用量・使用条件等）
1 | 基ポリマー | 2-30 | (1) | ① |  | パラヒドロキシ安息香酸、フタル酸および／またはテレフタル酸、並びにジフェノールを出発原料として得られる重合体 | Hydroxybenzoic acid polyesters
2 | 基ポリマー | 2-30 | (1) | ② |  | 上記出発原料のうち、酸成分としてのフタル酸類の50モル％以下をトリメリット酸の化合物に置き換えて得られる重合体
3 | 安定剤 | A | 1 | 1 |  | ソルビン酸カリウム | Potassium sorbate | 24634-61-5 |  | 塗布量：600mg/㎡以下、 塗布用に限る
4 | 安定剤 | A | 4 | 2 |  | トリス(ミックスド,モノおよびジノニルフェニル)フォスファイト | Tris(mixed, mono- and di-) nonylphenylphosphite | 54771-30-1 | トリイソプロパノールアミンの含有量：0.1％以下 | Ａ４－１との合計添加量：0.1％以下， 可塑剤と併用しないこと
5 | 安定剤 | A | 4 | 4 |  | ジステアリルペンタエリスリトールジフォスファト又はサイクリックネオペンタンテトライルビス(オクタデシルフォスファイト) | Distearylpenthaerythritol diphosphite or cyclic neopentane tetraylbis (octadecylphosphite) | 3806-34-6 | りん含量：7.8～8.2％添加量：0.25％以下
6 | 安定剤 | A | 4 | 6 |  | トリス(2,4－ジ－t－ブチルフェニル)フォスファイト | Tris(2,4-di-t-butylphenyl)phosphite | 31570-04-4
7 | 安定剤 | A | 5 | 2 |  | 3,3'－チオジプロピオン酸ジラウリル | Dilauryl-3,3-Thiodipropionate | 123-28-4 | Ⓑ
8 | 安定剤 | A | 5 | 4 |  | 3,3'－チオジプロピオン酸ジステアリル | Distearyl-3,3'-thiopropionate | 693-36-7 | Ⓑ
9 | 安定剤 | A | 6 | 1-1 |  | ブチル化ヒドロキシトルエン | Butylated hydroxytoluene | 128-37-0 |  | 添加量：0.125％以下
10 | 安定剤 | A | 6 | 4-1 |  | 1,3,5－トリメチル－2,4,6－トリス(3,5－ジ－t－ブチル－4－ヒドロキシベンジル)ベンゼン | 1,3,5-Trimethyl-2,4,6-tris(3,5-di-t-butyl-4-hydroxybenzyl) benzene | 1709-70-2 |  | 添加量：0.5％以下
11 | 安定剤 | A | 6 | 4-2 |  | テトラキス〔メチレン－3－(3',5)ジ－t－ブチル－4'－ヒドロキシフェニル〕プロピオネート〕メタン | Tetrakis(methylene-3-[3',5'-di-t-buty-4'-hydroxyphenyl] propionate)methane | 6683-19-8 |  | 添加量：0.5％以下
12 | 安定剤 | A | 8 | 1 |  | カーボンブラック | Carbon black | 1333-86-4 | チャンネル法によるもの、または下記の規格を満たすもの トルエン抽出物0.1％以下、 ベンツ(a)ピレン含有量：0,25 mg/kg以下、 | 添加量：2.5%以下 色材として使用可能
13 | 安定剤 | A | 8 | 2a |  | パラオキシ安息香酸メチル | Methyl p-oxybenzoate | 99-76-3 |  | 塗布量：600mg/㎡以下、 塗布用に限る
14 | 安定剤 | A | 8 | 2b |  | パラオキシ安息香酸プロピル | Propyl p-oxybenzoate | 94-13-3 |  | 塗布量：600mg/㎡以下、 塗布用に限る
15 | 安定剤 | A | 8 | 4 |  | ソルビン酸 | Sorbic acid | 110-44-1 |  | 塗布量：600mg/㎡以下、 塗布用に限る
16 | 界面活性剤 | B | 1 | 1 |  | グリセリン脂肪酸エステル | Glycerin fatty acid esters | 31566-31-1 | Ⓑ 品質は食品添加物公定書に従う | 塗布量：600mg/㎡ 以下、
17 | 界面活性剤 | B | 1 | 2 |  | ソルビタン脂肪酸(C8～C22)エステル | Sorbitan fatty acid (C8-C22)esters | 1338-43-8 | Ⓑ 品質は食品添加物公定書に従う | 塗布量：600mg/㎡以下、 塗布用に限る
18 | 界面活性剤 | B | 1 | 3 |  | プロピレングリコール脂肪酸(C8～C22)エステル | Propylene glycol fatty acid (C8-C22)esters | 067784-83-2 67784-79-6 026403-62-3 | Ⓑ 品質は食品添加物公定書に従うもの | 塗布量：600mg/㎡以下 塗布用に限る
19 | 界面活性剤 | B | 1 | 10 |  | ポリオキシエチレン(20モル)ソルビタン脂肪酸(Ｃ12～Ｃ18)エステル | Polyoxyethylene (20 moles) sorbitan fatty acid (C12-C18)esters | 9005-67-8 | Ⓑ | 塗布量：600mg/㎡ 以下 塗布用に限る
20 | 界面活性剤 | B | 1 | 11 |  | ポリエチレングリコール脂肪酸(Ｃ8～Ｃ22)エステル | Polyethylene glycol fatty acid (C8-C22) esters | 9004-99-3 9004-96-0 | Ⓑ | 最終製品からエチレンクコールおよびシエチレングリコールが移行しないこと 塗布量：600mg/㎡以下
21 | 界面活性剤 | B | 1 | 13 |  | ポリオキシエチレン脂肪族アルコール(Ｃ12～Ｃ20)エーテル | Polyoxyethylene fatty alcohol (C12-C20) ethers | 69013-19-0 | Ⓑ | 塗布量：600mg/㎡以下 塗布用に限る
22 | 界面活性剤 | B | 1 | 13-2 |  | ポリオキシエチレン(4～14モル)脂肪族アルコール(C5～C18)エーテル | Polyoxyethylene (4-14) Alkyl(5-18) Ether | 9002-93-1 | Ⓑ | 塗布量：100mg/㎡以下、 塗布用に限る
23 | 界面活性剤 | B | 1 | 14 |  | ポリオキシエチレン(4～50モル)アルキル(C7以上)フェニルエーテル | Polyoxyethylene (4-50 moles) alkyl(≧C7)phenyl ethers | 9002-93-1 | Ⓑ | 塗布量：100mg/㎡以下、 塗布用に限る
24 | 界面活性剤 | B | 1 | 15 |  | N,Nビス(2－ヒドロキシエチル)脂肪(C8～C18)アミン | N,N-Bis(2-hydroxyethyl) fatty(C 8-C18)amine | 10213-78-2 | Ⓑ | 塗布量：24ｍｇ／㎡ 以下、 塗布用に限る
25 | 界面活性剤 | B | 1 | 16 |  | 脂肪酸(Ｃ12～Ｃ18)とジエタノールアミンによる縮合生成物 | Condensates of fatty acids (C12-C18)with diethanol amine | 120-40-1 | Ⓑ | 塗布量：600mg/㎡ 以下、 塗布用に限る
26 | 界面活性剤 | B | 1 | 17 |  | ポリオキシプロピレンポリオキシエチレンブロックポリマー | Polyoxypropylene polyoxyethylene block copolymer | 9003-11-6 |  | 塗布量：600mg/㎡以下、 塗布用に限る
27 | 界面活性剤 | B | 1 | 19 |  | ポリプロピレングリコール | Polypropylene glycol | 25322-69-4 |  | 塗布量：600mg/㎡以下、 塗布用に限る
28 | 界面活性剤 | B | 1 | 18 |  | ポリエチレングリコール | Polyethylene glycol | 25322-68-3 | 分子量：200～9,500 エチレングリコールとジエチレングリコールの残存量：0.2％以下 | 塗布量：600mg/㎡以下
29 | 界面活性剤 | B | 1 | 21 |  | ポリエチレンオキサイド | Polyethylene oxide | 25322-68-3 |  | 塗布量：600ｍｇ／㎡ 以下、 塗布用に限る
30 | 界面活性剤 | B | 1 | 23 |  | イソプロピルアルコール | Isopropyl alcohol | 67-63-0 |  | 塗布量：600mg/㎡以下、 塗布用に限る
31 | 界面活性剤 | B | 1 | 28 |  | Ｎ－２－ヒドロキシエチル－Ｎ－（２－ヒドロキシアルキル）アミン | Ｎ-2-ｈｙｄｒｏｘｙｅｔｈｙｌ-Ｎ-(2-ｈｙｄｒｏｘｙａｌｋｙｌ) ａｍｉｎｅ | 84836-93-1 2615-84-1 56975-13-4 | Ⓑ アルキルはＣ12（２～60％），Ｃ14（40～98％） | 塗布量：500mg/㎡ 塗布用に限る
32 | 界面活性剤 | B | 1 | 29 |  | エチルアルコール | Ethanol |  |  | 塗布量：600mg/㎡以下
33 | 界面活性剤 | B | 2 | 1 |  | アルキル(C10～C20)スルホン酸塩(Na,K,NH4) | Alkyl (C10-C20) sulfates(Na, K, NH4) | 977180-90-7,（Na） 27176-87-0 | Ⓑ | 塗布量： 120mg/㎡以下、
34 | 界面活性剤 | B | 2 | 2 |  | アルキル(C9～C20)ベンゼンスルホン酸塩(Na,K,NH4) | Alkyl (C9-C 20) benzene sulfonates (Na, K, NH4) | 68411-30-3 | Ⓑ | B2-1,2,3の合計塗布量：600mg/㎡以下、 塗布用に限る
35 | 界面活性剤 | B | 2 | 2-2 |  | ドデシルベンゼンスルホン酸塩(Mg、Zn) |  |  |  | 移行量：30mg/kg以下 B2-1、B2-3合計塗布量：600mg/㎡以下
36 | 界面活性剤 | B | 2 | 3 |  | アルキルナフタリンスルホン酸塩(Na) | Alkyl (C10-C 20) naphthalene sulfonate Na,Salt | 577-11-7 |  | B2-1,2,3の合計塗布量：600mg/㎡以下、 塗布用に限る
37 | 界面活性剤 | B | 2 | 4 |  | ソジウムジアルキル(C4～C16)スルホサクシネート | Sodium dialkyl(C4-C 16) sulfosuccinate |  | Ⓑ | 塗布量：600mg/㎡以下、 塗布用に限る
38 | 界面活性剤 | B | 2 | 9 |  | アルキル(C8～C20)サルフェート(Na,K,NH4) | Alkyl (C8-C 20) sulfates (Na, K, NH4) | 151-21-3 | Ⓑ | B2-1,2 の合計塗布量：600mg/㎡以下 塗布用に限る
39 | 界面活性剤 | B | 2 | 10 |  | ポリオキシエチレン脂肪アルコール(C12～C20)エーテルサルフェート(Na,NH4) | Polyoxyethylene fatty alcohol (C12-C20) ether sulfates (Na, NH4) |  | Ⓑ | 塗布量：600mg/㎡以下 塗布用に限る
40 | 界面活性剤 | B | 2 | 11 |  | ポリオキシエチレン(4～50モル) アルキル(C7以上)フェニルエーテルサルフェート(Na,NH4) | Polyoxyethylene (4-50 moles) alkyl (≧C7) phenylether sulfates (Na, NH4) | 55348-40-8 | Ⓑ | 塗布量：600mg/㎡以下、 塗布用に限る
41 | 界面活性剤 | B | 2 | 16 |  | 脂肪酸(C8～C22)塩 (Na,K,NH4) | Fatty acid (C8-C22) salts (Na, K, NH4) | 143-19-1 | Ⓑ 水添物を含む | 塗布量：600mg/㎡以下、 塗布用に限る
42 | 界面活性剤 | B | 5 | 1 |  | カルボキシメチルセルロース及びそのナトリウム塩 | Carboxymethyl cellulose and its sodium salt | 9000-11-7 |  | 塗布量：600mg/㎡以下、 塗布用に限る
43 | 界面活性剤 | B | 5 | 2 |  | メチルセルロース | Methyl Cellulose | 9004-67-5 |  | 塗布量：600mg/㎡以下、
44 | 界面活性剤 | B | 5 | 5 |  | メチルヒドロキシプロピルセルロース | Methylhydroxypropyl cellulose | 9004-65-3 | 品質は食品添加物公定書に従う | 塗布量：600mg/以下
45 | 界面活性剤 | B | 5 | 9 |  | ポリビニルアルコール | Polyvinyl alcohol | 9002-89-5 | ４％水溶液の粘度が20℃で2cp以上 | 水性食品の場合残存量：2%以下、 塗布量：600mg/㎡以下
46 | 界面活性剤 | B | 5 | 12 |  | ポリビニルピロリドン | Polyvinyl pyrrolidone | 9003-39-8 | 5％水溶液の粘度が20℃で34cp以上 | 塗布量：600mg/㎡以下、 塗布用に限る
47 | 界面活性剤 | B | 5 | 22 |  | ポリビニルポリピロリドン | Polyvinylpolypyrrolidone | 25249-54-1 | 水、5％酢酸及び50％エタノール溶媒による３時間還流条件下での総溶出量：50µg/ml以下 | 添加量：30．0％以下
48 | 滑剤 | C | 1 | 1 |  | 流動パラフィン | Liquid paraffin | 8002-74-2 | 品質は食品添加物公定書に従う
49 | 滑剤 | C | 1 | 8 |  | 石油系ワックス | Petroleumwax | 8002-74-2, 63231-60-7 | 紫外線吸光度(光路長１㎝当りの最高吸光度) 280～289nm0.15 290～299nm0.12 300～359nm0.08 360～400nm0.02
50 | 滑剤 | C | 1 | 10 |  | モンタンワックス | Montan wax | 8002-53-7
51 | 滑剤 | C | 1 | 11 |  | ポリエチレンワックス | Polyethylene wax | 9002-88-4
52 | 滑剤 | C | 2 | 1 |  | 高級脂肪酸(Ｃ8～Ｃ22) | Higher fatty acids (C8-C22) and behenic acid |  | Ⓑ 動物または植物から得られた脂肪酸及びそれらの脂肪酸を水素添加したもの
53 | 滑剤 | C | 3 | 2 |  | 高級脂肪酸(C8～C22,リシノール) カルシウム | Higherfatty acid (C8-C22) calcium salts | 1592-23-0 | Ⓑ | 添加量：5.0％以下、 塗布量：600mg/㎡以下 (ステアリン酸カルシウムに限る) パルミチン酸カルシウム、ステアリン酸カルシウムはⒷで添加量の制限なし
54 | 滑剤 | C | 3 | 3 |  | 高級脂肪酸(C8～C22)マグネシウム | Higher fatty acid (C8-C22) magnesium salts | 557-04-0 | Ⓑ | 添加量：1.0％以下
55 | 滑剤 | C | 3 | 4 |  | 高級脂肪酸(C8,C18)亜鉛 | Higherfattyacid (C8-C18)zincsalts . | 557-05-1 | Ⓑ 塗布剤は不ケン化物2％以下、ステアリン酸に限る | 添加量：0.5％以下、 塗布量：600mg/m2以下
56 | 滑剤 | C | 3 | 4-1 |  | ベヘン酸（Ｃ22）亜鉛 | Behenic acid(C22) zinc salts |  | 不ケン化物質2.0％以下 （牛脂の制限なし）
57 | 滑剤 | C | 4 | 1 |  | 直鎖脂肪族１価アルコール(Ｃ16～Ｃ18) | Straight-chain fatty monohydric alcohols (C8-C18) | 56-81-5 | Ⓑ 合成アルコールは(1)全ジオール0.1％以下 (2)C16～Ｃ18： 直鎖94％以上、アルコール分98％以上 (3)非アルコール不純物はパラフィンのこと
58 | 滑剤 | C | 5 | 3 |  | 高級脂肪酸(Ｃ18)と直鎖飽和脂肪族1価アルコール(Ｃ2～Ｃ18)のエステル | Higher fatty acid (C4-C22) esters of straight-chain fafty alcohols (C2-C18) |  | Ⓑ
59 | 滑剤 | C | 7 | 8 |  | アセチル化モノグリセライド | Acetylated monoglycerides | 68990-54-5 | 分子中アセチル基を持つ脂肪酸(Ｃ8～Ｃ22)グリセライドであって，酸価６以下、ライヘルトマイスル価75～200 品質は食品添加物公定書に従う | 塗布量：600mg/㎡以下 塗布用に限る
60 | 滑剤 | C | 8 | 2 |  | 高級脂肪酸(Ｃ8～Ｃ22)アマイド | Higherfattyacid (C8-C22) amide |  | Ⓑ
61 | 滑剤 | C | 9 | 2 |  | ジメチルポリシロキサン | Dimethyl polysiloxane | 63148-62-9 | 20℃の粘度 最低100cSt | 塗布量：600mg/㎡以下
62 | 滑剤 | C | 9 | 3 |  | メチルフェニルポリシロキサン | Methyl phenyl polysiloxane | 68083-14-7 | 20℃の粘度最低100cSt | 塗布量：600mg/㎡以下、 塗布用に限る
63 | 充填剤 | D | 1 | 1 |  | 酸化マグネシウム | Magnesium oxide | 1309-48-4 |  | 複合酸化物系顔料成分として使用可能
64 | 充填剤 | D | 1 | 2 |  | 酸化アルミニウム | Aluminium oxide | 1344-28-1 |  | 塗布量：600mg/㎡以下 複合酸化物系顔料成分として使用可能
65 | 充填剤 | D | 1 | 3 |  | 酸化けい素 | Silicon oxide | 7631-86-9 |  | 塗布量：600mg/㎡以下
66 | 充填剤 | D | 1 | 4 |  | 酸化カルシウム | Calcium oxide | 1305-78-8 |  | 複合酸化物系顔料成分として使用可能
67 | 充填剤 | D | 1 | 5 |  | 酸化チタン | Titanium oxide | 13463-67-7 | Pb，Cd 0.01％以下、As，Hg 0.005％以下 | 複合酸化物系顔料成分として使用可能
68 | 充填剤 | D | 1 | 7 |  | 酸化鉄 | lron oxide | 1309-37-1 | Pb，Cd 0.01％以下、As，Hg 0.005％以下 | 複合酸化物系顔料成分として使用可能
69 | 充填剤 | D | 1 | 16 |  | チタンイエロー | Titan yellow | 8007-18-9 | Pb，Cd 0.01％以下、As，Hg 0.005％以下 | 無機顔料として使用可能
70 | 充填剤 | D | 1 | 17 |  | コバルトブルー | Cobalt blue | 1345-16-0 | Pb，Cd 0.01％以下、As，Hg 0.005％以下 | 無機顔料として使用可能
71 | 充填剤 | D | 1 | 18 |  | 三酸化アンチモン | Antimony trioxide | 1309-64-4 |  | アンチモンの移行量：0.02㎎/㎏以下、 アンチモンの定量法は告示３７０号アンチモン溶出試験法による
72 | 充填剤 | D | 1 | 19 |  | シリル化処理無水ケイ酸 | Silicon dioxide, silanated | 68909-20-6 |  | 塗布剤として塗布量：600mg/㎡以下
73 | 充填剤 | D | 1 | 20 |  | 酸化マンガン | Manganese oxide |  |  | 複合酸化物系顔料成分として使用可能
74 | 充填剤 | D | 3 | 1 |  | 炭酸マグネシウム | Magnesium carbonate | 546-93-0
75 | 充填剤 | D | 3 | 2 |  | 炭酸カルシウム | Calcium carbonate | 471-34-1
76 | 充填剤 | D | 4 | 1 |  | 硫酸カルシウム | Calcium sulfate | 7778-18-9
77 | 充填剤 | D | 4 | 3 |  | 硫酸バリウム | Barium sulfate | 7727-43-7 | Pb，Cd 0.01％以下、As，Hg 0.005％以下 | 無機顔料として使用可能
78 | 充填剤 | D | 5 | 5 |  | けい酸カルシウム | Calcium silicate | 1344-95-2
79 | 充填剤 | D | 5 | 10 |  | マイカ | Mica | 12001-26-2 | Pb，Cd0.01％以下、As，Hg0.005％以下 | 無機顔料として使用可能
80 | 充填剤 | D | 6 | 1 |  | クレー | Clay | 1332-58-7
81 | 充填剤 | D | 6 | 3 |  | カオリン(陶土) | Kaolin (porcelain clay) | 1332-58-7
82 | 充填剤 | D | 6 | 4 |  | タルク | Talc | 14807-96-6
83 | 充填剤 | D | 6 | 7 |  | ガラス | Glass
84 | 充填剤 | D | 6 | 10 |  | グラファイト | Graphite | 7782-42-5 | Pb，Cd 0.01％以下、As，Hg 0.005％以下 | 無機顔料として使用可能
85 | 充填剤 | D | 8 | 1 |  | アルミニウム | Aluminium | 7429-90-5 | Pb，Cd 0.01％以下、As，Hg 0.005％以下 | 無機顔料として使用可能
86 | 充填剤 | D | 8 | 5 |  | 銅 | Copper | 7440-50-8 | Pb，Cd 0.01％以下、As，Hg 0.005％以下 | 最大移行量：銅として10㎎/㎏食品以下
87 | 充填剤 | D | 9 | 2 |  | 群青 | Ultramarine | 57455-37-5 | Pb，Cd 0.01％以下、As，Hg 0.005％以下 | 無機顔料として使用可能
88 | 充填剤 | D | 10 | 5 |  | マグネシウム・ナトリウム・フルオライド・シリケート |  | 37296-97-2 |  | フッ化物溶出量0.3mg/kg-食品以下
89 | 発泡剤 発泡助剤 | E | 1 | 1 |  | アゾジカーボンアミド | Azodicarbonamide | 123-77-3 |  | 添加量：5.0％以下
90 | 発泡剤 発泡助剤 | E | 2 | 4 |  | くえん酸 | Citric acid | 77-92-9 |  | 酸および塩基の合計添加量10％以下 塗布量：600mg/㎡以下
91 | 発泡剤 発泡助剤 | E | 3 | 1 |  | C7以下の脂肪族炭化水素 | Aliphatic (≦C7) hydrocarbons |  | プロパン，ブタン，イソブタンに限る | 添加量：10％以下
92 | ポリマー添加材 | F | 3 | 2 |  | ポリメタクリレート | Polymethacrylate | 9011-14-7 | メタクリル樹脂のポジティブリストに従うもの （アクリル酸（メタ）アクリル酸エステル共重合体） | 塗布量：600mg/㎡以下、
93 | ポリマー添加材 | F | 3 | 5 |  | メタクリル酸メチル・エチレングリコ－ルジメタクリレート共重合物 | Methylmethacrylate-Ethylene glycol methacrylate copolymer
94 | ポリマー添加材 | F | 3 | 6 |  | ポリアクリル酸ナトリウム | Sodium polyacrylate | 9003-04-7 |  | 添加量：０．５ｗｔ％以下
95 | ポリマー添加材 | F | 6 | 1-1 |  | ナイロン | Terephthalic acid-Trimethylhexamethylene diamine condensates | 25038-54-4 | ナイロンのポジティブリストに従うもの
96 | ポリマー添加材 | F | 6 | 2-1 |  | ポリエチレンテレフタレート | Polyethylene terephthalate | 25038-59-9 | ポリエチレンテレフタレートのポジティブリストに従うもの
97 | ポリマー添加材 | F | 6 | 2-2 |  | ポリブチレンテレフタレート | Polybutylene terephthalate | 26062-94-2 | ポリブチレンテレフタレートのポジティブリストに従うもの
98 | ポリマー添加材 | F | 6 | 4 |  | ふっ素樹脂 | Fluorine resins | 9002-84-0 | ふっ素樹脂のポジティブリストに従うもの
99 | ポリマー添加材 | F | 6 | 7 |  | ポリカーボネート | Polycarbonate | 25766-59-0 | ポリカーボネートのポジティブリストに従うもの
100 | ポリマー添加材 | F | 6 | 8 |  | ポリアセタール | Polyacetal | 24969-26-4 | ポリアセタールのポジティブリストに従うもの
101 | ポリマー添加材 | F | 6 | 9 |  | ポリアリルサルホン | Polyaryl sulfone | 25135-51-7 | ポリアリルサルホンのポジティブリストに従うもの
102 | ポリマー添加材 | F | 6 | 17 |  | ポリフェニレンエーテル | Polyphenylene ether | 25667-40-7 | ポリフェニレンエーテルのポジティブリストに従うもの
103 | ポリマー添加材 | F | 6 | 31 |  | ヒドロキシ安息香酸ポリエステル | Hydroxybenzoic acid polyesters |  | ヒドロキシ安息香酸ポリエステルのポジティブリストに従うもの
104 | ポリマー添加材 | F | 6 | 56 |  | ポリ乳酸 | Polylactide、polylactic acid | 9051-89-2 | ポリ乳酸のポジティブリストに従うもの
105 | その他 | G | 2 | 1 |  | 炭酸ナトリウム | Sodium carbonate | 144-55-8 | ポリマー中で中和されていること 品質は食品添加物公定書に従う | 塗布量600mg/ m2以下
106 | その他 | G | 3 | 2 |  | 塩化マグネシウム | Magnesium chloride | 7786-30-3 |  | 塗布剤として使用するものは、食品添加物公定書に従うものであり、塗布量制限として600mg/m2以下となる 塗布用に限る
107 | その他 | G | 4 | 2 |  | 硫酸マグネシウム | Magnesium sulfate | 7487-88-9 | 品質は食品添加物公定書に従うもの
108 | その他 | G | 4 | 2A |  | 無水硫酸マグネシウム | Magnesium sulfate anhydride | 7487-88-9
109 | その他 | G | 4 | 9 |  | 硫酸アルミニウム | Aluminium sulphate | 10043-01-3
110 | その他 | G | 6 | 4 |  | 酢酸ナトリウム | Sodium Acetate | 127-09-3 |  | 塗布量：600mg/㎡以下
111 | その他 | G | 6 | 6 |  | 安息香酸ナトリウム | Sodium benzoate | 532-32-1 |  | 塗布量：600mg/㎡以下 塗布用に限る
112 | その他 | G | 6 | 56 |  | ハイドロタルサイト | Ｈydrotalcite | 11097-59-9
113 | その他 | G | 6 | 57 |  | シクロデキストリン | cyclodextrin（α、β、γ） | 10016-20-3 7585-39-9 17465-86-0 | 食品添加物公定書に従う塗布量：600mg/㎡以下、塗布用に限る
114 | その他 | G | 6 | 70 |  | 窒化ホウ素 | boron nitride | 10043-11-5 |  | 添加量：2％以下
115 | FCN認可物質 | YF | 3 | 36-429 |  | メタクリル酸メチル・メタクリル酸グリシジル・スチレン共重合物29564-58-7 | Copolymer of styrene (CAS Reg. No. 100-42-5), methyl methacrylate (CAS Reg. No.80-62-6), and glycidyl methacrylate (CAS Reg. No. 106-91-2). | 100-42-5 80-62-6 106-91-2 |  | 添加量：0.5%以下
116 | FCN認可物質 | Y(HBT) | 43 | 43-852 |  | 4,4'-ビフェニルジオール・ヒドロキノン･p-ヒドロキシ安息香酸･2､6-ナフタレンジカルボン酸･テレフタル酸重縮合物 | A copolymer of hydroquinone, terephthalic acid, 2,6-naphthalenedicarboxylic acid, 4- hydroxybenzoic acid, and optionally 4,4'-biphenol. |  |  | 繰り返し使用に限る
117 | FCN認可物質 | Y(PASF) |  | 14-348 |  | ジクロロジフェニルサルホンと4,4’－ビフェノールの重縮合によるポリフェノールサルホン | Poly (oxy(1,1'-biphenyl) -4,4'-diyloxy -1,4-phenylenesulfonyl -1,4-phenylene) . | 25839-81-0 | 制限はFCNの制限に従う
Ⓑ 牛脂由来の油脂類を出発原料として使用する場合は、次の何れかによること
（1）人の食用に適した牛脂を使用したもの。
（2）250℃、250℃相当圧力、３時間等の高温高圧の条件下で加水分解、けん化又はエステル交換したもの。

## 表25 PEI
ポリエーテルイミド | [9 empty] | （平成29年2月1日現在）
No | 種類 | 業界PL番号 |  |  | 重複 | 物質名（和名） | 物質名（英名） | CAS | 規格（品質） | 制限（使用量・使用条件等）
1 | 基ポリマー | 2-40 | (1) |  |  | 4,4’-〔イソプロピリデンビス(ｐ－フェニレンオキシ)〕ジフタル酸二無水物とメタフェニレンジアミンの縮合により得られるポリマー | Polyether imide | 61128-46-9 | 極限粘度 （クロロホルム中）035dl/g以上 揮発分 50µｇ/ｇ以下 灰分 0.1%以下
2 | 安定剤 | A | 1 | 1 | A1-1 | ソルビン酸カリウム | Potassium sorbate | 24634-61-5 |  | 塗布量：600mg/㎡以下、 塗布用に限る
3 | 安定剤 | A | 2 | 1 | A2-1 | エポキシ化大豆油 | Epoxydized soybean oil | 8013-07-8 | オキシラン酸素６～８％， ヨウ素価６以下
4 | 安定剤 | A | 2 | 2 | A2-2 | エポキシ化アマニ油 | Epoxydized linseed oil | 8016-11-3 | オキシラン酸素:8.3％以上， ヨウ素価5以下
5 | 安定剤 | A | 4 | 2 |  | トリス(ミックスド,モノおよびジノニルフェニル)フォスファイト | Tris(mixed, mono- and di-) nonylphenylphosphite | 54771-30-1 | トリイソプロパノールアミンの含有量は1.0％以下
6 | 安定剤 | A | 4 | 6 |  | トリス(2,4－ジ－t－ブチルフェニル)フォスファイト | Tris(2,4-di-t-butylphenyl)phosphite | 31570-04-4
7 | 安定剤 | A | 4 | 17 |  | 3,9－ビス｛2,4－ビス(1－メチル－1－フェニルエチル)フェノキシ｝－2,4,8,10－テトラオキサ－3,9－ジホスファスピロ[5,5]ウンデカン | Bis(2,4-bis(1-methyl-1-phenylethyl)phenoxy)-2,4,8,10-teｔraoxa-3,9-diphosphaspiro[5.5]undecane | 154862-43-8 | Ⓑ トリイソプロパノールアミンの含有量：2.0％以下 | 添加量：0.3％以下
8 | 安定剤 | A | 6 | 4-2 |  | テトラキス〔メチレン－3－(3',5)ジ－t－ブチル－4'－ヒドロキシフェニル〕プロピオネート〕メタン | Tetrakis(methylene-3-[3',5'-di-t-buty-4'-hydroxyphenyl] propionate)methane | 6683-19-8 |  | 添加量：0.5％以下
9 | 安定剤 | A | 8 | 1 |  | カーボンブラック | Carbon black | 1333-86-4 | チャンネル法によるもの、または下記の規格を満たすもの トルエン抽出物0.1％以下、 ベンツ(a)ピレン含有量：0,25 mg/kg以下、 | 添加量：2.5%以下 色材として使用可能
10 | 安定剤 | A | 8 | 2a |  | パラオキシ安息香酸メチル | Methyl p-oxybenzoate | 99-76-3 |  | 塗布量：600mg/㎡以下、 塗布用に限る
11 | 安定剤 | A | 8 | 2b |  | パラオキシ安息香酸プロピル | Propyl p-oxybenzoate | 94-13-3 |  | 塗布量：600mg/㎡以下、 塗布用に限る
12 | 安定剤 | A | 8 | 4 |  | ソルビン酸 | Sorbic acid | 110-44-1 |  | 塗布量：600mg/㎡以下、 塗布用に限る
13 | 界面活性剤 | B | 1 | 1 |  | グリセリン脂肪酸エステル | Glycerin fatty acid esters | 31566-31-1 | Ⓑ 品質は食品添加物公定書に従う | 塗布量：600mg/㎡ 以下、
14 | 界面活性剤 | B | 1 | 2 |  | ソルビタン脂肪酸(C8～C22)エステル | Sorbitan fatty acid (C8-C22)esters | 1338-43-8 | Ⓑ 品質は食品添加物公定書に従う | 塗布量：600mg/㎡以下、 塗布用に限る
15 | 界面活性剤 | B | 1 | 3 |  | プロピレングリコール脂肪酸(C8～C22)エステル | Propylene glycol fatty acid (C8-C22)esters | 067784-83-2 67784-79-6 026403-62-3 | Ⓑ 品質は食品添加物公定書に従うもの | 塗布量：600mg/㎡以下 塗布用に限る
16 | 界面活性剤 | B | 1 | 6 |  | ペンタエリスリトール脂肪酸(C8～C18)エステル | Pentaerythritol fafty acid (C8-C18)esters | 205243-77-2 | Ⓑ
17 | 界面活性剤 | B | 1 | 10 |  | ポリオキシエチレン(20モル)ソルビタン脂肪酸(Ｃ12～Ｃ18)エステル | Polyoxyethylene (20 moles) sorbitan fatty acid (C12-C18)esters | 9005-67-8 | Ⓑ | 塗布量：600mg/㎡ 以下 塗布用に限る
18 | 界面活性剤 | B | 1 | 11 |  | ポリエチレングリコール脂肪酸(Ｃ8～Ｃ22)エステル | Polyethylene glycol fatty acid (C8-C22) esters | 9004-99-3 9004-96-0 | Ⓑ | 最終製品からエチレンクコールおよびシエチレングリコールが移行しないこと 塗布量：600mg/㎡以下
19 | 界面活性剤 | B | 1 | 13 |  | ポリオキシエチレン脂肪族アルコール(Ｃ12～Ｃ20)エーテル | Polyoxyethylene fatty alcohol (C12-C20) ethers | 69013-19-0 | Ⓑ | 塗布量：600mg/㎡以下 塗布用に限る
20 | 界面活性剤 | B | 1 | 13-2 |  | ポリオキシエチレン(4～14モル)脂肪族アルコール(C5～C18)エーテル | Polyoxyethylene (4-14) Alkyl(5-18) Ether | 9002-93-1 | Ⓑ | 塗布量：100mg/㎡以下、 塗布用に限る
21 | 界面活性剤 | B | 1 | 14 |  | ポリオキシエチレン(4～50モル)アルキル(C7以上)フェニルエーテル | Polyoxyethylene (4-50 moles) alkyl(≧C7)phenyl ethers | 9002-93-1 | Ⓑ | 塗布量：100mg/㎡以下、 塗布用に限る
22 | 界面活性剤 | B | 1 | 15 |  | N,Nビス(2－ヒドロキシエチル)脂肪(C8～C18)アミン | N,N-Bis(2-hydroxyethyl) fatty(C 8-C18)amine | 10213-78-2 | Ⓑ | 塗布量：24ｍｇ／㎡ 以下、 塗布用に限る
23 | 界面活性剤 | B | 1 | 16 |  | 脂肪酸(Ｃ12～Ｃ18)とジエタノールアミンによる縮合生成物 | Condensates of fatty acids (C12-C18)with diethanol amine | 120-40-1 | Ⓑ | 塗布量：600mg/㎡ 以下、 塗布用に限る
24 | 界面活性剤 | B | 1 | 17 |  | ポリオキシプロピレンポリオキシエチレンブロックポリマー | Polyoxypropylene polyoxyethylene block copolymer | 9003-11-6 |  | 塗布量：600mg/㎡以下、 塗布用に限る
25 | 界面活性剤 | B | 1 | 19 |  | ポリプロピレングリコール | Polypropylene glycol | 25322-69-4 |  | 塗布量：600mg/㎡以下、 塗布用に限る
26 | 界面活性剤 | B | 1 | 18 |  | ポリエチレングリコール | Polyethylene glycol | 25322-68-3 | 分子量：200～9,500 エチレングリコールとジエチレングリコールの残存量：0.2％以下 | 塗布量：600mg/㎡以下
27 | 界面活性剤 | B | 1 | 21 |  | ポリエチレンオキサイド | Polyethylene oxide | 25322-68-3 |  | 塗布量：600ｍｇ／㎡ 以下、 塗布用に限る
28 | 界面活性剤 | B | 1 | 23 |  | イソプロピルアルコール | Isopropyl alcohol | 67-63-0 |  | 塗布量：600mg/㎡以下、 塗布用に限る
29 | 界面活性剤 | B | 1 | 28 |  | Ｎ－２－ヒドロキシエチル－Ｎ－（２－ヒドロキシアルキル）アミン | Ｎ-2-ｈｙｄｒｏｘｙｅｔｈｙｌ-Ｎ-(2-ｈｙｄｒｏｘｙａｌｋｙｌ) ａｍｉｎｅ | 84836-93-1 2615-84-1 56975-13-4 | Ⓑ アルキルはＣ12（２～60％），Ｃ14（40～98％） | 塗布量：500mg/㎡ 塗布用に限る
30 | 界面活性剤 | B | 1 | 29 |  | エチルアルコール | Ethanol |  |  | 塗布量：600mg/㎡以下
31 | 界面活性剤 | B | 2 | 1 |  | アルキル(C10～C20)スルホン酸塩(Na,K,NH4) | Alkyl (C10-C20) sulfates(Na, K, NH4) | 977180-90-7,（Na） 27176-87-0 | Ⓑ | 塗布量： 120mg/㎡以下、
32 | 界面活性剤 | B | 2 | 2 |  | アルキル(C9～C20)ベンゼンスルホン酸塩(Na,K,NH4) | Alkyl (C9-C 20) benzene sulfonates (Na, K, NH4) | 68411-30-3 | Ⓑ | B2-1,2,3の合計塗布量：600mg/㎡以下、 塗布用に限る
33 | 界面活性剤 | B | 2 | 3 |  | アルキルナフタリンスルホン酸塩(Na) | Alkyl (C10-C 20) naphthalene sulfonate Na,Salt | 577-11-7 |  | B2-1,2,3の合計塗布量：600mg/㎡以下、 塗布用に限る
34 | 界面活性剤 | B | 2 | 4 |  | ソジウムジアルキル(C4～C16)スルホサクシネート | Sodium dialkyl(C4-C 16) sulfosuccinate |  | Ⓑ | 塗布量：600mg/㎡以下、 塗布用に限る
35 | 界面活性剤 | B | 2 | 9 |  | アルキル(C8～C20)サルフェート(Na,K,NH4) | Alkyl (C8-C 20) sulfates (Na, K, NH4) | 151-21-3 | Ⓑ | B2-1,2 の合計塗布量：600mg/㎡以下 塗布用に限る
36 | 界面活性剤 | B | 2 | 10 |  | ポリオキシエチレン脂肪アルコール(C12～C20)エーテルサルフェート(Na,NH4) | Polyoxyethylene fatty alcohol (C12-C20) ether sulfates (Na, NH4) |  | Ⓑ | 塗布量：600mg/㎡以下 塗布用に限る
37 | 界面活性剤 | B | 2 | 11 |  | ポリオキシエチレン(4～50モル) アルキル(C7以上)フェニルエーテルサルフェート(Na,NH4) | Polyoxyethylene (4-50 moles) alkyl (≧C7) phenylether sulfates (Na, NH4) | 55348-40-8 | Ⓑ | 塗布量：600mg/㎡以下、 塗布用に限る
38 | 界面活性剤 | B | 2 | 16 |  | 脂肪酸(C8～C22)塩 (Na,K,NH4) | Fatty acid (C8-C22) salts (Na, K, NH4) | 143-19-1 | Ⓑ 水添物を含む | 塗布量：600mg/㎡以下、 塗布用に限る
39 | 界面活性剤 | B | 5 | 1 |  | カルボキシメチルセルロース及びそのナトリウム塩 | Carboxymethyl cellulose and its sodium salt | 9000-11-7 |  | 塗布量：600mg/㎡以下、 塗布用に限る
40 | 界面活性剤 | B | 5 | 2 |  | メチルセルロース | Methyl Cellulose | 9004-67-5 |  | 塗布量：600mg/㎡以下、
41 | 界面活性剤 | B | 5 | 5 |  | メチルヒドロキシプロピルセルロース | Methylhydroxypropyl cellulose | 9004-65-3 | 品質は食品添加物公定書に従う | 塗布量：600mg/以下
42 | 界面活性剤 | B | 5 | 9 |  | ポリビニルアルコール | Polyvinyl alcohol | 9002-89-5 | ４％水溶液の粘度が20℃で2cp以上 | 水性食品の場合残存量：2%以下、 塗布量：600mg/㎡以下
43 | 界面活性剤 | B | 5 | 12 |  | ポリビニルピロリドン | Polyvinyl pyrrolidone | 9003-39-8 | 5％水溶液の粘度が20℃で34cp以上 | 塗布量：600mg/㎡以下、 塗布用に限る
44 | 界面活性剤 | B | 5 | 22 |  | ポリビニルポリピロリドン | Polyvinylpolypyrrolidone | 25249-54-1 | 水、5％酢酸及び50％エタノール溶媒による３時間還流条件下での総溶出量：50µg/ml以下 | 添加量：30．0％以下
45 | 滑剤 | C | 1 | 1 |  | 流動パラフィン | Liquid paraffin | 8002-74-2 | 品質は食品添加物公定書に従う
46 | 滑剤 | C | 1 | 2 |  | 合成パラフィン | Synthetic paraffin | 8002-74-2 | (1)凝固点 93～99℃ (2)油含量： 0.5％以下 (3)吸光度 88℃ジヒドロナフタリン中で290nmでの吸収が0.01を超えないこと
47 | 滑剤 | C | 1 | 11 |  | ポリエチレンワックス | Polyethylene wax | 9002-88-4
48 | 滑剤 | C | 1 | 13 |  | 水素添加ポリブテン | Hydrogenated polybutene | 68937-10-0 | (1)99℃の粘度が39セイボルト以上、(2)臭素価3以下 | 脂肪性食品には使用できない
49 | 滑剤 | C | 2 | 1 |  | 高級脂肪酸(Ｃ8～Ｃ22) | Higher fatty acids (C8-C22) and behenic acid |  | Ⓑ 動物または植物から得られた脂肪酸及びそれらの脂肪酸を水素添加したもの
50 | 滑剤 | C | 3 | 2 |  | 高級脂肪酸(C8～C22,リシノール) カルシウム | Higherfatty acid (C8-C22) calcium salts | 1592-23-0 | Ⓑ | 添加量：5.0％以下、 塗布量：600mg/㎡以下 (ステアリン酸カルシウムに限る) パルミチン酸カルシウム、ステアリン酸カルシウムはⒷで添加量の制限なし
51 | 滑剤 | C | 3 | 4 |  | 高級脂肪酸(C8,C18)亜鉛 | Higherfattyacid (C8-C18)zincsalts . | 557-05-1 | Ⓑ 塗布剤は不ケン化物2％以下、ステアリン酸に限る | 添加量：0.5％以下、 塗布量：600mg/m2以下
52 | 滑剤 | C | 3 | 4-1 |  | ベヘン酸（Ｃ22）亜鉛 | Behenic acid(C22) zinc salts |  | 不ケン化物質2.0％以下
53 | 滑剤 | C | 4 | 1 |  | 直鎖脂肪族１価アルコール(Ｃ8～Ｃ18) | Straight-chain fatty monohydric alcohols (C8-C18) | 56-81-5 | Ⓑ 合成アルコールは (1)全ジオール:0.1%以下 (2)C8～C14:直鎖96%以上、アルコール分99%以上 (3)C16～C18:直鎖94%以上、アルコール分98%以上 (4)非アルコール不純物はパラフィンのこと
54 | 滑剤 | C | 5 | 3 |  | 高級脂肪酸(C4～C22)と直鎖脂肪族1価アルコール(C2～C18)のエステル | Higher fatty acid (C4-C22) esters of straight-chain fafty alcohols (C2-C18) |  | Ⓑ ステアリン酸エステルのアルコールは（Ｃ2～Ｃ12）
55 | 滑剤 | C | 5 | 23 |  | ステアリン酸イソブチル | Isobutyl stearate | 646-13-9 | Ⓑ | 添加量：0.2％以下
56 | 滑剤 | C | 7 | 2 |  | 水添ひまし油 | Hydrogenated castor oil | 8001-78-3
57 | 滑剤 | C | 7 | 8 |  | アセチル化モノグリセライド | Acetylated monoglycerides | 68990-54-5 | 分子中アセチル基を持つ脂肪酸(Ｃ8～Ｃ22)グリセライドであって，酸価６以下、ライヘルトマイスル価75～200 品質は食品添加物公定書に従う | 塗布量：600mg/㎡以下 塗布用に限る
58 | 滑剤 | C | 8 | 1 |  | エチレンビス脂肪酸(Ｃ18)アマイド | Ethylene bis-fatty acid (C 16,C 18) amide N,N'-Ethane-1,2-diylbispalmitamide | 110-31-6 5518-18-3 | Ⓑ | 添加量：0.2％以下★器具には0.5％以下
59 | 滑剤 | C | 8 | 2 |  | 高級脂肪酸(Ｃ8～Ｃ22)アマイド | Higherfattyacid (C8-C22) amide |  | Ⓑ
60 | 滑剤 | C | 9 | 2 |  | ジメチルポリシロキサン | Dimethyl polysiloxane | 63148-62-9 | 20℃の粘度 最低100cSt | 塗布量：600mg/㎡以下
61 | 滑剤 | C | 9 | 3 |  | メチルフェニルポリシロキサン | Methyl phenyl polysiloxane | 68083-14-7 | 20℃の粘度最低100cSt | 塗布量：600mg/㎡以下、 塗布用に限る
62 | 滑剤 | C | 11 | 3 |  | モンタン酸ナトリウム | Montanwaxacidsodium salt | 0 |  | 添加量：0.4％以下
63 | 充填剤 | D | 1 | 1 |  | 酸化マグネシウム | Magnesium oxide | 1309-48-4 |  | 複合酸化物系顔料成分として使用可能
64 | 充填剤 | D | 1 | 3 |  | 酸化けい素 | Silicon oxide | 7631-86-9 | 官能基例えばビニル基，メタクリル基，アミノ基またはグリシジル基を有するアルコキシシランで処理する場合は，処理剤の量：は合計0.5％以下であること。 処理剤合計は、充填剤に対し5％以下 | 塗布量：600mg/㎡以下 無機顔料および複合酸化物系顔料成分として使用可能
65 | 充填剤 | D | 1 | 3-1 |  | 3-アミノプロピルトリエトキシシラン処理酸化けい素 | 3-aminopropyltriethoxysilane,Slicone oxide | 919-30-2 7631-86-9 | 3-アミノプロピルトリエトキシシランの酸化けい素への処理量：１０ｗｔ％以下、 3-アミノプロピルトリエトキシシラン処理された酸化けい素から抽出されうる3-アミノプロピルトリエトキシシランの残留量：が３mg/kgフィラー 以下であること | 処理された酸化けい素の添加量：２．０ｗｔ％以下、 フィルム（３００μ以下）としての使用に限る
66 | 充填剤 | D | 1 | 4 |  | 酸化カルシウム | Calcium oxide | 1305-78-8 |  | 複合酸化物系顔料成分として使用可能
67 | 充填剤 | D | 1 | 5 |  | 酸化チタン | Titanium oxide | 13463-67-7 | Pb，Cd 0.01％以下、As，Hg 0.005％以下 | 複合酸化物系顔料成分として使用可能
68 | 充填剤 | D | 1 | 6 |  | 酸化クロム(Ⅲ) | Chromium oxide (lll) | 1308-38-9 | Pb，Cd 0.01％以下、As，Hg 0.005％以下 | 複合酸化物系顔料成分として使用可能
69 | 充填剤 | D | 1 | 7 |  | 酸化鉄 | lron oxide | 1309-37-1 | Pb，Cd 0.01％以下、As，Hg 0.005％以下 | 複合酸化物系顔料成分として使用可能
70 | 充填剤 | D | 1 | 8 |  | 酸化亜鉛 | Zinc oxide | 1314-13-2 | Pb，Cd 0.01％以下、As，Hg 0.005％以下 金属亜鉛１％以下 | 複合酸化物系顔料成分として使用可能
71 | 充填剤 | D | 1 | 10 |  | 酸化コバルト | Cobalt oxide | 1308-06-1 |  | 複合酸化物系顔料成分としての使用に限る
72 | 充填剤 | D | 1 | 11 |  | 酸化ニオブ | Niobium oxide | 1313-96-8 |  | 複合酸化物系顔料成分としての使用に限る
73 | 充填剤 | D | 1 | 12 |  | 酸化ニッケル | Nickel oxide | 12035-36-8 |  | 複合酸化物系顔料成分としての使用に限る
74 | 充填剤 | D | 1 | 13 |  | 酸化アンチモン | Antimony oxide | 1327-33-9 1309-64-4 1314-60-9 |  | 複合酸化物系顔料成分としての使用に限る
75 | 充填剤 | D | 1 | 14 |  | 酸化タングステン | Tungsten oxide | 1314-35-8 |  | 複合酸化物系顔料成分としての使用に限る
76 | 充填剤 | D | 1 | 15 |  | アンチモンドープ酸化スズ | Tin oxide with Antimony doped | 68187-54-2 12673-86-8 |  | 複合顔料成分としてのみ使用できる マイカとの併用に限る。
77 | 充填剤 | D | 1 | 16 |  | チタンイエロー | Titan yellow | 8007-18-9 | Pb，Cd 0.01％以下、As，Hg 0.005％以下 | 無機顔料として使用可能
78 | 充填剤 | D | 1 | 17 |  | コバルトブルー | Cobalt blue | 1345-16-0 | Pb，Cd 0.01％以下、As，Hg 0.005％以下 | 無機顔料として使用可能
79 | 充填剤 | D | 1 | 18 |  | 三酸化アンチモン | Antimony trioxide | 1309-64-4 |  | アンチモンの移行量：0.02㎎/㎏以下、 アンチモンの定量法は告示３７０号アンチモン溶出試験法による
80 | 充填剤 | D | 1 | 19 |  | シリル化処理無水ケイ酸 | Silicon dioxide, silanated | 68909-20-6 |  | 塗布剤として塗布量：600mg/㎡以下
81 | 充填剤 | D | 1 | 20 |  | 酸化マンガン | Manganese oxide |  |  | 複合酸化物系顔料成分として使用可能
82 | 充填剤 | D | 2 | 2 |  | 水酸化アルミニウム | Aluminium hydroxide | 21645-51-2 | Pb，Cd 0.01％以下、As，Hg 0.005％以下 | 無機顔料および複合酸化物系顔料成分として使用可能
83 | 充填剤 | D | 3 | 1 |  | 炭酸マグネシウム | Magnesium carbonate | 546-93-0
84 | 充填剤 | D | 3 | 2 |  | 炭酸カルシウム | Calcium carbonate | 471-34-1
85 | 充填剤 | D | 4 | 1 |  | 硫酸カルシウム | Calcium sulfate | 7778-18-9
86 | 充填剤 | D | 4 | 2 |  | 水酸化アルミニウム | Aluminium hydroxide | 21645-51-2 | Pb，Cd 0.01％以下、As，Hg 0.005％以下 | 無機顔料および複合酸化物系顔料成分として使用可能
87 | 充填剤 | D | 4 | 3 |  | 硫酸バリウム | Barium sulfate | 7727-43-7 | Pb，Cd 0.01％以下、As，Hg 0.005％以下 | 無機顔料として使用可能
88 | 充填剤 | D | 5 | 1 |  | けい酸ナトリウム | Sodium silicate | 1344-09-8
89 | 充填剤 | D | 5 | 2 |  | けい酸マグネシウム | Magnesium silicate | 1343-88-0
90 | 充填剤 | D | 5 | 3 |  | けい酸アルミニウム | Aluminium silicate | 12068-56-3
91 | 充填剤 | D | 5 | 5 |  | けい酸カルシウム | Calcium silicate | 1344-95-2
92 | 充填剤 | D | 5 | 6 |  | アルミノ珪酸塩(Ｃａ) | Aluminosilicate (Na, Ca) (Zeolite), | 68989-22-0 1344-00-9 | ゼオライト系のみ
93 | 充填剤 | D | 5 | 7 |  | けい酸アルミニウムカルシウム | Aluminium and calcium silicates | 1344-00-9 | ＦＤＡ§182.2122に相当するもの
94 | 充填剤 | D | 5 | 9 |  | ナトリウム、カリウム、カルシウム、マグネシウム、アルミニウム、鉄のケイ酸塩又は、それらの混合物 | Silicates or mixed silicates of sodium, potassium, calcium, magnesium, aluminium and iron |  | 石綿は除去されたもの充填剤の結合剤として、アルコキシシラン、官能基例えばビニル基、メタクリル基、アミノ基またはグリシジル基を有するもので処理する場合は、処理剤の量：は合計0.5%以下であること。 結合剤合計は、充填剤に対して5％以下
95 | 充填剤 | D | 5 | 9-1 |  | 3-アミノプロピルトリエトキシシラン処理ケイ酸塩（ナトリウム、カリウム、カルシウム、マグネシウム、アルミニウム、もしくは鉄の塩、又はそれらの混合物） | Silicic acid salt, 3-aminopropyltrietoxysilane | 919-30-2 1344-01-0 | 3-アミノプロピルトリエトキシシランのケイ酸塩への処理量：３ｗｔ％以下 | 対象樹脂へのシラン処理ケイ酸塩の添加量：５ｗｔ％以下、 製品厚み１ｍｍ以下
96 | 充填剤 | D | 5 | 10 |  | マイカ | Mica | 12001-26-2 | Pb，Cd0.01％以下、As，Hg0.005％以下 | 無機顔料として使用可能
97 | 充填剤 | D | 6 | 1 |  | クレー | Clay | 1332-58-7
98 | 充填剤 | D | 6 | 2 |  | けいそう土 | Diatomaceus earth | 7631-86-9
99 | 充填剤 | D | 6 | 3 |  | カオリン(陶土) | Kaolin (porcelain clay) | 1332-58-7
100 | 充填剤 | D | 6 | 4 |  | タルク | Talc | 14807-96-6
101 | 充填剤 | D | 6 | 10 |  | グラファイト | Graphite | 7782-42-5 | Pb，Cd 0.01％以下、As，Hg 0.005％以下 | 無機顔料として使用可能
102 | 充填剤 | D | 6 | 11 |  | シェナー | Sienna | 1309-37-1 977139-25-5 | Pb，Cd 0.01％以下、As，Hg 0.005％以下 | 無機顔料として使用可能
103 | 充填剤 | D | 6 | 12 |  | 生シェナー | Raw sienna | 1309-37-1 12000-57-6 | Pb，Cd 0.01％以下、As，Hg 0.005％以下 | 無機顔料として使用可能
104 | 充填剤 | D | 6 | 13 |  | 焼アンバー | Calcined amber |  | Pb，Cd 0.01％以下、As，Hg 0.005％以下 | 無機顔料として使用可能
105 | 充填剤 | D | 8 | 1 |  | アルミニウム | Aluminium | 7429-90-5 | Pb，Cd 0.01％以下、As，Hg 0.005％以下 | 無機顔料として使用可能
106 | 充填剤 | D | 9 | 2 |  | 群青 | Ultramarine | 57455-37-5 | Pb，Cd 0.01％以下、As，Hg 0.005％以下 | 無機顔料として使用可能
107 | 充填剤 | D | 10 | 1 |  | 炭素繊維 | Carbon fiber | 7440-44-0 | 結合剤として，アルコキシシラン官能基たとえばビニル基，メタクリル基，アミノ基，又はグリシジル基をもつものを使用できる。 充填剤に対し0.5％以下，または充填剤入りプラスチックに対し0.3％以下
108 | 充填剤 | D | 10 | 5 |  | マグネシウム・ナトリウム・フルオライド・シリケート |  | 37296-97-2 |  | フッ化物溶出量0.3mg/kg-食品以下
109 | 発泡剤 発泡助剤 | E | 2 | 4 |  | くえん酸 | Citric acid | 77-92-9 |  | 酸および塩基の合計添加量10％以下 塗布量：600mg/㎡以下
110 | ポリマー添加材 | F | 1 | 1 |  | ポリエチレン | Polyethylene | 9002-88-4 | ポリエチレンのポジティブリストに従うもの
111 | ポリマー添加材 | F | 1 | 10 |  | ポリプロピレン | Polypropylene | 9003-07-0 | ポリプロピレンのポジティブリストに従うもの
112 | ポリマー添加材 | F | 3 | 2 |  | ポリメタクリレート | Polymethacrylate | 9011-14-7 | メタクリル樹脂のポジティブリストに従うもの （アクリル酸（メタ）アクリル酸エステル共重合体） | 塗布量：600mg/㎡以下
113 | ポリマー添加材 | F | 3 | 5 |  | メタクリル酸メチル・エチレングリコ－ルジメタクリレート共重合物 | Methylmethacrylate-Ethylene glycol methacrylate copolymer
114 | ポリマー添加材 | F | 3 | 6 |  | ポリアクリル酸ナトリウム | Sodium polyacrylate | 9003-04-7 |  | 添加量：０．５ｗｔ％以下
115 | ポリマー添加材 | F | 6 | 2-1 |  | ポリエチレンテレフタレート | Polyethylene terephthalate | 25038-59-9 | ポリエチレンテレフタレートのポジティブリストに従うもの
116 | ポリマー添加材 | F | 6 | 32 |  | ポリシクロヘキシレンジメチレンテレフタレート | Polycycl ohexyl ened i methylene tere phthlate |  | ポリシクロヘキシレンジメチレンテレフタレートのポジティブリストに従うもの
117 | ポリマー添加材 | F | 6 | 33 |  | ポリエチレンナフフタレート | Polyethylene naphthalate | 24968-11-4 | ポリエチレンナフフタレートのポジティブリストに従うもの
118 | ポリマー添加材 | F | 6 | 4 |  | ふっ素樹脂 | Fluorine resins | 9002-84-0 | ふっ素樹脂のポジティブリストに従うもの
119 | ポリマー添加材 | F | 6 | 7 |  | ポリカーボネート | Polycarbonate | 25766-59-0 | ポリカーボネートのポジティブリストに従うもの
120 | ポリマー添加材 | F | 6 | 9 |  | ポリアリルサルホン | Polyaryl sulfone | 25135-51-7 | ポリアリルサルホンのポジティブリストに従うもの
121 | ポリマー添加材 | F | 6 | 17 |  | ポリフェニレンエーテル | Polyphenylene ether | 25667-40-7 | ポリフェニレンエーテルのポジティブリストに従うもの
122 | ポリマー添加材 | F | 6 | 26 |  | ポリメタクリルスチレン | Polymethacryl styrene |  | ポリメタクリルスチレンのポジティブリストに従うもの
123 | ポリマー添加材 | F | 6 | 27 |  | ポリフェニレンサルファイド | Polyphenylene sulfide |  | ＦＤＡ177.2490に従うもの
124 | ポリマー添加材 | F | 6 | 31 |  | ヒドロキシ安息香酸ポリエステル | Hydroxybenzoic acid polyesters |  | ヒドロキシ安息香酸ポリエステルのポジティブリストに従うもの
125 | ポリマー添加材 | F | 6 | 32 |  | ポリシクロヘキシレンジメチレンテレフタレート | Polycycl ohexyl ened i methylene tere phthlate |  | ポリシクロヘキシレンジメチレンテレフタレートのポジティブリストに従うもの
126 | ポリマー添加材 | F | 6 | 56 |  | ポリ乳酸 | Polylactide (PLA) polymers containing from 6 to 16 weight percent D-lactic acid polymer units (High D PLA; CAS Reg. No. 9051-89-2). The polymers will be manufactured and characterized as further described in the notification. | 9051-89-2 | ポリ乳酸のポジティブリストに従う
127 | その他 | G | 2 | 1 |  | 炭酸ナトリウム | Sodium carbonate | 144-55-8 | ポリマー中で中和されていること 品質は食品添加物公定書に従う | 塗布量600mg/ m2以下
128 | その他 | G | 3 | 2 |  | 塩化マグネシウム | Magnesium chloride | 7786-30-3 |  | 塗布剤として使用するものは、食品添加物公定書に従うものであり、塗布量制限として600mg/m2以下となる 塗布用に限る
129 | その他 | G | 4 | 2A |  | 無水硫酸マグネシウム | Magnesium sulfate anhydride | 7487-88-9
130 | その他 | G | 4 | 9 |  | 硫酸アルミニウム | Aluminium sulphate | 10043-01-3
131 | その他 | G | 6 | 4 |  | 酢酸ナトリウム | Sodium Acetate | 127-09-3 |  | 塗布量：600mg/㎡以下
132 | その他 | G | 6 | 6 |  | 安息香酸ナトリウム | Sodium benzoate | 532-32-1 |  | 塗布量：600mg/㎡以下 塗布用に限る
133 | その他 | G | 6 | 56 |  | ハイドロタルサイト | Ｈydrotalcite | 11097-59-9
134 | その他 | G | 6 | 57 |  | シクロデキストリン | cyclodextrin（α、β、γ） | 10016-20-3 7585-39-9 17465-86-0 | 食品添加物公定書に従う塗布量：600mg/㎡以下、塗布用に限る
135 | その他 | G | 6 | 70 |  | 窒化ホウ素 | boron nitride | 10043-11-5 |  | 添加量：2％以下
136 | 色材 | J | 6 |  |  | 無機顔料 |  |  | Pb，Cd :0.01%以下 As，Hg :0.005%以下 （含有量)、 Se，Ba :0.01%以下 Cr :0.1%以下 Sb :0.025%以下 (溶出量)
137 | 色材 | J | 6 | 2-1 |  | 酸化チタン(C.I.Pigment White 6) | Titanium(IV) oxide | 13463-67-7 | 材質としては充填剤Ｄ１－５であること | 添加量： ３ｗｔ％以下
138 | 色材 | J | 6 | 3-10 |  | チタン-ニッケル-亜鉛-コバルト 複合酸化物 ( C.I.Pigment Green 50) | Titan Nickel Zinc green spinel (Ti, Ni, Zn, Co) O | 68186-85-6 | 材質としては充填剤Ｄ１－５／Ｄ１－１２／Ｄ１－１１であること | 添加量： ３ｗｔ％以下
139 | 色材 | J | 7 | 1 |  | カーボンブラック(C.I.Pigment Black 7)(別名 C.I.Pigment Black 6） | Carbon black | 1333-86-4 | 品質：トルエン抽出物０．１％以下、 ベンツ(a)ピレン含有量：０．２５mg/kg以下 色材試験法に適合 Ａ８－１として収載されている物質であること | 添加量：２．５ｗｔ％以下、
140 | FCN認可物質 | YF | 2 | 5-28 |  | スチレン・ブタジエンブロツク共重合体水素添加物の無水マレイン酸変性物 | Hydrogenated styrene-butadiene block copolymers modified with maleic anhydride such that the basic polymers are composed of : 18 to 40 percent by weight of units derived from styrene, 58 to 80 percent by weight of units derived from hydrogenated 1,3-butadiene and 0.1 to 2 percent by weight of units derived from maleic anhydride. |  | FDAFCN No 28に記載の制限に従う
141 | FCN認可物質 | YD | 1 | 21-431 |  | 酸化スズ(Ⅳ) | Tin(IV) Oxide | 18282-10-5 |  | 酸化チタン、酸化けい素との併用に限る 色材中で6%以下
142 | FCN認可物質 | Y(PEI) |  | 29-624 |  | ポリ［（ビス（イソインドｰル-2-イル-1､3-ジオン）-1､3-フェニレン）-4､4'-（1-メチルエチリデン）ビスフェノール | Poly[(bis(isoindol-2-yl-1,3-dione)-1,3-phenylene)-4,4'-(l-methylethylidene)bisphenol].
Ⓑ 牛脂由来の油脂類を出発原料として使用する場合は、次の何れかによること
（1）人の食用に適した牛脂を使用したもの。
（2）250℃、250℃相当圧力、３時間等の高温高圧の条件下で加水分解、けん化又はエステル交換したもの。

## 表26 PCT
ポリシクロヘキシルジメチレンテレフタレート | [9 empty] | （平成29年2月1日現在）
No | 種類 | 業界PL番号 |  |  | 重複 | 物質名（和名） | 物質名（英名） | CAS | 規格（品質） | 制限（使用量・使用条件等）
1 | 基ポリマー | 2-41 | (1) |  |  | 1,4-シクロヘキサンジメタノールとテレフタル酸またはテレフタル酸ジメチル及びイソフタル酸またはイソフタル酸ジメチルを出発原料として得られる縮重合体 | Polycyclohexylened methylene terephthlate |  | 灰分 0.1%以下 重金属の溶出量は本自主基準の溶出試験、重金属の項に規定された値の２分の１以下とする
2 | 安定剤 | A | 1 | 1 |  | ソルビン酸カリウム | Potassium sorbate | 24634-61-5 |  | 塗布量：600mg/㎡以下 塗布用に限る
3 | 安定剤 | A | 2 | 1 |  | エポキシ化大豆油 | Epoxydized soybean oil | 8013-07-8 | オキシラン酸素：6～7% ヨウ素価：８未満 | 添加量：1.0%以下 エポキシ化合物、燐化合物、硫黄化合物、フェノール系化合物の合計添加量1.0%以下
4 | 安定剤 | A | 2 | 2 |  | エポキシ化アマニ油 | Epoxydized linseed oil | 8016-11-3 | オキシラン酸素:8.3％以上， ヨウ素価5以下 | 添加量：1.0％以下
5 | 安定剤 | A | 3 | 10 |  | 2－(4,6－ジフェニル1,3,5－トリアジン－2－イル)－5－[(ヘキシル)オキシ]－フェノール | 2-(4,6-diphenyl-1,3,5-triazin-2-yl)-5-hexyloxyphenol | 147315-50-2 |  | 添加量：0.5％以下
6 | 安定剤 | A | 4 | 2 |  | トリス(ミックスド,モノおよびジノニルフェニル)フォスファイト | Tris(mixed, mono- and di-) nonylphenylphosphite | 54771-30-1 | トリイソプロパノールアミンの含有量：1.0％以下 | 添加量：0.5％以下
7 | 安定剤 | A | 4 | 4 |  | ジステアリルペンタエリスリトールジフォスファト又はサイクリックネオペンタンテトライルビス(オクタデシルフォスファイト) | Distearylpenthaerythritol diphosphite or cyclic neopentane tetraylbis (octadecylphosphite) | 3806-34-6 | Ⓑ りん含量：7.8～8.2％
8 | 安定剤 | A | 4 | 21 |  | 3，9－ビス（2，6－ジ－ｔ－ブチル－４-メチルフェノキシ）－2，4，8，10－テトラオキサ－3，9－ジホスファスピロ［5，5］ウンデカン | Bis(2,6-dｉ-tert-butyl-4-methylphenyl)pentaerythritol diphosphite | 80693-00-1 | Ⓑ トリイソプロパノールアミンの含有1.0％以下 | 添加量：0.3％以下
9 | 安定剤 | A | 5 | 2 |  | 3,3'－チオジプロピオン酸ジラウリル | Dilauryl-3,3-Thiodipropionate | 123-28-4 | Ⓑ
10 | 安定剤 | A | 5 | 4 |  | 3,3'－チオジプロピオン酸ジステアリル | Distearyl-3,3'-thiopropionate | 693-36-7 | Ⓑ
11 | 安定剤 | A | 6 | 1-1 |  | ブチル化ヒドロキシトルエン | Butylated hydroxytoluene | 128-37-0 |  | 添加量：0.5％以下
12 | 安定剤 | A | 6 | 2-8 |  | 3,5－ジ－ｔ－ブチル－4－ヒドロキシベンジルフォスフォン酸モノエチルエステルカルシウム塩 | Calcium salt of monoethyl 3,5-di-t-butyl-4-hydroxybenzyl-phosphonate | 65140-91-2 |  | 添加量0.5％以下
13 | 安定剤 | A | 6 | 4-1 |  | 1,3,5－トリメチル－2,4,6－トリス(3,5－ジ－t－ブチル－4－ヒドロキシベンジル)ベンゼン | 1,3,5-Trimethyl-2,4,6-tris(3,5-di-t-butyl-4-hydroxybenzyl) benzene | 1709-70-2 |  | 添加量：0.5％以下
14 | 安定剤 | A | 6 | 4-2 |  | テトラキス〔メチレン－3－(3',5)ジ－t－ブチル－4'－ヒドロキシフェニル〕プロピオネート〕メタン | Tetrakis(methylene-3-[3',5'-di-t-buty-4'-hydroxyphenyl] propionate)methane | 6683-19-8 |  | 添加量：0.5％以下
15 | 安定剤 | A | 8 | 1 |  | カーボンブラック | Carbon black | 1333-86-4 | チャンネル法によるもの、または下記の規格を満たすもの トルエン抽出物0.1％以下、 ベンツ(a)ピレン含有量：0,25 mg/kg以下、 | 添加量：2.5%以下 色材として使用可能
16 | 安定剤 | A | 8 | 2a |  | パラオキシ安息香酸メチル | Methyl p-oxybenzoate | 99-76-3 |  | 塗布量：600mg/㎡以下、 塗布用に限る
17 | 安定剤 | A | 8 | 2b |  | パラオキシ安息香酸プロピル | Propyl p-oxybenzoate | 94-13-3 |  | 塗布量：600mg/㎡以下、 塗布用に限る
18 | 安定剤 | A | 8 | 4 |  | ソルビン酸 | Sorbic acid | 110-44-1 |  | 塗布量：600mg/㎡以下、 塗布用に限る
19 | 界面活性剤 | B | 1 | 1 |  | グリセリン脂肪酸エステル | Glycerin fatty acid esters | 31566-31-1 | Ⓑ 品質は食品添加物公定書に従う | 塗布量：600mg/㎡ 以下、
20 | 界面活性剤 | B | 1 | 2 |  | ソルビタン脂肪酸(C8～C22)エステル | Sorbitan fatty acid (C8-C22)esters | 1338-43-8 | Ⓑ 品質は食品添加物公定書に従う | 塗布量：600mg/㎡以下 添加量 3.0%以下
21 | 界面活性剤 | B | 1 | 3 |  | プロピレングリコール脂肪酸(C8～C22)エステル | Propylene glycol fatty acid (C8-C22)esters | 067784-83-2 67784-79-6 026403-62-3 | Ⓑ 品質は食品添加物公定書に従うもの | 塗布量：600mg/㎡以下
22 | 界面活性剤 | B | 1 | 5 |  | クエン酸モノ(ジおよびトリ)ステアリルエステル | Citric acid mono- (di-or tri-) stearyl ester |  | Ⓑ
23 | 界面活性剤 | B | 1 | 10 |  | ポリオキシエチレン(20モル)ソルビタン脂肪酸(Ｃ12～Ｃ18)エステル | Polyoxyethylene (20 moles) sorbitan fatty acid (C12-C18)esters | 9005-67-8 | Ⓑ オレイン酸、ラウリン酸限定で、下記品質規格を満足すること。 (1)ケン化価 ４０～５０ (2)酸価 ０～２ (3)ヒドロキシル価 ６０～１０８ (4)オキシエチレン含有量 ７０～７４％ | 塗布量：600mg/㎡以下
24 | 界面活性剤 | B | 1 | 13 |  | ポリオキシエチレン脂肪族アルコール(Ｃ12～Ｃ20)エーテル | Polyoxyethylene fatty alcohol (C12-C20) ethers | 69013-19-0 | Ⓑ | 塗布量：600ｍｇ／㎡ 以下、 塗布用に限る
25 | 界面活性剤 | B | 1 | 13-2 |  | ポリオキシエチレン(4～14モル)脂肪族アルコール(C5～C18)エーテル | Polyoxyethylene (4-14) Alkyl(5-18) Ether | 9002-93-1 | Ⓑ | 溶出量5mｇ/㎏以下 塗布量 100mg/㎡以下 塗布用に限る
26 | 界面活性剤 | B | 1 | 14 |  | ポリオキシエチレン(4～50モル)アルキル(Ｃ7以上)フェニルエーテル | Polyoxyethylene (4-50 moles) alkyl(≧C7)phenyl ethers | 9002-93-1 | Ⓑ | 塗布量：100mg/㎡以下 塗布用に限る
27 | 界面活性剤 | B | 1 | 15 |  | N,Nビス(2－ヒドロキシエチル)脂肪(C8～C18)アミン | N,N-Bis(2-hydroxyethyl) fatty(C 8-C18)amine | 10213-78-2 | Ⓑ | 塗布用に限る 塗布量：24mg/㎡以下
28 | 界面活性剤 | B | 1 | 16 |  | 脂肪酸(Ｃ12～Ｃ18)とジエタノールアミンによる縮合生成物 | Condensates of fatty acids (C12-C18)with diethanol amine | 120-40-1 | Ⓑ | 塗布量：600mg/㎡ 以下、 塗布用に限る
29 | 界面活性剤 | B | 1 | 17 |  | ポリオキシプロピレンポリオキシエチレンブロックポリマー | Polyoxypropylene polyoxyethylene block copolymer | 9003-11-6 |  | 塗布量：600mg/㎡以下
30 | 界面活性剤 | B | 1 | 18 |  | ポリエチレングリコール | Polyethylene glycol | 25322-68-3 | 分子量：200～9,500 エチレングリコールとジエチレングリコールの残存量：0.2％以下 | 塗布量：600mg/㎡以下
31 | 界面活性剤 | B | 1 | 19 |  | ポリプロピレングリコール | Polypropylene glycol | 25322-69-4 | 分子量：400～4,000 | 塗布量：600mg/㎡以下
32 | 界面活性剤 | B | 1 | 21 |  | ポリエチレンオキサイド | Polyethylene oxide | 25322-68-3 |  | 塗布量：600ｍｇ／㎡ 以下 塗布用に限る
33 | 界面活性剤 | B | 1 | 23 |  | イソプロピルアルコール | Isopropyl alcohol | 67-63-0 |  | 塗布量：600mg/㎡以下 塗布用に限る
34 | 界面活性剤 | B | 1 | 28 |  | Ｎ－２－ヒドロキシエチル－Ｎ－（２－ヒドロキシアルキル）アミン | Ｎ-2-ｈｙｄｒｏｘｙｅｔｈｙｌ-Ｎ-(2-ｈｙｄｒｏｘｙａｌｋｙｌ) ａｍｉｎｅ | 84836-93-1 2615-84-1 56975-13-4 | Ⓑ アルキルはＣ12（２～60％），Ｃ14（40～98％） | 塗布量：500mg/㎡ 塗布用に限る
35 | 界面活性剤 | B | 1 | 29 |  | エチルアルコール | Ethanol |  |  | 塗布量：600mg/㎡以下
36 | 界面活性剤 | B | 2 | 1 |  | アルキル(Ｃ10～Ｃ20)スルホン酸塩(Ｎa) | Alkyl (C10-C20) sulfates(Na, K, NH4) | 977180-90-7,（Na） 27176-87-0 | Ⓑ | Ｎa塩は3.0％以下 塗布量：120mg/㎡以下
37 | 界面活性剤 | B | 2 | 2 |  | アルキル(C9～C20)ベンゼンスルホン酸塩(Na) | Alkyl (C9-C 20) benzene sulfonates (Na, K, NH4) | 68411-30-3 | Ⓑ | 添加量:0.2%以下 B2-1、B2-3合計塗布量：600mg/㎡以下
38 | 界面活性剤 | B | 2 | 2-2 |  | ドデシルベンゼンスルホン酸塩(Mg、Zn) |  |  |  | 移行量：30mg/kg以下 B2-1、B2-3合計塗布量：600mg/㎡以下
39 | 界面活性剤 | B | 2 | 3 |  | アルキルナフタリンスルホン酸塩(Na) | Alkyl (C10-C 20) naphthalene sulfonate Na,Salt | 577-11-7 |  | 添加量:3.0％以下 B2-1,2,3の合計塗布量：600mg/㎡以下、
40 | 界面活性剤 | B | 2 | 4 |  | ソジウムジアルキル(Ｃ4～Ｃ16)スルホサクシネート | Sodium dialkyl(C4-C 16) sulfosuccinate |  | Ⓑ | 塗布用に限る 塗布量：600mg/㎡以下
41 | 界面活性剤 | B | 2 | 9 |  | アルキル(C8～C20)サルフェート(Na,K,NH4) | Alkyl (C8-C 20) sulfates (Na, K, NH4) | 151-21-3 | Ⓑ | B2-1､-2との合計塗布量：600mg/㎡以下
42 | 界面活性剤 | B | 2 | 10 |  | ポリオキシエチレン脂肪アルコール(C12～C20)エーテルサルフェート(Na,NH4) | Polyoxyethylene fatty alcohol (C12-C20) ether sulfates (Na, NH4) |  | Ⓑ | 塗布量：600mg/㎡以下 塗布用に限る
43 | 界面活性剤 | B | 2 | 11 |  | ポリオキシエチレン(4～50モル) アルキル(C7以上)フェニルエーテルサルフェート(Na,NH4) | Polyoxyethylene (4-50 moles) alkyl (≧C7) phenylether sulfates (Na, NH4) | 55348-40-8 | Ⓑ | 塗布量：600mg/㎡以下、 塗布用に限る
44 | 界面活性剤 | B | 2 | 16 |  | 脂肪酸(C8～C22)塩 (Na,K,NH4) | Fatty acid (C8-C22) salts (Na, K, NH4) | 143-19-1 | Ⓑ 水添物を含む | 塗布量：600mg/㎡以下、
45 | 界面活性剤 | B | 4 | 1 |  | ジメチルジアルキル(Ｃ8～Ｃ18)アンモニウムクロライド | Dimethyl dialkyl (Ｃ8～Ｃ18) ammonium chloride | 61789-77-3、 61789-80-8 | Ⓑ | 最大移行量：３㎎/㎏食品以下
46 | 界面活性剤 | B | 5 | 1 |  | カルボキシメチルセルロース及びそのナトリウム塩 | Carboxymethyl cellulose and its sodium salt | 9000-11-7 |  | 塗布量：600mg/以下 塗布用に限る
47 | 界面活性剤 | B | 5 | 2 |  | メチルセルロース | Methyl Cellulose | 9004-67-5 |  | 塗布量：600mg/㎡以下
48 | 界面活性剤 | B | 5 | 5 |  | メチルヒドロキシプロピルセルロース | Methylhydroxypropyl cellulose | 9004-65-3 | 塗布剤として使用するものは、品質は食品添加物公定書に従う | 塗布量：600mg/以下
49 | 界面活性剤 | B | 5 | 9 |  | ポリビニルアルコール | Polyvinyl alcohol | 9002-89-5 | ４％水溶液の粘度が20℃で2cp以上 | 塗布量：600mg/㎡以下
50 | 界面活性剤 | B | 5 | 12 |  | ポリビニルピロリドン | Polyvinyl pyrrolidone | 9003-39-8 | 5％水溶液の粘度が20℃で34cp以上 | 塗布量：600mg/㎡以下、 塗布用に限る
51 | 界面活性剤 | B | 5 | 22 |  | ポリビニルポリピロリドン | Polyvinylpolypyrrolidone | 25249-54-1 | 水、5％酢酸及び50％エタノール溶媒による３時間還流条件下での総溶出量：50µg/ml以下 | 添加量：30．0％以下
52 | 滑剤 | C | 1 | 1 |  | 流動パラフィン | Liquid paraffin | 8002-74-2 | 品質は食品添加物公定書に従う | 添加量0.25％以下
53 | 滑剤 | C | 1 | 2 |  | 合成パラフィン | Synthetic paraffin | 8002-74-2 | (1)凝固点 93～99℃ (2)油含量： 0.5％以下 (3)吸光度 88℃ジヒドロナフタリン中で290nmでの吸収が0.01を超えないこと | 添加量0.25％以下
54 | 滑剤 | C | 1 | 11 |  | ポリエチレンワックス | Polyethylene wax | 9002-88-4 |  | 添加量：0.5％以下
55 | 滑剤 | C | 1 | 13 |  | 水素添加ポリブテン | Hydrogenated polybutene | 68937-10-0 | (1)99℃の粘度が39セイボルト以上、(2)臭素価3以下 | 脂肪性食品には使用できない
56 | 滑剤 | C | 2 | 1 |  | 高級脂肪酸(Ｃ8～Ｃ22) | Higher fatty acids (C8-C22) and behenic acid |  | Ⓑ 動物または植物から得られた脂肪酸及びそれらの脂肪酸を水素添加したもの
57 | 滑剤 | C | 3 | 1 |  | 高級脂肪酸(Ｃ18)アルミニウム | alminum stearate | 7047-64-9 | Ⓑ
58 | 滑剤 | C | 3 | 2 |  | 高級脂肪酸(Ｃ18) カルシウム | Higherfatty acid (C8-C22) calcium salts | 1592-23-0 | Ⓑ | ステアリン酸カルシウム, ステアリン酸亜鉛，ステアリン酸マグネシウムとの合計添加量0.5％以下
59 | 滑剤 | C | 3 | 3 |  | 高級脂肪酸(Ｃ18)マグネシウム | Higher fatty acid (C8-C22) magnesium salts | 557-04-0 | Ⓑ | ステアリン酸亜鉛，ステアリン酸カルシウムとの合計添加量0.5％以下
60 | 滑剤 | C | 3 | 4 |  | 高級脂肪酸(Ｃ18)亜鉛 | Higherfattyacid (C8-C18)zincsalts . | 557-05-1 | Ⓑ 塗布剤は不ケン化物2％以、ステアリン酸に限る。 | 添加量：0.5％以下、 塗布量：600mg/m2以下
61 | 滑剤 | C | 3 | 4-1 |  | ベヘン酸（Ｃ22）亜鉛 | Behenic acid(C22) zinc salts |  | 不ケン化物質2.0％以下
62 | 滑剤 | C | 4 | 1 |  | 直鎖脂肪族１価アルコール(Ｃ8～Ｃ18) | Straight-chain fatty monohydric alcohols (C8-C18) | 56-81-5 | Ⓑ 合成アルコールは (1)全ジオール:0.1%以下 (2)C8～C14:直鎖96%以上、アルコール分99%以上 (3)C16～C18:直鎖94%以上、アルコール分98%以上 (4)非アルコール不純物はパラフィンのこと
63 | 滑剤 | C | 5 | 3 |  | 高級脂肪酸(Ｃ4～Ｃ22)と直鎖脂肪族1価アルコール(Ｃ2，Ｃ4，Ｃ5)のエステル | Higher fatty acid (C4-C22) esters of straight-chain fafty alcohols (C2-C18) |  | Ⓑ ステアリン酸の場合アルコールＣ2～Ｃ18
64 | 滑剤 | C | 5 | 23 |  | ステアリン酸イソブチル | Isobutyl stearate | 646-13-9 | Ⓑ | 添加量0.2％以下
65 | 滑剤 | C | 7 | 2 |  | 水添ひまし油 | Hydrogenated castor oil | 8001-78-3
66 | 滑剤 | C | 7 | 8 |  | アセチル化モノグリセライド | Acetylated monoglycerides | 68990-54-5 | Ⓑ分子中アセチル基を持つ脂肪酸(Ｃ8～Ｃ22)グリセライドであって，酸価６以下，ライヘルトマイスル価75～200のもの 食品添加物公定書に従う | 塗布量：600mg/ m2以下
67 | 滑剤 | C | 8 | 1 |  | エチレンビス脂肪酸(C16,C18)アマイド | Ethylene bis-fatty acid (C 16,C 18) amide N,N'-Ethane-1,2-diylbispalmitamide | 110-31-6 5518-18-3 | Ⓑ 飽和脂肪酸に限る | (1)器具には添加量0.5％以下 (2)容器・包装には添加量0.2％以下
68 | 滑剤 | C | 8 | 2 |  | 高級脂肪酸(Ｃ18)アマイド | Higherfattyacid (C8-C22) amide |  | Ⓑ
69 | 滑剤 | C | 9 | 2 |  | ジメチルポリシロキサン | Dimethyl polysiloxane | 63148-62-9 | 粘度：最低100cSt（20℃） | 添加量：0.2％以下 塗布量600mg/㎡以下
70 | 滑剤 | C | 9 | 3 |  | メチルフェニルポリシロキサン | Methyl phenyl polysiloxane | 68083-14-7 | 20℃の粘度最低100cSt | 添加量：0.3％以下 塗布量600mg/㎡以下
71 | 滑剤 | C | 11 | 3 |  | モンタン酸ナトリウム | Montanwaxacidsodium salt |  |  | 添加量0.4％以下
72 | 充填剤 | D | 1 | 1 |  | 酸化マグネシウム | Magnesium oxide | 1309-48-4 |  | 複合酸化物系顔料成分として使用可能
73 | 充填剤 | D | 1 | 2 |  | 酸化アルミニウム | Aluminium oxide | 1344-28-1 |  | 塗布量：600mg/㎡以下 複合酸化物系顔料成分として使用可能
74 | 充填剤 | D | 1 | 3 |  | 酸化けい素 | Silicon oxide | 7631-86-9 | 官能基例えばビニル基，メタクリル基，アミノ基またはグリシジル基を有するアルコキシシランで処理する場合は，処理剤の量：は合計0.5％以下であること。 処理剤合計は、充填剤に対し5％以下 | 塗布量：600mg/㎡以下 無機顔料および複合酸化物系顔料成分として使用可能
75 | 充填剤 | D | 1 | 3-1 |  | 3-アミノプロピルトリエトキシシラン処理酸化けい素 | 3-aminopropyltriethoxysilane,Slicone oxide | 919-30-2 7631-86-9 | 3-アミノプロピルトリエトキシシランの酸化けい素への処理量：１０ｗｔ％以下、 3-アミノプロピルトリエトキシシラン処理された酸化けい素から抽出されうる3-アミノプロピルトリエトキシシランの残留量：が３mg/kgフィラー 以下であること | 処理された酸化けい素の添加量：２．０ｗｔ％以下、 フィルム（３００μ以下）としての使用に限る
76 | 充填剤 | D | 1 | 4 |  | 酸化カルシウム | Calcium oxide | 1305-78-8 |  | 複合酸化物系顔料成分として使用可能
77 | 充填剤 | D | 1 | 5 |  | 酸化チタン | Titanium oxide | 13463-67-7 | Pb，Cd 0.01％以下、As，Hg 0.005％以下 | 複合酸化物系顔料成分として使用可能
78 | 充填剤 | D | 1 | 6 |  | 酸化クロム(Ⅲ) | Chromium oxide (lll) | 1308-38-9 | Pb，Cd 0.01％以下、As，Hg 0.005％以下 | 複合酸化物系顔料成分として使用可能
79 | 充填剤 | D | 1 | 7 |  | 酸化鉄 | lron oxide | 1309-37-1 | Pb，Cd 0.01％以下、As，Hg 0.005％以下 | 複合酸化物系顔料成分として使用可能
80 | 充填剤 | D | 1 | 8 |  | 酸化亜鉛 | Zinc oxide | 1314-13-2 | Pb，Cd 0.01％以下、As，Hg 0.005％以下 金属亜鉛１％以下 | 複合酸化物系顔料成分として使用可能
81 | 充填剤 | D | 1 | 10 |  | 酸化コバルト | Cobalt oxide | 1308-06-1 |  | 複合酸化物系顔料成分としての使用に限る
82 | 充填剤 | D | 1 | 11 |  | 酸化ニオブ | Niobium oxide | 1313-96-8 |  | 複合酸化物系顔料成分としての使用に限る
83 | 充填剤 | D | 1 | 12 |  | 酸化ニッケル | Nickel oxide | 12035-36-8 |  | 複合酸化物系顔料成分としての使用に限る
84 | 充填剤 | D | 1 | 13 |  | 酸化アンチモン | Antimony oxide | 1327-33-9 1309-64-4 1314-60-9 |  | 複合酸化物系顔料成分としての使用に限る
85 | 充填剤 | D | 1 | 14 |  | 酸化タングステン | Tungsten oxide | 1314-35-8 |  | 複合酸化物系顔料成分としての使用に限る
86 | 充填剤 | D | 1 | 15 |  | アンチモンドープ酸化スズ | Tin oxide with Antimony doped | 68187-54-2 12673-86-8 |  | 複合顔料成分としてのみ使用できる マイカとの併用に限る。
87 | 充填剤 | D | 1 | 16 |  | チタンイエロー | Titan yellow | 8007-18-9 | Pb，Cd 0.01％以下、As，Hg 0.005％以下 | 無機顔料として使用可能
88 | 充填剤 | D | 1 | 17 |  | コバルトブルー | Cobalt blue | 1345-16-0 | Pb，Cd 0.01％以下、As，Hg 0.005％以下 | 無機顔料として使用可能
89 | 充填剤 | D | 1 | 18 |  | 三酸化アンチモン | Antimony trioxide | 1309-64-4 |  | アンチモンの移行量：0.02㎎/㎏以下、 アンチモンの定量法は告示３７０号アンチモン溶出試験法による
90 | 充填剤 | D | 1 | 19 |  | シリル化処理無水ケイ酸 | Silicon dioxide, silanated | 68909-20-6 |  | 塗布剤として塗布量：600mg/㎡以下
91 | 充填剤 | D | 1 | 20 |  | 酸化マンガン | Manganese oxide |  |  | 複合酸化物系顔料成分として使用できる
92 | 充填剤 | D | 2 | 2 |  | 水酸化アルミニウム | Aluminium hydroxide | 21645-51-2 | Pb，Cd 0.01％以下、As，Hg 0.005％以下 | 無機顔料および複合酸化物系顔料成分として使用可能
93 | 充填剤 | D | 3 | 1 |  | 炭酸マグネシウム | Magnesium carbonate | 546-93-0
94 | 充填剤 | D | 3 | 2 |  | 炭酸カルシウム | Calcium carbonate | 471-34-1
95 | 充填剤 | D | 4 | 1 |  | 硫酸カルシウム | Calcium sulfate | 7778-18-9
96 | 充填剤 | D | 4 | 2 |  | 水酸化アルミニウム | Aluminium hydroxide | 21645-51-2 | Pb，Cd 0.01％以下、As，Hg 0.005％以下 | 無機顔料および複合酸化物系顔料成分として使用可能
97 | 充填剤 | D | 4 | 3 |  | 硫酸バリウム | Barium sulfate | 7727-43-7 | Pb，Cd 0.01％以下、As，Hg 0.005％以下 | 無機顔料として使用可能
98 | 充填剤 | D | 5 | 1 |  | ケイ酸ナトリウム | Sodium silicate | 1344-09-8
99 | 充填剤 | D | 5 | 2 |  | けい酸マグネシウム | Magnesium silicate | 1343-88-0
100 | 充填剤 | D | 5 | 3 |  | けい酸アルミニウム | Aluminium silicate | 12068-56-3
101 | 充填剤 | D | 5 | 5 |  | けい酸カルシウム | Calcium silicate | 1344-95-2
102 | 充填剤 | D | 5 | 6 |  | アルミノ珪酸塩(Na,Ca) | Aluminosilicate (Na, Ca) (Zeolite), | 68989-22-0 1344-00-9 | ゼオライト系のみ、（Na,Ca塩)
103 | 充填剤 | D | 5 | 7 |  | けい酸アルミニウムカルシウム | Aluminium and calcium silicates | 1344-00-9 | ＦＤＡ§182.2122に相当するもの
104 | 充填剤 | D | 5 | 9 |  | ナトリウム、カリウム、カルシウム、マグネシウム、アルミニウム、鉄のケイ酸塩又は、それらの混合物 | Silicates or mixed silicates of sodium, potassium, calcium, magnesium, aluminium and iron |  | 石綿は除去されたもの充填剤の結合剤として、アルコキシシラン、官能基例えばビニル基、メタクリル基、アミノ基またはグリシジル基を有するもので処理する場合は、処理剤の量：は合計0.5%以下であること。 結合剤合計は、充填剤に対して5％以下
105 | 充填剤 | D | 5 | 9-1 |  | 3-アミノプロピルトリエトキシシラン処理ケイ酸塩（ナトリウム、カリウム、カルシウム、マグネシウム、アルミニウム、もしくは鉄の塩、又はそれらの混合物） | Silicic acid salt, 3-aminopropyltrietoxysilane | 919-30-2 1344-01-0 | 3-アミノプロピルトリエトキシシランのケイ酸塩への処理量：３ｗｔ％以下 | 対象樹脂へのシラン処理ケイ酸塩の添加量：５ｗｔ％以下、 製品厚み１ｍｍ以下
106 | 充填剤 | D | 5 | 10 |  | マイカ | Mica | 12001-26-2 | Pb，Cd0.01％以下、As，Hg0.005％以下 | 無機顔料として使用可能
107 | 充填剤 | D | 6 | 1 |  | クレー | Clay | 1332-58-7
108 | 充填剤 | D | 6 | 2 |  | けいそう土 | Diatomaceus earth | 7631-86-9
109 | 充填剤 | D | 6 | 3 |  | カオリン(陶土) | Kaolin (porcelain clay) | 1332-58-7
110 | 充填剤 | D | 6 | 4 |  | タルク | Talc | 14807-96-6
111 | 充填剤 | D | 6 | 10 |  | グラファイト | Graphite | 7782-42-5 | Pb，Cd 0.01％以下、As，Hg 0.005％以下 | 無機顔料として使用可能
112 | 充填剤 | D | 6 | 11 |  | シェナー | Sienna | 1309-37-1 977139-25-5 | Pb，Cd 0.01％以下、As，Hg 0.005％以下 | 無機顔料として使用可能
113 | 充填剤 | D | 6 | 12 |  | 生シェナー | Raw sienna | 1309-37-1 12000-57-6 | Pb，Cd 0.01％以下、As，Hg 0.005％以下 | 無機顔料として使用可能
114 | 充填剤 | D | 6 | 13 |  | 焼アンバー | Calcined amber |  | Pb，Cd 0.01％以下、As，Hg 0.005％以下 | 無機顔料として使用可能
115 | 充填剤 | D | 7 | 8 |  | 複合酸化物系顔料 | Complex oxide pigments |  |  | 無機顔料として使用
116 | 充填剤 | D | 8 | 1 |  | アルミニウム | Aluminium | 7429-90-5 | Pb，Cd 0.01％以下、As，Hg 0.005％以下
117 | 充填剤 | D | 9 | 2 |  | 群青 | Ultramarine | 57455-37-5 | Pb，Cd 0.01％以下、As，Hg 0.005％以下 | 無機顔料として使用可能
118 | 充填剤 | D | 10 | 1 |  | 炭素繊維 | Carbon fiber | 7440-44-0 | 結合剤として，アルコキシシラン官能基たとえばビニル基，メタクリル基，アミノ基，又はグリシジル基をもつものを使用できる。充填剤に対し0.5％以下，または充填剤入りプラスチックに対し0.3％以下
119 | 充填剤 | D | 10 | 5 |  | マグネシウム・ナトリウム・フルオライド・シリケート |  | 37296-97-2 |  | フッ化物溶出量0.3mg/kg-食品以下
120 | 発泡剤 発泡助剤 | E | 2 | 4 |  | くえん酸 | Citric acid | 77-92-9 |  | 塗布量：600mg/㎡以下、塗布用に限る
121 | ポリマー添加材 | F | 1 | 1 |  | ポリエチレン | Polyethylene | 9002-88-4 | ポリエチレンのポジティブリストに従うもの
122 | ポリマー添加材 | F | 1 | 10 |  | ポリプロピレン | Polypropylene | 9003-07-0 | ポリプロピレンのポジティブリストに従うもの
123 | ポリマー添加材 | F | 3 | 2 |  | ポリメタクリレート | Polymethacrylate | 9011-14-7 | メタクリル樹脂のポシティブリストに従うもの | 塗布量：600mg/㎡以下
124 | ポリマー添加材 | F | 3 | 5 |  | メタクリル酸メチル・エチレングリコ－ルジメタクリレート共重合物 | Methylmethacrylate-Ethylene glycol methacrylate copolymer
125 | ポリマー添加材 | F | 3 | 6 |  | ポリアクリル酸ナトリウム | Sodium polyacrylate | 9003-04-7 |  | 添加量：０．５ｗｔ％以下
126 | ポリマー添加材 | F | 6 | 2-1 |  | ポリエチレンテレフタレート | Polyethylene terephthalate | 25038-59-9 | ポリエチレンテレフタレートのポジティブリストに従うもの
127 | ポリマー添加材 | F | 6 | 4 |  | ふっ素樹脂 | Fluorine resins | 9002-84-0 | ふっ素樹脂のポジティブリストに従うもの
128 | ポリマー添加材 | F | 6 | 32 |  | ポリシクロヘキシレンジメチレンテレフタレート | Polycycl ohexyl ened i methylene tere phthlate | 0 | ポリシクロヘキシレンジメチレンテレフタレートのポジティブリストに従うもの
129 | ポリマー添加材 | F | 6 | 33 |  | ポリエチレンナフフタレート | Polyethylene naphthalate | 24968-11-4 | ポリエチレンナフフタレートのポジティブリストに従うもの
130 | ポリマー添加材 | F | 6 | 56 |  | ポリ乳酸 | Polylactide、polylactic acid | 9051-89-2 | ポリ乳酸のポジティブリストに従うもの
131 | その他 | G | 2 | 1 |  | 炭酸ナトリウム | Sodium carbonate | 144-55-8 | ポリマー中で中和されていること .品質は食品添加物公定書に従う | 塗布量600mg/ m2以下
132 | その他 | G | 3 | 2 |  | 塩化マグネシウム | Magnesium chloride | 7786-30-3 |  | 塗布剤として使用するものは、食品添加物公定書に従うものであり、塗布量制限として600mg/m2以下となる
133 | その他 | G | 4 | 2A |  | 無水硫酸マグネシウム | Magnesium sulfate anhydride | 7487-88-9
134 | その他 | G | 4 | 9 |  | 硫酸アルミニウム | Aluminium sulphate | 10043-01-3
135 | その他 | G | 6 | 4 |  | 酢酸ナトリウム | Sodium Acetate | 127-09-3 |  | 塗布量 600mg/㎡以下
136 | その他 | G | 6 | 6 |  | 安息香酸ナトリウム | Sodium benzoate | 532-32-1 |  | 塗布量600mg/㎡以下 塗布用に限る
137 | その他 | G | 6 | 57 |  | シクロデキストリン | cyclodextrin（α、β、γ） | 10016-20-3 7585-39-9 17465-86-0 | 食品添加物公定書に従う | 塗布量：600mg/ m2以下 塗布用に限る
138 | その他 | G | 6 | 70 |  | 窒化ホウ素 | boron nitride | 10043-11-5 |  | 添加量：2％以下
139 | 色材 | J | 1 |  |  | 有機顔料 |  |  | Pb，Cd :0.01%以下 As，Hg :0.005%以下 （含有量)、 遊離アミン:0.05%以下 （含有量)、 Se，Ba :0.01%以下 Cr :0.1%以下 Sb :0.025%以下 (溶出量)
140 | 色材 | J | 1 | 2-1 |  | 3,3'-ジオキソ-N,N'-ビス(2-オキソ-2,3-ジヒドロ-1H-ベンゾイミダゾール-5-イル)-2,2'-[エチレンビス(オキシ-o-フェニレンアゾ)]ジブチルアミド (C.I.Pigment Yellow 180) | 2,2'-[1,2-Ethanediylbis(oxy-2,1-phenyleneazo)bis[N-(2,3-dihydro-2-oxo-1H-benzimidazol-5-yl)]-3-oxo-butanamide | 77804-81-0 |  | 添加量 １ｗｔ％以下 使用温度：Ｂ～Ｇ
141 | 色材 | J | 1 | 9-1 |  | 2,9-ビス[4-(フェニルアゾ）フェニル］アントラ[2,1,9-def.6,5,10-d'e'f']ジイソキノリン-1,3,8,10-テトラオン (C.I. Pigment Red 178) | 2,9-bis[4-(phenylazo)phenyl]anthra[2,1,9-def:6,5,10-d'e'f']diisoquinoline-1,3,8,10(2H,9H)-tetraone | 3049-71-6 |  | 添加量 1 ｗｔ％以下
142 | 色材 | J | 1 | 13-2 |  | 3,6-ビス(4-クロロフェニル)ピロロ[3,4-c]ピロール-1,4-ジオン (C.I.Pigment Red 254) | 3,6-Bis(4-chlorophenyl)-2,5-dihydro-pyrrolo[3,4-c]pyrrole-1,4-dione | 84632-65-5 |  | 添加量 1 ｗｔ％以下
143 | 色材 | J | 2 |  |  | 染料 |  |  | Pb，Cd :0.01%以下、As，Hg :0.005%以下 （含有量)、 遊離アミン:0.05%以下 （含有量)、 Se，Ba :0.01%以下、Cr :0.1%以下 Sb :0.025%以下 (溶出量)
144 | 色材 | J | 2 | 3-2 |  | 1,4-ビス[(2,6-ジエチル-4-メチルフェニル)アミノ]アントラキノン (Solvent Blue 97) | 1,4-bis[(2,6-diethyl-4-methylphenyl)amino] anthraquinone | 61969-44-6 32724-62-2 |  | 添加量：制限：０．２ｗｔ％以下
145 | 色材 | J | 2 | 3-4 |  | 1,4-ビス(p-トルイジノ)アントラキノン (C.I.Solvent Green 3) | 1,4-Bis(p-toluidino)anthraquinone | 128-80-3 |  | 添加量 ０．２ｗｔ％以下
146 | 色材 | J | 6 |  |  | 無機顔料 |  |  | Pb，Cd :0.01%以下 As，Hg :0.005%以下 （含有量)、 Se，Ba :0.01%以下 Cr :0.1%以下 Sb :0.025%以下 (溶出量)
147 | 色材 | J | 6 | 1-1 |  | アルミニウム(C.I. Pigment Metal 1) | Alminium(C.I. Pigment Metal 1) | 7429-90-5 | 材質としては充填剤Ｄ８－１であること | 添加量： ３ｗｔ％以下
148 | 色材 | J | 6 | 2-1 |  | 酸化チタン(C.I.Pigment White 6) | Titanium(IV) oxide | 13463-67-7 | 材質としては充填剤Ｄ１－５であること | 添加量： ３ｗｔ％以下
149 | 色材 | J | 6 | 2-3 |  | 酸化第二鉄(別名：弁柄) ( C.I.Pigment Red 101) | Ferric oxide | 1309-37-1 | 材質としては充填剤Ｄ１－７であること | 添加量： ３ｗｔ％以下
150 | 色材 | J | 6 | 2-8 |  | 酸化亜鉛(C.I. Pigment White 4) | Zinc Oxide ZnO | 1314-13-2 | 材質としては充填剤Ｄ１－８であること | 添加量： ３ｗｔ％以下
151 | 色材 | J | 6 | 3-1 |  | チタン―アンチモン―ニッケル 複合酸化物（チタンイエロー C.I.Pigment Yellow 53) | （Ti，Sb，Ni）O2 | 8007-18-9 | 材質としてはチタン-アンチモン-ニッケルの複合酸化物である充填剤Ｄ１－１６であること | 添加量： ３ｗｔ％以下
152 | 色材 | J | 6 | 3-2 |  | 鉄-亜鉛 複合酸化物(C.I.Pigment Yellow 119) | Zinc Ferrite Brown Spinel (Zn,Fe)O | 68187-51-9 | 材質としては充填剤Ｄ１－７／Ｄ１－８であること | 添加量： ３ｗｔ％以下
153 | 色材 | J | 6 | 3-3 |  | チタン-ニッケル-ニオブ 複合酸化物 (C.I.Pigment Yellow 161) | Nickel Niobium Titanium Yellow Rutile (Ti,Ni,Nb)O | 68611-43-8 | 材質としては充填剤Ｄ１－５／Ｄ１－１２／Ｄ１－１１であること | 添加量： ３ｗｔ％以下
154 | 色材 | J | 6 | 3-5 |  | コバルトブルー ( C.I.Pigment Blue 28) | C.I.Pigment Blue 28 （Co，Al）O2 | 1345-16-0 | 材質としてはコバルト－アルミニウムの複合酸化物である充填剤Ｄ１－１７であること | 添加量： ３ｗｔ％以下
155 | 色材 | J | 6 | 3-12 |  | チタン-アンチモン-クロム複合酸化物 ( C.I.Pigment Brown 24) | Chrome Antimony Titanium buff rutile (Cr, Sb, Ti) O | 68186-90-3 | 材質としては充填剤Ｄ１－５／Ｄ１－６／Ｄ１－１３であること | 添加量： ３ｗｔ％以下
156 | 色材 | J | 6 | 3-13 |  | 鉄-コバルト-クロム複合酸化物(C.I. Pigment Black 27) | Iron Cobalt Chromite Black Spinel | 68189-97-0 | 材質としては充填剤Ｄ１－７／Ｄ１－１０／Ｄ１－６であること | 添加量： ３ｗｔ％以下
157 | 色材 | J | 6 | 3-15 |  | 鉄-チタン複合酸化物(五酸化チタン二鉄） (C.I. Pigment Brown 48) | Fe2TiO5 | 1310-39-0 | 材質としては充填剤Ｄ１－７／Ｄ１－５であること | 添加量： ３ｗｔ％以下
158 | 色材 | J | 6 | 4-2 |  | 群青( C.I.Pigment Blue 29) | C.I.Pigment Blue 29 Ultramarine | 57455-37-5 | 材質としては充填剤Ｄ９－２であること | 添加量： ３ｗｔ％以下
159 | 色材 | J | 6 | 4-3 |  | 硫酸バリウム(C.I. Pigment White 21) | Barium Sulfate BASO4 | 7727-43-7 | 材質としては充填剤 Ｄ４－３であること | 添加量： ３ｗｔ％以下
160 | 色材 | J | 7 | 1 |  | カーボンブラック(C.I.Pigment Black 7)(別名 C.I.Pigment Black 6） | Carbon black | 1333-86-4 | 品質：トルエン抽出物０．１％以下、 ベンツ(a)ピレン含有量：０．２５mg/kg以下 色材試験法に適合 Ａ８－１として収載されている物質であること | 添加量：２．５ｗｔ％以下、
161 | FCN認可物質 | YF | 2 | 5-28 |  | スチレン・ブタジエンブロツク共重合体水素添加物の無水マレイン酸変性物 | Hydrogenated styrene-butadiene block copolymers modified with maleic anhydride such that the basic polymers are composed of : 18 to 40 percent by weight of units derived from styrene, 58 to 80 percent by weight of units derived from hydrogenated 1,3-butadiene and 0.1 to 2 percent by weight of units derived from maleic anhydride. |  | FDAFCN No 28に記載の制限に従う
162 | FCN認可物質 | Y(PCT) |  | 38-179 |  | 1,4-ベンゼンジカルボン酸、1,4-シクロヘキシレンジメタノールと1,2エタンジオールのポリマ- | Copolymers and polymers made from the reaction of dimethyl terephthalate or terephthalic acid with a mixture containing 99 to 0 mole percent of ethylene glycol and 1 to 100 mole percent of 1,4-cyclohexanedimethanol (70 percent trans isomer, 30 percent cis isomer). The FCS is further identified as follows: Ethylene-1,4-cyclohexylenedimethylene terephthalate copolymers (CAS Reg. No. 25640-14-6), manufactured from dimethylterephthalate (DMT), ethylene glycol (EG), and 1,4-cyclohexanedimethanol (CHDM). Ethylene-1,4-cyclohexylenedimethylene terephthalate copolymers (CAS Reg. No. 25038-91-9), manufactured from terephthalic acid (TPA), EG, and CHDM. 1,4-cyclohexylenedimethylene terephthalate copolymers (CAS Reg. No. 25135-20-0), manufactured with DMT and CHDM. 1,4-cyclohexylenedimethylene terephthalate copolymers (CAS Reg. No. 25037-99-4), manufactured with TPA and CHDM. | 25640-14-6 5038-91-9, 25135-20-0, 25037-99-4 | エチレングリコール：50モル％未満， 1,4-シクロヘキサンジメタノール：50モル％以上の範囲限定とする。 | 用途、温度制限はＦＣＮ179に従う
163 | FCN認可物質 | YF | 3 | 36-429 |  | メタクリル酸メチル・メタクリル酸グリシジル・スチレン共重合物 | Copolymer of styrene (CAS Reg. No. 100-42-5), methyl methacrylate (CAS Reg. No.80-62-6), and glycidyl methacrylate (CAS Reg. No. 106-91-2). | 100-42-5 80-62-6 106-91-2 |  | 添加量0.5%以下
164 | FCN認可物質 | YC | 7 | 39-750 |  | オクタデカン酸，1-(12-アセチルオキシ)-,2,3-ビス(アセチルオキシ)プロピルエステル;1-(12-アセトキシステアロイル)-2,3-ジアセチルグリセロール | Octadecanoic acid, 1-(12-acetyloxy)-, 2,3-bis(acetyloxy) propyl ester; 1-(12-acetoxystearoyl)- 2,3-diacetyl glycerol | 736150-63-3 |  | 可塑剤として添加量:3.0％以下 着色分散剤として添加量0.5％以下
165 | FCN認可物質 | Y(PCT) |  | 42-729 |  | 1,4-シクロヘキサンジメタノール･2,2,4,4-テトラメチルｰ1,3－シクロブタンジオール・テレフタル酸重縮合物 | Polymer of dimethyl terephthalate, 1,4-cyclohexanedimethanol, and 2,2,4,4-tetramethyl- 1,3- cyclobutanediol (CAS Reg. No. 261716-94-3) containing 2,2,4,4-tetramethyl- 1,3- cyclobutanediol at up to 40 mole percent (expressed as mole % of the glycol component of the finished copolyesters) and 1,4-cyclohexanedimethanol at no less than 60 mole percent. | 261716-94-3 |  | 100℃以下で使用 繰り返し使用に限る
166 | FCN認可物質 | Y(PET) | 1 | 71-85 |  | ベンゼンー1,4-ジカルボン酸と1,2-エタンジオールとベンゼンー1,3-ジカルボン酸とからなる共重合エステル | Polyethylene terephthalate copolyesters (diethylene glycol-isophthalate modified) prepared by the condensation of dimethyl terephthalate or terephthalic acid and ethylene glycol with one or more of the following: dimethyl isophthalate, isophthalic acid, and diethylene glycol. The finished polymer shall contain a total of not more than 10 mole-percent of diethylene glycol and isophthalate units, with the diethylene glycol content expressed as a mole-percent of the total glycol units and the isophthalate content expressed as a mole-percent of the total isophthalate/terephthalate units.
167 | FCN認可物質 | YG | 5 | 55-1148 |  | 1,2-ベンズイソチアゾール-3-オン(2H)1,1-ジオキサイドナトリウム塩 | 1,2-Benzisothiazol-3-one(2H)1,1-jioxide,sodium salt | 128-44-9 |  | 添加量制限：0.1ｗｔ％以下
Ⓑ 牛脂由来の油脂類を出発原料として使用する場合は、次の何れかによること
（1）人の食用に適した牛脂を使用したもの。
（2）250℃、250℃相当圧力、３時間等の高温高圧の条件下で加水分解、けん化又はエステル交換したもの。

## 表27 PEN
ポリエチレンナフタレート | [9 empty] | （平成29年2月1日現在）
No | 種類 | 業界PL番号 |  |  | 重複 | 物質名（和名） | 物質名（英名） | CAS | 規格（品質） | 制限（使用量・使用条件等）
1 | 基ポリマー | 2-42 | (1) | ① |  | 2,6-ナフタレンジカルボン酸ジメチルとエチレングリコールを出発原料として得られる重合体 | Polyethylene naphthalate | 24968-11-4 |  | 灰分 0.1%以下 重金属の溶出量は本自主基準の溶出試験、重金属の項に規定された値の２分の１以下とする
2 | 基ポリマー | 2-42 | (1) | ② |  | 酸成分として、2,6-ナフタレンジカルボン酸ジメチルの一部を下記の化合物に置換して得られる重合体 （酸成分） テレフタル酸ジメチル |  |  | テレフタル酸ジメチルの使用量は酸成分中で50mol％以下とする | 灰分 0.1%以下 重金属の溶出量は本自主基準の溶出試験、重金属の項に規定された値の２分の１以下とする
3 | 基ポリマー | 2-42 | (1) | ③ |  | 酸成分としての2,6-ナフタレンジカルボン酸ジメチルの一部を下記の化合物に置換し、ジオール成分としてエチレングリコールを下記の化合物に置換して得られる重合体 （酸成分） テレフタル酸ジメチル （ジオール成分） 1,4-シクロヘキサンジメタノール |  |  | 酸成分：テレフタル酸ジメチルの使用量は酸成分中で，15mo1％以下とする ジオール成分：1,4-シクロヘキサンジメタノールの使用量はジオール成分中で40mol％以下とする | 灰分 0.1%以下 重金属の溶出量は本自主基準の溶出試験、重金属の項に規定された値の２分の１以下とする
4 | 安定剤 | A | 1 | 1 |  | ソルビン酸カリウム | Potassium sorbate | 24634-61-5 |  | 塗布量：600mg/㎡以下 塗布用に限る
5 | 安定剤 | A | 2 | 1 |  | エポキシ化大豆油 | Epoxydized soybean oil | 8013-07-8 | オキシラン酸素：6～7% ヨウ素価：８未満 | 添加量：1.0%以下 エポキシ化合物、燐化合物、硫黄化合物、フェノール系化合物の合計添加量1.0%以下
6 | 安定剤 | A | 4 | 2 |  | トリス(ミックスド,モノおよびジノニルフェニル)フォスファイト | Tris(mixed, mono- and di-) nonylphenylphosphite | 54771-30-1 | トリイソプロパノールアミンの含有量：1.0％以下 | 添加量：0.5％以下
7 | 安定剤 | A | 5 | 2 |  | 3,3'－チオジプロピオン酸ジラウリル | Dilauryl-3,3-Thiodipropionate | 123-28-4 | Ⓑ
8 | 安定剤 | A | 5 | 4 |  | 3,3'－チオジプロピオン酸ジステアリル | Distearyl-3,3'-thiopropionate | 693-36-7 | Ⓑ
9 | 安定剤 | A | 6 | 1-1 |  | ブチル化ヒドロキシトルエン | Butylated hydroxytoluene | 128-37-0 |  | 添加量：0.5％以下
10 | 安定剤 | A | 6 | 4-1 |  | 1,3,5－トリメチル－2,4,6－トリス(3,5－ジ－t－ブチル－4－ヒドロキシベンジル)ベンゼン | 1,3,5-Trimethyl-2,4,6-tris(3,5-di-t-butyl-4-hydroxybenzyl) benzene | 1709-70-2 |  | 添加量：0.5％以下
11 | 安定剤 | A | 6 | 4-2 |  | テトラキス〔メチレン－3－(3',5)ジ－t－ブチル－4'－ヒドロキシフェニル〕プロピオネート〕メタン | Tetrakis(methylene-3-[3',5'-di-t-buty-4'-hydroxyphenyl] propionate)methane | 6683-19-8 |  | 添加量：0.5％以下
12 | 安定剤 | A | 8 | 1 |  | カーボンブラック | Carbon black | 1333-86-4 | チャンネル法によるもの、または下記の規格を満たすもの トルエン抽出物0.1％以下、 ベンツ(a)ピレン含有量：0,25 mg/kg以下、 | 添加量：2.5%以下 色材として使用可能
13 | 安定剤 | A | 8 | 2a |  | パラオキシ安息香酸メチル | Methyl p-oxybenzoate | 99-76-3 |  | 塗布量：600mg/㎡以下、 塗布用に限る
14 | 安定剤 | A | 8 | 2b |  | パラオキシ安息香酸プロピル | Propyl p-oxybenzoate | 94-13-3 |  | 塗布量：600mg/㎡以下、 塗布用に限る
15 | 安定剤 | A | 8 | 4 |  | ソルビン酸 | Sorbic acid | 110-44-1 |  | 塗布量：600mg/㎡以下、 塗布用に限る
16 | 界面活性剤 | B | 1 | 1 |  | グリセリン脂肪酸エステル | Glycerin fatty acid esters | 31566-31-1 | Ⓑ 品質は食品添加物公定書に従う | 塗布量：600mg/㎡ 以下、
17 | 界面活性剤 | B | 1 | 2 |  | ソルビタン脂肪酸(C8～C22)エステル | Sorbitan fatty acid (C8-C22)esters | 1338-43-8 | Ⓑ 品質は食品添加物公定書に従う | 塗布量：600mg/㎡以下 塗布用に限る
18 | 界面活性剤 | B | 1 | 3 |  | プロピレングリコール脂肪酸(C8～C22)エステル | Propylene glycol fatty acid (C8-C22)esters | 067784-83-2 67784-79-6 026403-62-3 | Ⓑ 品質は食品添加物公定書に従うもの | 塗布量：600mg/㎡以下 塗布用に限る
19 | 界面活性剤 | B | 1 | 10 |  | ポリオキシエチレン(20モル)ソルビタン脂肪酸(Ｃ12～Ｃ18)エステル | Polyoxyethylene (20 moles) sorbitan fatty acid (C12-C18)esters | 9005-67-8 | Ⓑ オレイン酸、ラウリン酸限定で、下記品質規格を満足すること。 (1)ケン化価 ４０～５０ (2)酸価 ０～２ (3)ヒドロキシル価 ６０～１０８ (4)オキシエチレン含有量 ７０～７４％ | 塗布量：600mg/㎡以下
20 | 界面活性剤 | B | 1 | 11 |  | ポリエチレングリコール脂肪酸(C8~C22)エステル | Polyethylene glycol fatty acid (C8-C22) esters | 9004-99-3 9004-96-0 | Ⓑ | 塗布量：600ｍｇ／㎡ 以下、 塗布用に限る
21 | 界面活性剤 | B | 1 | 13 |  | ポリオキシエチレン脂肪族アルコール(Ｃ12～Ｃ20)エーテル | Polyoxyethylene fatty alcohol (C12-C20) ethers | 69013-19-0 | Ⓑ | 塗布量：600ｍｇ／㎡ 以下、 塗布用に限る
22 | 界面活性剤 | B | 1 | 13-2 |  | ポリオキシエチレン(4～14モル)脂肪族アルコール(C5～C18)エーテル | Polyoxyethylene (4-14) Alkyl(5-18) Ether | 9002-93-1 | Ⓑ | 溶出量5mｇ/㎏以下 塗布量 100mg/㎡以下 塗布用に限る
23 | 界面活性剤 | B | 1 | 14 |  | ポリオキシエチレン(4～50モル)アルキル(Ｃ7以上)フェニルエーテル | Polyoxyethylene (4-50 moles) alkyl(≧C7)phenyl ethers | 9002-93-1 | Ⓑ | 塗布量：100mg/㎡以下 塗布用に限る
24 | 界面活性剤 | B | 1 | 15 |  | N,Nビス(2－ヒドロキシエチル)脂肪(C8～C18)アミン | N,N-Bis(2-hydroxyethyl) fatty(C 8-C18)amine | 10213-78-2 | Ⓑ | 塗布用に限る 塗布量：24mg/㎡以下
25 | 界面活性剤 | B | 1 | 16 |  | 脂肪酸(Ｃ12～Ｃ18)とジエタノールアミンによる縮合生成物 | Condensates of fatty acids (C12-C18)with diethanol amine | 120-40-1 | Ⓑ | 塗布量：600mg/㎡ 以下、 塗布用に限る
26 | 界面活性剤 | B | 1 | 17 |  | ポリオキシプロピレンポリオキシエチレンブロックポリマー | Polyoxypropylene polyoxyethylene block copolymer | 9003-11-6 |  | 塗布量：600mg/㎡以下
27 | 界面活性剤 | B | 1 | 18 |  | ポリエチレングリコール | Polyethylene glycol | 25322-68-3 | 分子量：200～9,500 エチレングリコールとジエチレングリコールの残存量：0.2％以下 | 塗布量：600mg/㎡以下
28 | 界面活性剤 | B | 1 | 19 |  | ポリプロピレングリコール | Polypropylene glycol | 25322-69-4 | 分子量：400～4,000 | 塗布量：600mg/㎡以下
29 | 界面活性剤 | B | 1 | 21 |  | ポリエチレンオキサイド | Polyethylene oxide | 25322-68-3 |  | 塗布量：600ｍｇ／㎡ 以下 塗布用に限る
30 | 界面活性剤 | B | 1 | 23 |  | イソプロピルアルコール | Isopropyl alcohol | 67-63-0 |  | 塗布量：600mg/㎡以下 塗布用に限る
31 | 界面活性剤 | B | 1 | 26 |  | Ｎ，Ｎ－ジメチルアミノエチルメタクリレート・２－ヒドロキシエチルメタクリレート・メチルメタクリレート共重合物のモノクロル酢酸ナトリウムによる変性物 | Reaction product of N,N-dimethylaminoethyl methacrylate-2-hydroxyethyl methacrylate-methyl methacrylate copolymer with sodium monochloroacetate | 72765-59-4 | 数平均分子量：：40,000～70,000 モノクロル酸ナトリウムによる変性率：20～40％ | 表面塗布200㎎/㎡以下
32 | 界面活性剤 | B | 1 | 28 |  | Ｎ－２－ヒドロキシエチル－Ｎ－（２－ヒドロキシアルキル）アミン | Ｎ-2-ｈｙｄｒｏｘｙｅｔｈｙｌ-Ｎ-(2-ｈｙｄｒｏｘｙａｌｋｙｌ) ａｍｉｎｅ | 84836-93-1 2615-84-1 56975-13-4 | Ⓑ アルキルはＣ12（２～60％），Ｃ14（40～98％） | 塗布量：500mg/㎡ 塗布用に限る
33 | 界面活性剤 | B | 1 | 29 |  | エチルアルコール | Ethanol |  |  | 塗布量：600mg/㎡以下
34 | 界面活性剤 | B | 2 | 1 |  | アルキル(Ｃ10～Ｃ20)スルホン酸塩(Ｎa) | Alkyl (C10-C20) sulfates(Na, K, NH4) | 977180-90-7,（Na） 27176-87-0 | Ⓑ | Ｎa塩は3.0％以下 塗布量：120mg/㎡以下
35 | 界面活性剤 | B | 2 | 2 |  | アルキル(C9～C20)ベンゼンスルホン酸塩(Na) | Alkyl (C9-C 20) benzene sulfonates (Na, K, NH4) | 68411-30-3 | Ⓑ | 添加量:0.2%以下 B2-1、B2-3合計塗布量：600mg/㎡以下
36 | 界面活性剤 | B | 2 | 2-2 |  | ドデシルベンゼンスルホン酸塩(Mg、Zn) |  |  |  | 移行量：30mg/kg以下 B2-1、B2-3合計塗布量：600mg/㎡以下
37 | 界面活性剤 | B | 2 | 3 |  | アルキルナフタリンスルホン酸塩(Na) | Alkyl (C10-C 20) naphthalene sulfonate Na,Salt | 577-11-7 |  | 添加量:3.0％以下 B2-1,2,3の合計塗布量：600mg/㎡以下、
38 | 界面活性剤 | B | 2 | 4 |  | ソジウムジアルキル(Ｃ4～Ｃ16)スルホサクシネート | Sodium dialkyl(C4-C 16) sulfosuccinate |  | Ⓑ | 塗布用に限る 塗布量：600mg/㎡以下
39 | 界面活性剤 | B | 2 | 9 |  | アルキル(C8～C20)サルフェート(Na,K,NH4) | Alkyl (C8-C 20) sulfates (Na, K, NH4) | 151-21-3 | Ⓑ | B2-1､-2との合計塗布量：600mg/㎡以下
40 | 界面活性剤 | B | 2 | 10 |  | ポリオキシエチレン脂肪アルコール(C12～C20)エーテルサルフェート(Na,NH4) | Polyoxyethylene fatty alcohol (C12-C20) ether sulfates (Na, NH4) |  | Ⓑ | 塗布量：600mg/㎡以下 塗布用に限る
41 | 界面活性剤 | B | 2 | 11 |  | ポリオキシエチレン(4～50モル) アルキル(C7以上)フェニルエーテルサルフェート(Na,NH4) | Polyoxyethylene (4-50 moles) alkyl (≧C7) phenylether sulfates (Na, NH4) | 55348-40-8 | Ⓑ | 塗布量：600mg/㎡以下、 塗布用に限る
42 | 界面活性剤 | B | 2 | 16 |  | 脂肪酸(C8～C22)塩 (Na,K,NH4) | Fatty acid (C8-C22) salts (Na, K, NH4) | 143-19-1 | Ⓑ 水添物を含む | 塗布量：600mg/㎡以下、
43 | 界面活性剤 | B | 5 | 1 |  | カルボキシメチルセルロース及びそのナトリウム塩 | Carboxymethyl cellulose and its sodium salt | 9000-11-7 |  | 塗布量：600mg/以下 塗布用に限る
44 | 界面活性剤 | B | 5 | 2 |  | メチルセルロース | Methyl Cellulose | 9004-67-5 |  | 塗布量：600mg/㎡以下
45 | 界面活性剤 | B | 5 | 5 |  | メチルヒドロキシプロピルセルロース | Methylhydroxypropyl cellulose | 9004-65-3 | 塗布剤として使用するものは、品質は食品添加物公定書に従う | 塗布量：600mg/以下
46 | 界面活性剤 | B | 5 | 9 |  | ポリビニルアルコール | Polyvinyl alcohol | 9002-89-5 | ４％水溶液の粘度が20℃で2cp以上 | 塗布量：600mg/㎡以下
47 | 界面活性剤 | B | 5 | 12 |  | ポリビニルピロリドン | Polyvinyl pyrrolidone | 9003-39-8 | 5％水溶液の粘度が20℃で34cp以上 | 塗布量：600mg/㎡以下、 塗布用に限る
48 | 界面活性剤 | B | 5 | 22 |  | ポリビニルポリピロリドン | Polyvinylpolypyrrolidone | 25249-54-1 | 水、5％酢酸及び50％エタノール溶媒による３時間還流条件下での総溶出量：50µg/ml以下 | 添加量：30．0％以下
49 | 滑剤 | C | 1 | 11 |  | ポリエチレンワックス | Polyethylene wax | 9002-88-4 |  | 添加量：0.5％以下
50 | 滑剤 | C | 1 | 13 |  | 水素添加ポリブテン | Hydrogenated polybutene | 68937-10-0 | (1)99℃の粘度が39セイボルト以上、(2)臭素価3以下 | 脂肪性食品には使用できない
51 | 滑剤 | C | 2 | 1 |  | 高級脂肪酸(Ｃ8～Ｃ22) | Higher fatty acids (C8-C22) and behenic acid |  | Ⓑ 動物または植物から得られた脂肪酸及びそれらの脂肪酸を水素添加したもの
52 | 滑剤 | C | 3 | 2 |  | 高級脂肪酸(Ｃ18) カルシウム | Higherfatty acid (C8-C22) calcium salts | 1592-23-0 | Ⓑ | ステアリン酸カルシウム, ステアリン酸亜鉛，ステアリン酸マグネシウムとの合計添加量0.5％以下
53 | 滑剤 | C | 3 | 3 |  | 高級脂肪酸(Ｃ18)マグネシウム | Higher fatty acid (C8-C22) magnesium salts | 557-04-0 | Ⓑ | ステアリン酸亜鉛，ステアリン酸カルシウムとの合計添加量0.5％以下
54 | 滑剤 | C | 3 | 4 |  | 高級脂肪酸(Ｃ18)亜鉛 | Higherfattyacid (C8-C18)zincsalts . | 557-05-1 | Ⓑ 塗布剤は不ケン化物2％以、ステアリン酸に限る。 | 添加量：0.5％以下、 塗布量：600mg/m2以下
55 | 滑剤 | C | 7 | 8 |  | アセチル化モノグリセライド | Acetylated monoglycerides | 68990-54-5 | Ⓑ分子中アセチル基を持つ脂肪酸(Ｃ8～Ｃ22)グリセライドであって，酸価６以下，ライヘルトマイスル価75～200のもの 食品添加物公定書に従う | 塗布量：600mg/ m2以下
56 | 滑剤 | C | 8 | 2 |  | 高級脂肪酸(Ｃ18)アマイド | Higherfattyacid (C8-C22) amide |  | Ⓑ
57 | 滑剤 | C | 9 | 2 |  | ジメチルポリシロキサン | Dimethyl polysiloxane | 63148-62-9 | 粘度：最低100cSt（20℃） | 添加量：0.2％以下 塗布量600mg/㎡以下
58 | 滑剤 | C | 9 | 3 |  | メチルフェニルポリシロキサン | Methyl phenyl polysiloxane | 68083-14-7 | 20℃の粘度最低100cSt | 添加量：0.3％以下 塗布量600mg/㎡以下
59 | 充填剤 | D | 1 | 1 |  | 酸化マグネシウム | Magnesium oxide | 1309-48-4 |  | 複合酸化物系顔料成分として使用可能
60 | 充填剤 | D | 1 | 2 |  | 酸化アルミニウム | Aluminium oxide | 1344-28-1 |  | 塗布量：600mg/㎡以下 複合酸化物系顔料成分として使用可能
61 | 充填剤 | D | 1 | 3 |  | 酸化けい素 | Silicon oxide | 7631-86-9 | 官能基例えばビニル基，メタクリル基，アミノ基またはグリシジル基を有するアルコキシシランで処理する場合は，処理剤の量：は合計0.5％以下であること。 処理剤合計は、充填剤に対し5％以下 | 塗布量：600mg/㎡以下 無機顔料および複合酸化物系顔料成分として使用可能
62 | 充填剤 | D | 1 | 3-1 |  | 3-アミノプロピルトリエトキシシラン処理酸化けい素 | 3-aminopropyltriethoxysilane,Slicone oxide | 919-30-2 7631-86-9 | 3-アミノプロピルトリエトキシシランの酸化けい素への処理量：１０ｗｔ％以下、 3-アミノプロピルトリエトキシシラン処理された酸化けい素から抽出されうる3-アミノプロピルトリエトキシシランの残留量：が３mg/kgフィラー 以下であること | 処理された酸化けい素の添加量：２．０ｗｔ％以下、 フィルム（３００μ以下）としての使用に限る
63 | 充填剤 | D | 1 | 4 |  | 酸化カルシウム | Calcium oxide | 1305-78-8 |  | 複合酸化物系顔料成分として使用可能
64 | 充填剤 | D | 1 | 5 |  | 酸化チタン | Titanium oxide | 13463-67-7 | Pb，Cd 0.01％以下、As，Hg 0.005％以下 | 複合酸化物系顔料成分として使用可能
65 | 充填剤 | D | 1 | 6 |  | 酸化クロム(Ⅲ) | Chromium oxide (lll) | 1308-38-9 | Pb，Cd 0.01％以下、As，Hg 0.005％以下 | 複合酸化物系顔料成分として使用可能
66 | 充填剤 | D | 1 | 7 |  | 酸化鉄 | lron oxide | 1309-37-1 | Pb，Cd 0.01％以下、As，Hg 0.005％以下 | 複合酸化物系顔料成分として使用可能
67 | 充填剤 | D | 1 | 8 |  | 酸化亜鉛 | Zinc oxide | 1314-13-2 | Pb，Cd 0.01％以下、As，Hg 0.005％以下 金属亜鉛１％以下 | 複合酸化物系顔料成分として使用可能
68 | 充填剤 | D | 1 | 10 |  | 酸化コバルト | Cobalt oxide | 1308-06-1 |  | 複合酸化物系顔料成分としての使用に限る
69 | 充填剤 | D | 1 | 11 |  | 酸化ニオブ | Niobium oxide | 1313-96-8 |  | 複合酸化物系顔料成分としての使用に限る
70 | 充填剤 | D | 1 | 12 |  | 酸化ニッケル | Nickel oxide | 12035-36-8 |  | 複合酸化物系顔料成分としての使用に限る
71 | 充填剤 | D | 1 | 13 |  | 酸化アンチモン | Antimony oxide | 1327-33-9 1309-64-4 1314-60-9 |  | 複合酸化物系顔料成分としての使用に限る
72 | 充填剤 | D | 1 | 14 |  | 酸化タングステン | Tungsten oxide | 1314-35-8 |  | 複合酸化物系顔料成分としての使用に限る
73 | 充填剤 | D | 1 | 16 |  | チタンイエロー | Titan yellow | 8007-18-9 | Pb，Cd 0.01％以下、As，Hg 0.005％以下 | 無機顔料として使用可能
74 | 充填剤 | D | 1 | 17 |  | コバルトブルー | Cobalt blue | 1345-16-0 | Pb，Cd 0.01％以下、As，Hg 0.005％以下 | 無機顔料として使用可能
75 | 充填剤 | D | 1 | 18 |  | 三酸化アンチモン | Antimony trioxide | 1309-64-4 |  | アンチモンの移行量：0.02㎎/㎏以下、 アンチモンの定量法は告示３７０号アンチモン溶出試験法による
76 | 充填剤 | D | 1 | 19 |  | シリル化処理無水ケイ酸 | Silicon dioxide, silanated | 68909-20-6 |  | 塗布剤として塗布量：600mg/㎡以下
77 | 充填剤 | D | 1 | 20 |  | 酸化マンガン | Manganese oxide |  |  | 複合酸化物系顔料成分として使用できる
78 | 充填剤 | D | 2 | 2 |  | 水酸化アルミニウム | Aluminium hydroxide | 21645-51-2 | Pb，Cd 0.01％以下、As，Hg 0.005％以下 | 無機顔料および複合酸化物系顔料成分として使用可能
79 | 充填剤 | D | 3 | 1 |  | 炭酸マグネシウム | Magnesium carbonate | 546-93-0
80 | 充填剤 | D | 3 | 2 |  | 炭酸カルシウム | Calcium carbonate | 471-34-1
81 | 充填剤 | D | 4 | 1 |  | 硫酸カルシウム | Calcium sulfate | 7778-18-9
82 | 充填剤 | D | 4 | 3 |  | 硫酸バリウム | Barium sulfate | 7727-43-7 | Pb，Cd 0.01％以下、As，Hg 0.005％以下 | 無機顔料として使用可能
83 | 充填剤 | D | 5 | 5 |  | けい酸カルシウム | Calcium silicate | 1344-95-2
84 | 充填剤 | D | 5 | 10 |  | マイカ | Mica | 12001-26-2 | Pb，Cd0.01％以下、As，Hg0.005％以下 | 無機顔料として使用可能
85 | 充填剤 | D | 6 | 1 |  | クレー | Clay | 1332-58-7
86 | 充填剤 | D | 6 | 3 |  | カオリン(陶土) | Kaolin (porcelain clay) | 1332-58-7
87 | 充填剤 | D | 6 | 4 |  | タルク | Talc | 14807-96-6
88 | 充填剤 | D | 6 | 10 |  | グラファイト | Graphite | 7782-42-5 | Pb，Cd 0.01％以下、As，Hg 0.005％以下 | 無機顔料として使用可能
89 | 充填剤 | D | 6 | 11 |  | シェナー | Sienna | 1309-37-1 977139-25-5 | Pb，Cd 0.01％以下、As，Hg 0.005％以下 | 無機顔料として使用可能
90 | 充填剤 | D | 6 | 12 |  | 生シェナー | Raw sienna | 1309-37-1 12000-57-6 | Pb，Cd 0.01％以下、As，Hg 0.005％以下 | 無機顔料として使用可能
91 | 充填剤 | D | 6 | 13 |  | 焼アンバー | Calcined amber |  | Pb，Cd 0.01％以下、As，Hg 0.005％以下 | 無機顔料として使用可能
92 | 充填剤 | D | 8 | 1 |  | アルミニウム | Aluminium | 7429-90-5 | Pb，Cd 0.01％以下、As，Hg 0.005％以下
93 | 充填剤 | D | 9 | 2 |  | 群青 | Ultramarine | 57455-37-5 | Pb，Cd 0.01％以下、As，Hg 0.005％以下 | 無機顔料として使用可能
94 | 充填剤 | D | 10 | 5 |  | マグネシウム・ナトリウム・フルオライド・シリケート |  | 37296-97-2 |  | フッ化物溶出量0.3mg/kg-食品以下
95 | 発泡剤 発泡助剤 | E | 2 | 4 |  | くえん酸 | Citric acid | 77-92-9 |  | 塗布量：600mg/㎡以下、塗布用に限る
96 | ポリマー添加材 | F | 1 | 1 |  | ポリエチレン | Polyethylene | 9002-88-4 | ポリエチレンのポジティブリストに従うもの
97 | ポリマー添加材 | F | 1 | 10 |  | ポリプロピレン | Polypropylene | 9003-07-0 | ポリプロピレンのポジティブリストに従うもの
98 | ポリマー添加材 | F | 3 | 2 |  | ポリメタクリレート | Polymethacrylate | 9011-14-7 | メタクリル樹脂のポシティブリストに従うもの | 塗布量：600mg/㎡以下
99 | ポリマー添加材 | F | 3 | 5 |  | メタクリル酸メチル・エチレングリコ－ルジメタクリレート共重合物 | Methylmethacrylate-Ethylene glycol methacrylate copolymer
100 | ポリマー添加材 | F | 3 | 6 |  | ポリアクリル酸ナトリウム | Sodium polyacrylate | 9003-04-7 |  | 添加量：０．５ｗｔ％以下
101 | ポリマー添加材 | F | 6 | 2-1 |  | ポリエチレンテレフタレート | Polyethylene terephthalate | 25038-59-9 | ポリエチレンテレフタレートのポジティブリストに従うもの
102 | ポリマー添加材 | F | 6 | 9 |  | ポリアリルサルホン | Polyaryl sulfone | 25135-51-7 | ポリアリルサルホンのポジティブリストに従うもの
103 | ポリマー添加材 | F | 6 | 32 |  | ポリシクロヘキシレンジメチレンテレフタレート | Polycycl ohexyl ened i methylene tere phthlate |  | ポリシクロヘキシレンジメチレンテレフタレートのポジティブリストに従うもの
104 | ポリマー添加材 | F | 6 | 33 |  | ポリエチレンナフフタレート | Polyethylene naphthalate | 24968-11-4 | ポリエチレンナフフタレートのポジティブリストに従うもの
105 | ポリマー添加材 | F | 6 | 56 |  | ポリ乳酸 | Polylactide、polylactic acid | 9051-89-2 | ポリ乳酸のポジティブリストに従うもの
106 | その他 | G | 2 | 1 |  | 炭酸ナトリウム | Sodium carbonate | 144-55-8 | ポリマー中で中和されていること .品質は食品添加物公定書に従う | 塗布量600mg/ m2以下
107 | その他 | G | 3 | 2 |  | 塩化マグネシウム | Magnesium chloride | 7786-30-3 |  | 塗布剤として使用するものは、食品添加物公定書に従うものであり、塗布量制限として600mg/m2以下となる
108 | その他 | G | 4 | 2A |  | 無水硫酸マグネシウム | Magnesium sulfate anhydride | 7487-88-9
109 | その他 | G | 4 | 9 |  | 硫酸アルミニウム | Aluminium sulphate | 10043-01-3
110 | その他 | G | 6 | 4 |  | 酢酸ナトリウム | Sodium Acetate | 127-09-3 |  | 塗布量 600mg/㎡以下
111 | その他 | G | 6 | 6 |  | 安息香酸ナトリウム | Sodium benzoate | 532-32-1 |  | 塗布量600mg/㎡以下 塗布用に限る
112 | その他 | G | 6 | 57 |  | シクロデキストリン | cyclodextrin（α、β、γ） | 10016-20-3 7585-39-9 17465-86-0 | 食品添加物公定書に従う | 塗布量：600mg/ m2以下 塗布用に限る
113 | その他 | G | 6 | 70 |  | 窒化ホウ素 | boron nitride | 10043-11-5 |  | 添加量：2％以下
114 | 色材 | J | 1 |  |  | 有機顔料 |  |  | Pb，Cd :0.01%以下 As，Hg :0.005%以下 （含有量)、 遊離アミン:0.05%以下 （含有量)、 Se，Ba :0.01%以下 Cr :0.1%以下 Sb :0.025%以下 (溶出量)
115 | 色材 | J | 1 | 9-1 |  | 2,9-ビス[4-(フェニルアゾ）フェニル］アントラ[2,1,9-def.6,5,10-d'e'f']ジイソキノリン-1,3,8,10-テトラオン (C.I. Pigment Red 178) | 2,9-bis[4-(phenylazo)phenyl]anthra[2,1,9-def:6,5,10-d'e'f']diisoquinoline-1,3,8,10(2H,9H)-tetraone | 3049-71-6 |  | 添加量 1 ｗｔ％以下
116 | 色材 | J | 6 |  |  | 無機顔料 |  |  | Pb，Cd :0.01%以下 As，Hg :0.005%以下 （含有量)、 Se，Ba :0.01%以下 Cr :0.1%以下 Sb :0.025%以下 (溶出量)
117 | 色材 | J | 6 | 2-1 |  | 酸化チタン(C.I.Pigment White 6) | Titanium(IV) oxide | 13463-67-7 | 材質としては充填剤Ｄ１－５であること | 添加量： ３ｗｔ％以下
118 | 色材 | J | 6 | 4-2 |  | 群青( C.I.Pigment Blue 29) | C.I.Pigment Blue 29 Ultramarine | 57455-37-5 | 材質としては充填剤Ｄ９－２であること | 添加量： ３ｗｔ％以下
119 | 色材 | J | 7 | 1 |  | カーボンブラック(C.I.Pigment Black 7)(別名 C.I.Pigment Black 6） | Carbon black | 1333-86-4 | 品質：トルエン抽出物０．１％以下、 ベンツ(a)ピレン含有量：０．２５mg/kg以下 色材試験法に適合 Ａ８－１として収載されている物質であること | 添加量：２．５ｗｔ％以下、
120 | FCN認可物質 | YF | 6 | 10-147 |  | ポリブタジエンジオール変性エチレンフタレートコポリマー | Ethylene phthalate polymers identified in 21 CFR 177.1630(e)(4)(i) and 177.1630(e)(4)(ii), items 2 and 3, 177.1637 and FCN numbers 4, 13, 14, 135 and 145 modified with polybutadienediol (PBD) (CAS Reg. Name: 1,3-Butadiene, homopolymer, hydroxy-terminated) (CAS Reg. No. 69102-90-5). | 69102-90-5 |  | 最終製品中のポリブタジエンジオール量 0.5％以下 水性､酸性､低ｱﾙｺｰﾙ食品に使用できる
121 | FCN認可物質 | YF | 6 | 11-145 |  | ピロメリット酸二無水物変性エチレンフタレートポリマー | Ethylene phthalate polymers identified in 21 CFR 177.1630(e)(4)(i) and 177.1630(e)(4)(ii), items 2 and 3, 177.1637 and FCN numbers 4, 13, 14, and 135 modified with 1,2,4,5-benzenetetracarboxylic dianhydride (pyromellitic dianhydride (PMDA)) (CAS Reg. No. 89-32-7). | 89-32-7 |  | 最終製品中のピロメリット酸二無水物量0.1％以下 水性､酸性､低アルコール食品に使用できる
122 | FCN認可物質 | YF | 3 | 36-429 |  | メタクリル酸メチル・メタクリル酸グリシジル・スチレン共重合物 | Copolymer of styrene (CAS Reg. No. 100-42-5), methyl methacrylate (CAS Reg. No.80-62-6), and glycidyl methacrylate (CAS Reg. No. 106-91-2). | 100-42-5 80-62-6 106-91-2 |  | 添加量0.5%以下
Ⓑ 牛脂由来の油脂類を出発原料として使用する場合は、次の何れかによること
（1）人の食用に適した牛脂を使用したもの。
（2）250℃、250℃相当圧力、３時間等の高温高圧の条件下で加水分解、けん化又はエステル交換したもの。

## 表28 PPC
ポリエステルカーボネート | [9 empty] | （平成29年2月1日現在）
No | 種類 | 業界PL番号 |  |  | 重複 | 物質名（和名） | 物質名（英名） | CAS | 規格（品質） | 制限（使用量・使用条件等）
1 | 基ポリマー | 2-43 | (1) |  |  | テレフタル酸、イソフタル酸の酸塩化物と2,2-ビス（4-ヒドロキシフェニル）プロパン及び塩化カルボニルを出発原料として得られる重合体 | Polyester carbonate | 71519-80-7 | なお、エステル含有量は70～85%で、うちテレフタル酸異性体は10%以下の範囲にあるもの 極限粘度（塩化メチレン、25℃） 0.50～0.58dl/g（ASTM D2857-70による） 残存塩化メチレン 5µg/g以下
2 | 安定剤 | A | 1 | 1 |  | ソルビン酸カリウム | Potassium sorbate | 24634-61-5 |  | 塗布量：600mg/㎡以下 塗布用に限る
3 | 安定剤 | A | 2 | 1 |  | エポキシ化大豆油 | Epoxydized soybean oil | 8013-07-8 | オキシラン酸素：6～7% ヨウ素価：８未満 | 添加量：1.0%以下 エポキシ化合物、燐化合物、硫黄化合物、フェノール系化合物の合計添加量1.0%以下
4 | 安定剤 | A | 2 | 2 |  | エポキシ化アマニ油 | Epoxydized linseed oil | 8016-11-3 | オキシラン酸素:8.3％以上， ヨウ素価5以下 | 添加量：1.0％以下
5 | 安定剤 | A | 3 | 10 |  | 2－(4,6－ジフェニル1,3,5－トリアジン－2－イル)－5－[(ヘキシル)オキシ]－フェノール | 2-(4,6-diphenyl-1,3,5-triazin-2-yl)-5-hexyloxyphenol | 147315-50-2 |  | 添加量：0.5％以下
6 | 安定剤 | A | 4 | 2 |  | トリス(ミックスド,モノおよびジノニルフェニル)フォスファイト | Tris(mixed, mono- and di-) nonylphenylphosphite | 54771-30-1 | トリイソプロパノールアミンの含有量：1.0％以下 | 添加量：0.5％以下
7 | 安定剤 | A | 4 | 6 |  | トリス（2,4-ジ-t-ブチルフェニル）フォスファイト | Tris(2,4-di-t-butylphenyl)phosphite | 31570-04-4 |  | 添加量：0.2％以下
8 | 安定剤 | A | 5 | 2 |  | 3,3'－チオジプロピオン酸ジラウリル | Dilauryl-3,3-Thiodipropionate | 123-28-4 | Ⓑ
9 | 安定剤 | A | 5 | 3 |  | 3,3'－チオジプロピオン酸ジミリスチル | Dimyristyl-3,3'-thiopropionate | 16545-54-3 | Ⓑ | エポキシ化合物，フェノール系化合物，硫黄化合物，燐化合物の合計添加量1.5％以下 添加量：0.5％以下
10 | 安定剤 | A | 5 | 4 |  | 3,3'－チオジプロピオン酸ジステアリル | Distearyl-3,3'-thiopropionate | 693-36-7 | Ⓑ
11 | 安定剤 | A | 6 | 1-1 |  | ブチル化ヒドロキシトルエン | Butylated hydroxytoluene | 128-37-0 |  | 添加量：0.5％以下
12 | 安定剤 | A | 6 | 1-5 |  | n－オクタデシル－β－(4'－ヒドロキシ－3',5'－ジ－t－ブチルフェニル)プロピオネート | n-Octadecyl-P-(4'-hydroxy-3',5'-di-t-butylphenyl)propionate | 29874-14-4 | Ⓑ | エポキシ化合物，フェノール系化合物，硫黄化合物，燐化合物の合計添加量1.5％以下 添加量：0.5％以下
13 | 安定剤 | A | 6 | 4-1 |  | 1,3,5－トリメチル－2,4,6－トリス(3,5－ジ－t－ブチル－4－ヒドロキシベンジル)ベンゼン | 1,3,5-Trimethyl-2,4,6-tris(3,5-di-t-butyl-4-hydroxybenzyl) benzene | 1709-70-2 |  | 添加量：0.5％以下
14 | 安定剤 | A | 6 | 4-2 |  | テトラキス〔メチレン－3－(3',5)ジ－t－ブチル－4'－ヒドロキシフェニル〕プロピオネート〕メタン | Tetrakis(methylene-3-[3',5'-di-t-buty-4'-hydroxyphenyl] propionate)methane | 6683-19-8 |  | 添加量：0.5％以下
15 | 安定剤 | A | 7 | 6 |  | 2－(2'－ヒドロキシ－5'－メチルフェニル)ベンゾトリアゾール | 2-(2'-Hydroxy-5'-methylphenyl)benzotriazole | 2440-22-4 |  | 添加量0.5％以下
16 | 安定剤 | A | 7 | 19 |  | 2－(2H－ベンゾトリアゾール－2－イル)－4－(1,1,3,3－テトラメチルブチル)フェノール | 2-(2H-Benzotriazole-2-yl)-4-(1,1,3,3-tetramethylbutyl)phenol | 3147-75-9 |  | 添加量：0.5％以下 室温以下での使用に限る
17 | 安定剤 | A | 7 | 21 |  | 2－(2H－ベンゾトリアゾール－2－イル)－4,6－ビス(1－メチル－1－フェニルエチル)フェノール | 2-(2H-Benzotirazole-2-yl)-4,6-bis(1-methyl-1-phenylethyl) phenol | 70321-86-7 |  | 添加量：0.5％以下
18 | 安定剤 | A | 8 | 1 |  | カーボンブラック | Carbon black | 1333-86-4 | チャンネル法によるもの、または下記の規格を満たすもの トルエン抽出物0.1％以下、 ベンツ(a)ピレン含有量：0,25 mg/kg以下、 | 添加量：2.5%以下 色材として使用可能
19 | 安定剤 | A | 8 | 2a |  | パラオキシ安息香酸メチル | Methyl p-oxybenzoate | 99-76-3 |  | 塗布量：600mg/㎡以下、 塗布用に限る
20 | 安定剤 | A | 8 | 2b |  | パラオキシ安息香酸プロピル | Propyl p-oxybenzoate | 94-13-3 |  | 塗布量：600mg/㎡以下、 塗布用に限る
21 | 安定剤 | A | 8 | 4 |  | ソルビン酸 | Sorbic acid | 110-44-1 |  | 塗布量：600mg/㎡以下、 塗布用に限る
22 | 界面活性剤 | B | 1 | 1 |  | グリセリン脂肪酸エステル | Glycerin fatty acid esters | 31566-31-1 | Ⓑ 品質は食品添加物公定書に従う | 塗布量：600mg/㎡ 以下、
23 | 界面活性剤 | B | 1 | 2 |  | ソルビタン脂肪酸(C8～C22)エステル | Sorbitan fatty acid (C8-C22)esters | 1338-43-8 | Ⓑ 品質は食品添加物公定書に従う | 塗布量：600mg/㎡以下 添加量 3.0%以下
24 | 界面活性剤 | B | 1 | 3 |  | プロピレングリコール脂肪酸(C8～C22)エステル | Propylene glycol fatty acid (C8-C22)esters | 067784-83-2 67784-79-6 026403-62-3 | Ⓑ 品質は食品添加物公定書に従うもの | 塗布量：600mg/㎡以下
25 | 界面活性剤 | B | 1 | 6 |  | ペンタエリスリトール脂肪酸(C8～C18)エステル | Pentaerythritol fafty acid (C8-C18)esters | 205243-77-2 | Ⓑ ただしテトラステアリン酸エステルに限る | 添加量：05％以下
26 | 界面活性剤 | B | 1 | 10 |  | ポリオキシエチレン(20モル)ソルビタン脂肪酸(Ｃ12～Ｃ18)エステル | Polyoxyethylene (20 moles) sorbitan fatty acid (C12-C18)esters | 9005-67-8 | Ⓑ オレイン酸、ラウリン酸限定で、下記品質規格を満足すること。 (1)ケン化価 ４０～５０ (2)酸価 ０～２ (3)ヒドロキシル価 ６０～１０８ (4)オキシエチレン含有量 ７０～７４％ | 塗布量：600mg/㎡以下
27 | 界面活性剤 | B | 1 | 11 |  | ポリエチレングリコール脂肪酸(Ｃ8～Ｃ22)エステル | Polyethylene glycol fatty acid (C8-C22) esters | 9004-99-3 9004-96-0 | Ⓑ ポリエチレングリコールの分子量：300以上， 脂肪酸はオレイン酸モノエステルのみ | 塗布量：600mg/㎡以下
28 | 界面活性剤 | B | 1 | 13 |  | ポリオキシエチレン脂肪族アルコール(Ｃ12～Ｃ20)エーテル | Polyoxyethylene fatty alcohol (C12-C20) ethers | 69013-19-0 | Ⓑ | 塗布量：600ｍｇ／㎡ 以下、 塗布用に限る
29 | 界面活性剤 | B | 1 | 13-2 |  | ポリオキシエチレン(4～14モル)脂肪族アルコール(C5～C18)エーテル | Polyoxyethylene (4-14) Alkyl(5-18) Ether | 9002-93-1 | Ⓑ | 溶出量5mｇ/㎏以下 塗布量 100mg/㎡以下 塗布用に限る
30 | 界面活性剤 | B | 1 | 14 |  | ポリオキシエチレン(4～50モル)アルキル(Ｃ7以上)フェニルエーテル | Polyoxyethylene (4-50 moles) alkyl(≧C7)phenyl ethers | 9002-93-1 | Ⓑ | 塗布量：100mg/㎡以下 塗布用に限る
31 | 界面活性剤 | B | 1 | 15 |  | N,Nビス(2－ヒドロキシエチル)脂肪(C8～C18)アミン | N,N-Bis(2-hydroxyethyl) fatty(C 8-C18)amine | 10213-78-2 | Ⓑ | 塗布用に限る 塗布量：24mg/㎡以下
32 | 界面活性剤 | B | 1 | 16 |  | 脂肪酸(Ｃ12～Ｃ18)とジエタノールアミンによる縮合生成物 | Condensates of fatty acids (C12-C18)with diethanol amine | 120-40-1 | Ⓑ | 塗布量：600mg/㎡ 以下、 塗布用に限る
33 | 界面活性剤 | B | 1 | 17 |  | ポリオキシプロピレンポリオキシエチレンブロックポリマー | Polyoxypropylene polyoxyethylene block copolymer | 9003-11-6 |  | 塗布量：600mg/㎡以下
34 | 界面活性剤 | B | 1 | 18 |  | ポリエチレングリコール | Polyethylene glycol | 25322-68-3 | 分子量：200～9,500 エチレングリコールとジエチレングリコールの残存量：0.2％以下 | 塗布量：600mg/㎡以下
35 | 界面活性剤 | B | 1 | 19 |  | ポリプロピレングリコール | Polypropylene glycol | 25322-69-4 | 分子量：400～4,000 | 塗布量：600mg/㎡以下
36 | 界面活性剤 | B | 1 | 21 |  | ポリエチレンオキサイド | Polyethylene oxide | 25322-68-3 |  | 塗布量：600ｍｇ／㎡ 以下 塗布用に限る
37 | 界面活性剤 | B | 1 | 23 |  | イソプロピルアルコール | Isopropyl alcohol | 67-63-0 |  | 塗布量：600mg/㎡以下 塗布用に限る
38 | 界面活性剤 | B | 1 | 28 |  | Ｎ－２－ヒドロキシエチル－Ｎ－（２－ヒドロキシアルキル）アミン | Ｎ-2-ｈｙｄｒｏｘｙｅｔｈｙｌ-Ｎ-(2-ｈｙｄｒｏｘｙａｌｋｙｌ) ａｍｉｎｅ | 84836-93-1 2615-84-1 56975-13-4 | Ⓑ アルキルはＣ12（２～60％），Ｃ14（40～98％） | 塗布量：500mg/㎡ 塗布用に限る
39 | 界面活性剤 | B | 1 | 29 |  | エチルアルコール | Ethanol |  |  | 塗布量：600mg/㎡以下
40 | 界面活性剤 | B | 2 | 1 |  | アルキル(Ｃ10～Ｃ20)スルホン酸塩(Ｎa) | Alkyl (C10-C20) sulfates(Na, K, NH4) | 977180-90-7,（Na） 27176-87-0 | Ⓑ | 添加量：0.3％以下 但し，Ｎa塩は3.0％以下 塗布量：120mg/㎡以下
41 | 界面活性剤 | B | 2 | 2 |  | アルキル(C9～C20)ベンゼンスルホン酸塩(Na) | Alkyl (C9-C 20) benzene sulfonates (Na, K, NH4) | 68411-30-3 | Ⓑ | 添加量:0.2%以下 B2-1、B2-3合計塗布量：600mg/㎡以下
42 | 界面活性剤 | B | 2 | 2-2 |  | ドデシルベンゼンスルホン酸塩(Mg、Zn) |  |  |  | 移行量：30mg/kg以下 B2-1、B2-3合計塗布量：600mg/㎡以下
43 | 界面活性剤 | B | 2 | 3 |  | アルキルナフタリンスルホン酸塩(Na) | Alkyl (C10-C 20) naphthalene sulfonate Na,Salt | 577-11-7 |  | 添加量:3.0％以下 B2-1,2,3の合計塗布量：600mg/㎡以下、
44 | 界面活性剤 | B | 2 | 4 |  | ソジウムジアルキル(Ｃ4～Ｃ16)スルホサクシネート | Sodium dialkyl(C4-C 16) sulfosuccinate |  | Ⓑ | 塗布用に限る 塗布量：600mg/㎡以下
45 | 界面活性剤 | B | 2 | 9 |  | アルキル(C8～C20)サルフェート(Na,K,NH4) | Alkyl (C8-C 20) sulfates (Na, K, NH4) | 151-21-3 | Ⓑ | B2-1､-2との合計塗布量：600mg/㎡以下
46 | 界面活性剤 | B | 2 | 10 |  | ポリオキシエチレン脂肪アルコール(C12～C20)エーテルサルフェート(Na,NH4) | Polyoxyethylene fatty alcohol (C12-C20) ether sulfates (Na, NH4) |  | Ⓑ | 塗布量：600mg/㎡以下 塗布用に限る
47 | 界面活性剤 | B | 2 | 11 |  | ポリオキシエチレン(4～50モル) アルキル(C7以上)フェニルエーテルサルフェート(Na,NH4) | Polyoxyethylene (4-50 moles) alkyl (≧C7) phenylether sulfates (Na, NH4) | 55348-40-8 | Ⓑ | 塗布量：600mg/㎡以下、 塗布用に限る
48 | 界面活性剤 | B | 2 | 16 |  | 脂肪酸(C8～C22)塩 (Na,K,NH4) | Fatty acid (C8-C22) salts (Na, K, NH4) | 143-19-1 | Ⓑ 水添物を含む | 塗布量：600mg/㎡以下、
49 | 界面活性剤 | B | 5 | 1 |  | カルボキシメチルセルロース及びそのナトリウム塩 | Carboxymethyl cellulose and its sodium salt | 9000-11-7 |  | 塗布量：600mg/以下 塗布用に限る
50 | 界面活性剤 | B | 5 | 2 |  | メチルセルロース | Methyl Cellulose | 9004-67-5 |  | 塗布量：600mg/㎡以下
51 | 界面活性剤 | B | 5 | 5 |  | メチルヒドロキシプロピルセルロース | Methylhydroxypropyl cellulose | 9004-65-3 | 塗布剤として使用するものは、品質は食品添加物公定書に従う | 塗布量：600mg/以下
52 | 界面活性剤 | B | 5 | 9 |  | ポリビニルアルコール | Polyvinyl alcohol | 9002-89-5 | ４％水溶液の粘度が20℃で2cp以上 | 塗布量：600mg/㎡以下
53 | 界面活性剤 | B | 5 | 12 |  | ポリビニルピロリドン | Polyvinyl pyrrolidone | 9003-39-8 | 5％水溶液の粘度が20℃で34cp以上 | 塗布量：600mg/㎡以下、 塗布用に限る
54 | 界面活性剤 | B | 5 | 22 |  | ポリビニルポリピロリドン | Polyvinylpolypyrrolidone | 25249-54-1 | 水、5％酢酸及び50％エタノール溶媒による３時間還流条件下での総溶出量：50µg/ml以下 | 添加量：30．0％以下
55 | 滑剤 | C | 1 | 1 |  | 流動パラフィン | Liquid paraffin | 8002-74-2 | 品質は食品添加物公定書に従う | 添加量0.25％以下
56 | 滑剤 | C | 1 | 2 |  | 合成パラフィン | Synthetic paraffin | 8002-74-2 | (1)凝固点 93～99℃ (2)油含量： 0.5％以下 (3)吸光度 88℃ジヒドロナフタリン中で290nmでの吸収が0.01を超えないこと | 添加量0.25％以下
57 | 滑剤 | C | 1 | 4 |  | 合成イソパラフィン石油炭化水素 | Synthetic isoparaffin petroleum hydrocarbons | 68551-17-7 | (1)沸点(63～260℃) (2)紫外線吸光度(光路長１㎝当たりの最高吸光度) 260～319mμ 1.5 320～329mμ 0.08 330～350mμ 0.05 (3)不揮発残渣 0.002g/100ml以下
58 | 滑剤 | C | 1 | 8 |  | 石油系ワックス | Petroleumwax | 8002-74-2, 63231-60-7 | 紫外線吸光度(光路長１㎝当りの最高吸光度) 280～289nm0.15 290～299nm0.12 300～359nm0.08 360～400nm0.02
59 | 滑剤 | C | 1 | 11 |  | ポリエチレンワックス | Polyethylene wax | 9002-88-4 |  | 添加量：0.5％以下
60 | 滑剤 | C | 1 | 13 |  | 水素添加ポリブテン | Hydrogenated polybutene | 68937-10-0 | (1)99℃の粘度が39セイボルト以上、(2)臭素価3以下 | 脂肪性食品には使用できない
61 | 滑剤 | C | 2 | 1 |  | 高級脂肪酸(Ｃ8～Ｃ22) | Higher fatty acids (C8-C22) and behenic acid |  | Ⓑ 動物または植物から得られた脂肪酸及びそれらの脂肪酸を水素添加したもの
62 | 滑剤 | C | 3 | 1 |  | 高級脂肪酸(Ｃ18)アルミニウム | alminum stearate | 7047-64-9 | Ⓑ
63 | 滑剤 | C | 3 | 2 |  | 高級脂肪酸(Ｃ18) カルシウム | Higherfatty acid (C8-C22) calcium salts | 1592-23-0 | Ⓑ | ステアリン酸カルシウム, ステアリン酸亜鉛，ステアリン酸マグネシウムとの合計添加量0.5％以下
64 | 滑剤 | C | 3 | 3 |  | 高級脂肪酸(Ｃ18)マグネシウム | Higher fatty acid (C8-C22) magnesium salts | 557-04-0 | Ⓑ | ステアリン酸亜鉛，ステアリン酸カルシウムとの合計添加量0.5％以下
65 | 滑剤 | C | 3 | 4 |  | 高級脂肪酸(Ｃ18)亜鉛 | Higherfattyacid (C8-C18)zincsalts . | 557-05-1 | Ⓑ 塗布剤は不ケン化物2％以、ステアリン酸に限る。 | 添加量：0.5％以下、 塗布量：600mg/m2以下
66 | 滑剤 | C | 3 | 4-1 |  | ベヘン酸（Ｃ22）亜鉛 | Behenic acid(C22) zinc salts |  | 不ケン化物質2.0％以下
67 | 滑剤 | C | 4 | 1 |  | 直鎖脂肪族１価アルコール(Ｃ8～Ｃ18) | Straight-chain fatty monohydric alcohols (C8-C18) | 56-81-5 | Ⓑ 合成アルコールは (1)全ジオール:0.1%以下 (2)C8～C14:直鎖96%以上、アルコール分99%以上 (3)C16～C18:直鎖94%以上、アルコール分98%以上 (4)非アルコール不純物はパラフィンのこと
68 | 滑剤 | C | 4 | 2 |  | グリセリン | Glycerin | 56-81-5 | Ⓑ 品質は食品添加物公定書に従う
69 | 滑剤 | C | 4 | 5 |  | ペンタエリスリトール | Pentaerythritol | 115-77-5
70 | 滑剤 | C | 5 | 9 |  | アセチルクエン酸トリブチル | Tributyl acetylcitrate | 77-90-7
71 | 滑剤 | C | 5 | 13 |  | アジピン酸ジ-2－エチルヘキシル | Di-2-ethylhexyl adipate | 103-23-1 |  | 添加量：5.0％以下
72 | 滑剤 | C | 5 | 14 |  | セバシン酸ジブチル | Dibutyl sebacate | 109-43-3
73 | 滑剤 | C | 5 | 15 |  | セバシン酸ジオクチル | Dioctyl sebacate | 122-62-3
74 | 滑剤 | C | 5 | 28 |  | ぬかろう | Rice bran wax | 3016-60-2 |  | 添加量：1.0％以下
75 | 滑剤 | C | 5 | 35 |  | ペンタエリストールテトラステアレート | Pentaerythritol Tetrastearate | 115-83-3 | Ⓑ | 添加量：0.5％以下
76 | 滑剤 | C | 7 | 1 |  | 水添食用油脂 | Hydrogenated edible oil and fat |  | Ⓑ
77 | 滑剤 | C | 7 | 2 |  | 水添ひまし油 | Hydrogenated castor oil | 8001-78-3
78 | 滑剤 | C | 7 | 8 |  | アセチル化モノグリセライド | Acetylated monoglycerides | 68990-54-5 | Ⓑ分子中アセチル基を持つ脂肪酸(Ｃ8～Ｃ22)グリセライドであって，酸価６以下，ライヘルトマイスル価75～200のもの 食品添加物公定書に従う | 塗布量：600mg/ m2以下
79 | 滑剤 | C | 8 | 1 |  | エチレンビス脂肪酸(C16,C18)アマイド | Ethylene bis-fatty acid (C 16,C 18) amide N,N'-Ethane-1,2-diylbispalmitamide | 110-31-6 5518-18-3 | Ⓑ 飽和脂肪酸に限る | (1)器具には添加量0.5％以下 (2)容器・包装には添加量0.2％以下
80 | 滑剤 | C | 8 | 2 |  | 高級脂肪酸(Ｃ18)アマイド | Higherfattyacid (C8-C22) amide |  | Ⓑ
81 | 滑剤 | C | 9 | 2 |  | ジメチルポリシロキサン | Dimethyl polysiloxane | 63148-62-9 | 粘度：最低100cSt（20℃） | 添加量：0.2％以下 塗布量600mg/㎡以下
82 | 滑剤 | C | 9 | 3 |  | メチルフェニルポリシロキサン | Methyl phenyl polysiloxane | 68083-14-7 | 20℃の粘度最低100cSt | 添加量：0.3％以下 塗布量600mg/㎡以下
83 | 充填剤 | D | 1 | 1 |  | 酸化マグネシウム | Magnesium oxide | 1309-48-4 |  | 複合酸化物系顔料成分として使用可能
84 | 充填剤 | D | 1 | 3 |  | 酸化けい素 | Silicon oxide | 7631-86-9 | 官能基例えばビニル基，メタクリル基，アミノ基またはグリシジル基を有するアルコキシシランで処理する場合は，処理剤の量：は合計0.5％以下であること。 処理剤合計は、充填剤に対し5％以下 | 塗布量：600mg/㎡以下 無機顔料および複合酸化物系顔料成分として使用可能
85 | 充填剤 | D | 1 | 5 |  | 酸化チタン | Titanium oxide | 13463-67-7 | Pb，Cd 0.01％以下、As，Hg 0.005％以下 | 複合酸化物系顔料成分として使用可能
86 | 充填剤 | D | 1 | 6 |  | 酸化クロム(Ⅲ) | Chromium oxide (lll) | 1308-38-9 | Pb，Cd 0.01％以下、As，Hg 0.005％以下 | 複合酸化物系顔料成分として使用可能
87 | 充填剤 | D | 1 | 7 |  | 酸化鉄 | lron oxide | 1309-37-1 | Pb，Cd 0.01％以下、As，Hg 0.005％以下 | 複合酸化物系顔料成分として使用可能
88 | 充填剤 | D | 1 | 8 |  | 酸化亜鉛 | Zinc oxide | 1314-13-2 | Pb，Cd 0.01％以下、As，Hg 0.005％以下 金属亜鉛１％以下 | 複合酸化物系顔料成分として使用可能
89 | 充填剤 | D | 1 | 16 |  | チタンイエロー | Titan yellow | 8007-18-9 | Pb，Cd 0.01％以下、As，Hg 0.005％以下 | 無機顔料として使用可能
90 | 充填剤 | D | 1 | 17 |  | コバルトブルー | Cobalt blue | 1345-16-0 | Pb，Cd 0.01％以下、As，Hg 0.005％以下 | 無機顔料として使用可能
91 | 充填剤 | D | 1 | 18 |  | 三酸化アンチモン | Antimony trioxide | 1309-64-4 |  | アンチモンの移行量：0.02㎎/㎏以下、 アンチモンの定量法は告示３７０号アンチモン溶出試験法による
92 | 充填剤 | D | 1 | 19 |  | シリル化処理無水ケイ酸 | Silicon dioxide, silanated | 68909-20-6 |  | 塗布剤として塗布量：600mg/㎡以下
93 | 充填剤 | D | 1 | 20 |  | 酸化マンガン | Manganese oxide |  |  | 複合酸化物系顔料成分として使用できる
94 | 充填剤 | D | 3 | 1 |  | 炭酸マグネシウム | Magnesium carbonate | 546-93-0
95 | 充填剤 | D | 3 | 2 |  | 炭酸カルシウム | Calcium carbonate | 471-34-1
96 | 充填剤 | D | 4 | 3 |  | 硫酸バリウム | Barium sulfate | 7727-43-7 | Pb，Cd 0.01％以下、As，Hg 0.005％以下 | 無機顔料として使用可能
97 | 充填剤 | D | 5 | 1 |  | ケイ酸ナトリウム | Sodium silicate | 1344-09-8
98 | 充填剤 | D | 5 | 2 |  | けい酸マグネシウム | Magnesium silicate | 1343-88-0
99 | 充填剤 | D | 5 | 5 |  | けい酸カルシウム | Calcium silicate | 1344-95-2
100 | 充填剤 | D | 5 | 6 |  | アルミノ珪酸塩(Na,Ca) | Aluminosilicate (Na, Ca) (Zeolite), | 68989-22-0 1344-00-9 | ゼオライト系のみ、（Na,Ca塩)
101 | 充填剤 | D | 5 | 7 |  | けい酸アルミニウムカルシウム | Aluminium and calcium silicates | 1344-00-9 | ＦＤＡ§182.2122に相当するもの
102 | 充填剤 | D | 5 | 10 |  | マイカ | Mica | 12001-26-2 | Pb，Cd0.01％以下、As，Hg0.005％以下 | 無機顔料として使用可能
103 | 充填剤 | D | 6 | 1 |  | クレー | Clay | 1332-58-7
104 | 充填剤 | D | 6 | 2 |  | けいそう土 | Diatomaceus earth | 7631-86-9
105 | 充填剤 | D | 6 | 3 |  | カオリン(陶土) | Kaolin (porcelain clay) | 1332-58-7
106 | 充填剤 | D | 6 | 4 |  | タルク | Talc | 14807-96-6
107 | 充填剤 | D | 6 | 10 |  | グラファイト | Graphite | 7782-42-5 | Pb，Cd 0.01％以下、As，Hg 0.005％以下 | 無機顔料として使用可能
108 | 充填剤 | D | 8 | 1 |  | アルミニウム | Aluminium | 7429-90-5 | Pb，Cd 0.01％以下、As，Hg 0.005％以下
109 | 充填剤 | D | 9 | 2 |  | 群青 | Ultramarine | 57455-37-5 | Pb，Cd 0.01％以下、As，Hg 0.005％以下 | 無機顔料として使用可能
110 | 充填剤 | D | 10 | 5 |  | マグネシウム・ナトリウム・フルオライド・シリケート |  | 37296-97-2 |  | フッ化物溶出量0.3mg/kg-食品以下
111 | 発泡剤 発泡助剤 | E | 2 | 4 |  | くえん酸 | Citric acid | 77-92-9 |  | 塗布量：600mg/㎡以下、塗布用に限る
112 | ポリマー添加材 | F | 1 | 1 |  | ポリエチレン | Polyethylene | 9002-88-4 | ポリエチレンのポジティブリストに従うもの
113 | ポリマー添加材 | F | 1 | 10 |  | ポリプロピレン | Polypropylene | 9003-07-0 | ポリプロピレンのポジティブリストに従うもの
114 | ポリマー添加材 | F | 1 | 12 |  | ポリブテン－1 | Polybutene-1 | 9003-28-5 | ポリブテン－1のポジティブリストに従うもの
115 | ポリマー添加材 | F | 1 | 16 |  | ポリメチルペンテン | Polymethyl pentene | 25068-26-2 | ポリメチルペンテンのポジティブリストの従うもの
116 | ポリマー添加材 | F | 2 | 1 |  | ポリスチレン | Polystyrene | 9003-53-6 | ポリスチレンのポジティブリストに従うもの
117 | ポリマー添加材 | F | 2 | 2 |  | ポリスチレンコポリマー | Polystyrene copolymers |  | ポリスチレンのポジティブリストに従うもの、 但し，ブタジエンないしイソプレンとのコポリマーの場合，スチレン含有量は限定しない。
118 | ポリマー添加材 | F | 2 | 3 |  | ABS樹脂 | ABS resin | 9003-56-9 | ＡＢＳ樹脂のポジティブリストに従うもの
119 | ポリマー添加材 | F | 2 | 4 |  | AS樹脂 | SAN resin | 9003-54-7 | ＡＳ樹脂のポジティブリストに従うもの
120 | ポリマー添加材 | F | 2 | 6 |  | ブタジエン・スチレンブロック共重合体水素添加物① | Hydrogenated butadiene-styrene block copolymers① including partial hydroganated polymer | 66070-58-4 | 品質はＦＤＡ§177.1810に従うこと | 使用制限はＦＤＡ§177.1810に従うこと
121 | ポリマー添加材 | F | 3 | 2 |  | ポリメタクリレート | Polymethacrylate | 9011-14-7 | メタクリル樹脂のポシティブリストに従うもの | 塗布量：600mg/㎡以下
122 | ポリマー添加材 | F | 3 | 3 |  | アクリレート及びメタクリレートのコポリマー | Copolymers of acrylates and methacrylate | 55989-5-4 | アクリル酸及びメタクリル酸と飽和１価第一アルコール(Ｃ1～Ｃ18)とのエステルと次のモノマーの一つ又はそれ以上のコポリマー アクリル酸及びメタクリル酸アクリルアマイド及びメタクリルアマイドアクリロニトリルブタジエン スチレンおよびα－メチルスチレン塩化ビニリデン
123 | ポリマー添加材 | F | 3 | 5 |  | メタクリル酸メチル・エチレングリコ－ルジメタクリレート共重合物 | Methylmethacrylate-Ethylene glycol methacrylate copolymer
124 | ポリマー添加材 | F | 3 | 6 |  | ポリアクリル酸ナトリウム | Sodium polyacrylate | 9003-04-7 |  | 添加量：０．５ｗｔ％以下
125 | ポリマー添加材 | F | 5 | 1 |  | ポリイソブチレン | Polyisobutylene | 9003-27-4 | ゴム製食品用器具及び容器包装に関するポジティブリストに従うもの
126 | ポリマー添加材 | F | 5 | 9 |  | シリコンエラストマー
127 | ポリマー添加材 | F | 5 | 12 |  | ポリエステルエラストマー | Polyester elastomers | 977106-84-5 | ゴム製食品用器具及び容器包装に関するポジティブリストに従うもの
128 | ポリマー添加材 | F | 6 | 1-1 |  | ナイロン
129 | ポリマー添加材 | F | 6 | 2-1 |  | ポリエチレンテレフタレート | Polyethylene terephthalate | 25038-59-9 | ポリエチレンテレフタレートのポジティブリストに従うもの
130 | ポリマー添加材 | F | 6 | 2-2 |  | ポリブチレンテレフタレート | Polybutylene terephthalate | 26062-94-2 | ポリブチレンテレフタレートのポジティブリストに従うもの
131 | ポリマー添加材 | F | 6 | 2-3 |  | ポリアリレート | Polyarylate | 79293-56-4 | ポリアリレートのポジティブリストに従うもの
132 | ポリマー添加材 | F | 6 | 4 |  | ふっ素樹脂 | Fluorine resins | 9002-84-0 | ふっ素樹脂のポジティブリストに従うもの
133 | ポリマー添加材 | F | 6 | 7 |  | ポリカーボネート | Polycarbonate | 25766-59-0 | ポリカーボネートのポジティブリストに従うもの
134 | ポリマー添加材 | F | 6 | 9 |  | ポリアリルサルホン | Polyaryl sulfone | 25135-51-7 | ポリアリルサルホンのポジティブリストに従うもの
135 | ポリマー添加材 | F | 6 | 17 |  | ポリフェニレンエーテル
136 | ポリマー添加材 | F | 6 | 26 |  | ポリメタクリルスチレン | Polymethacryl styrene |  | ポリメタクリルスチレンのポジティブリストに従うもの
137 | ポリマー添加材 | F | 6 | 27 |  | ポリフェニレンサルファイド | Polyphenylene sulfide |  | ＦＤＡ：§177.2490に従うもの。
138 | ポリマー添加材 | F | 6 | 31 |  | ヒドロキシ安息香酸ポリエステル | Hydroxybenzoic acid polyesters |  | ヒドロキシ安息香酸ポリエステルのポジティブリストに従うもの
139 | ポリマー添加材 | F | 6 | 32 |  | ポリシクロヘキシレンジメチレンテレフタレート | Polycycl ohexyl ened i methylene tere phthlate |  | ポリシクロヘキシレンジメチレンテレフタレートのポジティブリストに従うもの
140 | ポリマー添加材 | F | 6 | 34 |  | ポリエーテルイミド | Polyether imide | 61128-46-9 | ポリエーテルイミドのポジティブリストに従うもの
141 | ポリマー添加材 | F | 6 | 37 |  | ポリエステルカーボネート | Polyester carbonate | 71519-80-7 | ポリエステルカーボネートのポジティブリストに従うもの
142 | ポリマー添加材 | F | 6 | 56 |  | ポリ乳酸 | Polylactide、polylactic acid | 9051-89-2 | ポリ乳酸のポジティブリストに従うもの
143 | その他 | G | 2 | 1 |  | 炭酸ナトリウム | Sodium carbonate | 144-55-8 | ポリマー中で中和されていること .品質は食品添加物公定書に従う | 塗布量600mg/ m2以下
144 | その他 | G | 3 | 2 |  | 塩化マグネシウム | Magnesium chloride | 7786-30-3 |  | 塗布剤として使用するものは、食品添加物公定書に従うものであり、塗布量制限として600mg/m2以下となる
145 | その他 | G | 4 | 2A |  | 無水硫酸マグネシウム | Magnesium sulfate anhydride | 7487-88-9
146 | その他 | G | 4 | 9 |  | 硫酸アルミニウム | Aluminium sulphate | 10043-01-3
147 | その他 | G | 5 | 4 |  | りん酸カルシウム | Aluminium phosphate | 7784-30-7
148 | その他 | G | 6 | 4 |  | 酢酸ナトリウム | Sodium Acetate | 127-09-3 |  | 塗布量 600mg/㎡以下
149 | その他 | G | 6 | 6 |  | 安息香酸ナトリウム | Sodium benzoate | 532-32-1 |  | 塗布量600mg/㎡以下 塗布用に限る
150 | その他 | G | 6 | 70 |  | 窒化ホウ素 | boron nitride | 10043-11-5 |  | 添加量：2％以下
151 | FCN認可物質 | YF | 2 | 5-28 |  | スチレン・ブタジエンブロツク共重合体水素添加物の無水マレイン酸変性物 | Hydrogenated styrene-butadiene block copolymers modified with maleic anhydride such that the basic polymers are composed of : 18 to 40 percent by weight of units derived from styrene, 58 to 80 percent by weight of units derived from hydrogenated 1,3-butadiene and 0.1 to 2 percent by weight of units derived from maleic anhydride. |  | FDAFCN No 28に記載の制限に従う
152 | FCN認可物質 | YF | 3 | 36-429 |  | メタクリル酸メチル・メタクリル酸グリシジル・スチレン共重合物 | Copolymer of styrene (CAS Reg. No. 100-42-5), methyl methacrylate (CAS Reg. No.80-62-6), and glycidyl methacrylate (CAS Reg. No. 106-91-2). | 100-42-5 80-62-6 106-91-2 |  | 添加量0.5%以下
153 | FCN認可物質 | YC | 7 | 39-750 |  | オクタデカン酸，1-(12-アセチルオキシ)-,2,3-ビス(アセチルオキシ)プロピルエステル;1-(12-アセトキシステアロイル)-2,3-ジアセチルグリセロール | Octadecanoic acid, 1-(12-acetyloxy)-, 2,3-bis(acetyloxy) propyl ester; 1-(12-acetoxystearoyl)- 2,3-diacetyl glycerol | 736150-63-3 |  | 可塑剤として添加量:3.0％以下 着色分散剤として添加量0.5％以下
Ⓑ 牛脂由来の油脂類を出発原料として使用する場合は、次の何れかによること
（1）人の食用に適した牛脂を使用したもの。
（2）250℃、250℃相当圧力、３時間等の高温高圧の条件下で加水分解、けん化又はエステル交換したもの。

## 表29 PLA
ポリ乳酸 | [9 empty] | （平成29年2月1日現在）
No | 種類 | 業界PL番号 |  |  | 重複 | 物質名（和名） | 物質名（英名） | CAS | 規格（品質） | 制限（使用量・使用条件等）
1 | 基ポリマー | 2-50 | (1) | ① |  | 乳酸及び／またはラクチドを出発原料として得られる重合体 | polylactic acid | 9051-89-2 | D体含有量 ６％以下 ラクチド含有量 0.3％以下 相対粘度 2.4以上 灰分 0.1%以下 重金属の溶出量はポリ衛協自主基準の溶出試験重金属の項に指定された値の２分の１以下とする | アルカリで繰り返し洗浄する器具には使用しない。
2 | 基ポリマー | 2-50 | (1) | ② |  | エチレングリコールジメタクリレート変性ポリ乳酸 |  |  |  | アルカリで繰り返し洗浄する器具には使用しない。 油性食品、水性食品は100℃以下での使用に限る。 アルコール性食品、酸性食品：60℃以下での使用に限る。 エチレングリコールジメタクリレートの溶出量 0.05mg/kg以下
3 | 安定剤 | A | 1 | 1 |  | ソルビン酸カリウム | Potassium sorbate | 24634-61-5 |  | 塗布量：600mg/㎡以下 塗布用に限る
4 | 安定剤 | A | 2 | 1 |  | エポキシ化大豆油 | Epoxydized soybean oil | 8013-07-8 | オキシラン酸素：6～7% ヨウ素価：８未満 | 添加量：1.0%以下 エポキシ化合物、燐化合物、硫黄化合物、フェノール系化合物の合計添加量1.0%以下
5 | 安定剤 | A | 3 | 22 |  | ポリ[1,1'－ジシクロヘキシルメタン(4,4－ジイソシアナート)]( 重合度:8～12、カルボジイミド基含有)とシクロヘキシルアミンのウレア付加物 | Cyclohexane, 1, 1'-methylenebis[4-isocyanato-, homopolymer, cyclohexylamine-terminated | 315207-86-4 |  | 添加量：3.0%以下 100℃以下の使用
6 | 安定剤 | A | 4 | 9 |  | 4,4'ビフェニレンジホスフィン酸テトラキス(2,4一ジ-t－ブチルフェニル) | Tetrakis(2,4-di-t-butylphenyl)-4,4'-bi phenylenediphosphinate | 119345-01-6 38613-77-3 |  | 溶出量：18mg/kg以下
7 | 安定剤 | A | 4 | 16 |  | ビス－[2－メチル－4,6－ビス－(1,1－ジメチルエチル)フェニル]エチルフォスファイト | Bis-[2-methyl-bis-(1,1－dimethylethyl) phenyl]ethylphophite | 145650-60-8 |  | リン酸塩、亜リン酸塩の合計溶出量：5mg/kg以下
8 | 安定剤 | A | 4 | 21 |  | 3，9－ビス（2，6－ジ－ｔ－ブチル－４-メチルフェノキシ）－2，4，8，10－テトラオキサ－3，9－ジホスファスピロ［5，5］ウンデカン | Bis(2,6-dｉ-tert-butyl-4-methylphenyl)pentaerythritol diphosphite | 80693-00-1 |  | 添加量：:0.5%以下 水性食品、アルコール性食品は100℃以下
9 | 安定剤 | A | 6 | 1-5 |  | n－オクタデシル－β－(4'－ヒドロキシ－3',5'－ジ－t－ブチルフェニル)プロピオネート | n-Octadecyl-P-(4'-hydroxy-3',5'-di-t-butylphenyl)propionate | 29874-14-4 | Ⓑ | エポキシ化合物，フェノール系化合物，硫黄化合物，燐化合物の合計添加量1.5％以下 添加量：0.5％以下
10 | 安定剤 | A | 6 | 4-2 |  | テトラキス〔メチレン－3－(3',5)ジ－t－ブチル－4'－ヒドロキシフェニル〕プロピオネート〕メタン | Tetrakis(methylene-3-[3',5'-di-t-buty-4'-hydroxyphenyl] propionate)methane | 6683-19-8 |  | 添加量：0.5％以下
11 | 安定剤 | A | 6 | 4-8 |  | 3,9-ビス[2-{3-(3-t-ブチル-4-ヒドロキシ-5-メチル フェニル)プロピオニルオキシ}-1,1-ジメチルエチル]－2,4,8,10-テトラオキサスピロ[5,5]ウンデカン | 3,9-Bis{2-[3-(3-t-butyl-4-hydroxy-5-methylphenyl) propionyloxy]-1,1-dimethylethyl}-2,4,8,10-tetraoxaspiro [5.5] undecane | 90498-90-1 | Ⓑ | 添加量：0.5％以下、 100℃以下で使用
12 | 安定剤 | A | 8 | 1 |  | カーボンブラック | Carbon black | 1333-86-4 | チャンネル法によるもの、または下記の規格を満たすもの トルエン抽出物0.1％以下、 ベンツ(a)ピレン含有量：0,25 mg/kg以下、 | 添加量：2.5%以下 色材として使用可能
13 | 安定剤 | A | 8 | 2a |  | パラオキシ安息香酸メチル | Methyl p-oxybenzoate | 99-76-3 |  | 塗布量：600mg/㎡以下、 塗布用に限る
14 | 安定剤 | A | 8 | 2b |  | パラオキシ安息香酸プロピル | Propyl p-oxybenzoate | 94-13-3 |  | 塗布量：600mg/㎡以下、 塗布用に限る
15 | 安定剤 | A | 8 | 4 |  | ソルビン酸 | Sorbic acid | 110-44-1 |  | 塗布量：600mg/㎡以下、 塗布用に限る
16 | 界面活性剤 | B | 1 | 1 |  | グリセリン脂肪酸エステル | Glycerin fatty acid esters | 31566-31-1 | Ⓑ 品質は食品添加物公定書に従う | 塗布量：600mg/㎡ 以下、
17 | 界面活性剤 | B | 1 | 2 |  | ソルビタン脂肪酸(C8～C22)エステル | Sorbitan fatty acid (C8-C22)esters | 1338-43-8 | Ⓑ 品質は食品添加物公定書に従う | 塗布量：600mg/㎡以下 添加量 3.0%以下
18 | 界面活性剤 | B | 1 | 3 |  | プロピレングリコール脂肪酸(C8～C22)エステル | Propylene glycol fatty acid (C8-C22)esters | 067784-83-2 67784-79-6 026403-62-3 | Ⓑ 品質は食品添加物公定書に従うもの | 塗布量：600mg/㎡以下
19 | 界面活性剤 | B | 1 | 4 |  | ショ糖脂肪酸(C8～C22)エステル | Sucrosefattyacid (C8-C22)esters | 37318-31-3 | Ⓑ
20 | 界面活性剤 | B | 1 | 10 |  | ポリオキシエチレン(20モル)ソルビタン脂肪酸(Ｃ12～Ｃ18)エステル | Polyoxyethylene (20 moles) sorbitan fatty acid (C12-C18)esters | 9005-67-8 | Ⓑ オレイン酸、ラウリン酸限定で、下記品質規格を満足すること。 (1)ケン化価 ４０～５０ (2)酸価 ０～２ (3)ヒドロキシル価 ６０～１０８ (4)オキシエチレン含有量 ７０～７４％ | 塗布量：600mg/㎡以下
21 | 界面活性剤 | B | 1 | 11 |  | ポリエチレングリコール脂肪酸(Ｃ8～Ｃ22)エステル | Polyethylene glycol fatty acid (C8-C22) esters | 9004-99-3 9004-96-0 | Ⓑ ポリエチレングリコールの分子量：300以上， 脂肪酸はオレイン酸モノエステルのみ | 塗布量：600mg/㎡以下
22 | 界面活性剤 | B | 1 | 13 |  | ポリオキシエチレン脂肪族アルコール(Ｃ12～Ｃ20)エーテル | Polyoxyethylene fatty alcohol (C12-C20) ethers | 69013-19-0 | Ⓑ | 塗布量：600ｍｇ／㎡ 以下、 塗布用に限る
23 | 界面活性剤 | B | 1 | 13-2 |  | ポリオキシエチレン(4～14モル)脂肪族アルコール(C5～C18)エーテル | Polyoxyethylene (4-14) Alkyl(5-18) Ether | 9002-93-1 | Ⓑ | 溶出量5mｇ/㎏以下 塗布量 100mg/㎡以下 塗布用に限る
24 | 界面活性剤 | B | 1 | 14 |  | ポリオキシエチレン(4～50モル)アルキル(Ｃ7以上)フェニルエーテル | Polyoxyethylene (4-50 moles) alkyl(≧C7)phenyl ethers | 9002-93-1 | Ⓑ | 塗布量：100mg/㎡以下 塗布用に限る
25 | 界面活性剤 | B | 1 | 15 |  | N,Nビス(2－ヒドロキシエチル)脂肪(C8～C18)アミン | N,N-Bis(2-hydroxyethyl) fatty(C 8-C18)amine | 10213-78-2 | Ⓑ | 塗布用に限る 塗布量：24mg/㎡以下
26 | 界面活性剤 | B | 1 | 16 |  | 脂肪酸(Ｃ12～Ｃ18)とジエタノールアミンによる縮合生成物 | Condensates of fatty acids (C12-C18)with diethanol amine | 120-40-1 | Ⓑ | 塗布量：600mg/㎡ 以下、 塗布用に限る
27 | 界面活性剤 | B | 1 | 17 |  | ポリオキシプロピレンポリオキシエチレンブロックポリマー | Polyoxypropylene polyoxyethylene block copolymer | 9003-11-6 |  | 塗布量：600mg/㎡以下
28 | 界面活性剤 | B | 1 | 18 |  | ポリエチレングリコール | Polyethylene glycol | 25322-68-3 | 分子量：200～9,500 エチレングリコールとジエチレングリコールの残存量：0.2％以下 | 塗布量：600mg/㎡以下
29 | 界面活性剤 | B | 1 | 19 |  | ポリプロピレングリコール | Polypropylene glycol | 25322-69-4 | 分子量：400～4,000 | 塗布量：600mg/㎡以下
30 | 界面活性剤 | B | 1 | 21 |  | ポリエチレンオキサイド | Polyethylene oxide | 25322-68-3 |  | 塗布量：600ｍｇ／㎡ 以下 塗布用に限る
31 | 界面活性剤 | B | 1 | 23 |  | イソプロピルアルコール | Isopropyl alcohol | 67-63-0 |  | 塗布量：600mg/㎡以下 塗布用に限る
32 | 界面活性剤 | B | 1 | 25 |  | Ｎ，Ｎ－ジメチルアミノエチルメタクリレート・２－ヒドロキシエチルメタクリレート・メチルメタクリレート共重合物のモノクロル酢酸ナトリウムによる変性物 | Reaction product of N,N-dimethylaminoethyl methacrylate-2-hydroxyethyl methacrylate-methyl methacrylate copolymer with sodium monochloroacetate | 72765-59-4 | 数平均分子量：：40,000～70,000 モノクロル酸ナトリウムによる変性率：20～40％ | 表面塗布200㎎/㎡以下
33 | 界面活性剤 | B | 1 | 28 |  | Ｎ－２－ヒドロキシエチル－Ｎ－（２－ヒドロキシアルキル）アミン | Ｎ-2-ｈｙｄｒｏｘｙｅｔｈｙｌ-Ｎ-(2-ｈｙｄｒｏｘｙａｌｋｙｌ) ａｍｉｎｅ | 84836-93-1 2615-84-1 56975-13-4 | Ⓑ アルキルはＣ12（２～60％），Ｃ14（40～98％） | 塗布量：500mg/㎡ 塗布用に限る
34 | 界面活性剤 | B | 1 | 29 |  | エチルアルコール | Ethanol |  |  | 塗布量：600mg/㎡以下
35 | 界面活性剤 | B | 2 | 1 |  | アルキル(Ｃ10～Ｃ20)スルホン酸塩(Ｎa) | Alkyl (C10-C20) sulfates(Na, K, NH4) | 977180-90-7,（Na） 27176-87-0 | Ⓑ | 添加量：0.3％以下 但し，Ｎa塩は3.0％以下 塗布量：120mg/㎡以下
36 | 界面活性剤 | B | 2 | 2 |  | アルキル(C9～C20)ベンゼンスルホン酸塩(Na) | Alkyl (C9-C 20) benzene sulfonates (Na, K, NH4) | 68411-30-3 | Ⓑ | 添加量:0.2%以下 B2-1、B2-3合計塗布量：600mg/㎡以下
37 | 界面活性剤 | B | 2 | 3 |  | アルキルナフタリンスルホン酸塩(Na) | Alkyl (C10-C 20) naphthalene sulfonate Na,Salt | 577-11-7 |  | 添加量:3.0％以下 B2-1,2,3の合計塗布量：600mg/㎡以下、
38 | 界面活性剤 | B | 2 | 4 |  | ソジウムジアルキル(Ｃ4～Ｃ16)スルホサクシネート | Sodium dialkyl(C4-C 16) sulfosuccinate |  | Ⓑ | 塗布用に限る 塗布量：600mg/㎡以下
39 | 界面活性剤 | B | 2 | 9 |  | アルキル(C8～C20)サルフェート(Na,K,NH4) | Alkyl (C8-C 20) sulfates (Na, K, NH4) | 151-21-3 | Ⓑ | B2-1､-2との合計塗布量：600mg/㎡以下
40 | 界面活性剤 | B | 2 | 10 |  | ポリオキシエチレン脂肪アルコール(C12～C20)エーテルサルフェート(Na,NH4) | Polyoxyethylene fatty alcohol (C12-C20) ether sulfates (Na, NH4) |  | Ⓑ | 塗布量：600mg/㎡以下 塗布用に限る
41 | 界面活性剤 | B | 2 | 11 |  | ポリオキシエチレン(4～50モル) アルキル(C7以上)フェニルエーテルサルフェート(Na,NH4) | Polyoxyethylene (4-50 moles) alkyl (≧C7) phenylether sulfates (Na, NH4) | 55348-40-8 | Ⓑ | 塗布量：600mg/㎡以下、 塗布用に限る
42 | 界面活性剤 | B | 2 | 12A |  | α-トリデシル-ω-ヒドロキシポリオキシエチレンのリン酸二水素及びリン酸一水素エステルとの混合物、酸価（pH5.2まで）75-85、1モルのオキソ法トリデシルアルコールと5.5-6.5モルのエチレンオキサイドのエステル化縮合生成物 | a-Tridecyl-omega-hydroxypoly (oxyethyl-ene) mixture of dihydrogen phosphate and monohydrogen phosphate esters that have an acid number (to pH 5.2) of 58?70 and that are produced by the esterification of the condensation product of one mole of ‘‘oxo’’ process tridecyl alcohol with 9-10 moles of ethylene oxide. | 13201-41-9
43 | 界面活性剤 | B | 2 | 16 |  | 脂肪酸(C8～C22)塩 (Na) | Fatty acid (C8-C22) salts (Na) | 143-19-1 | Ⓑ 水添物を含む | 塗布量：600mg/㎡以下、
44 | 界面活性剤 | B | 4 | 1 |  | ジメチルジアルキル(Ｃ8～Ｃ18)アンモニウムクロライド | Dimethyl dialkyl (Ｃ8～Ｃ18) ammonium chloride | 61789-77-3、 61789-80-8 | Ⓑ | 添加量：3．0％以下 溶出量：3mg/kg以下
45 | 界面活性剤 | B | 5 | 1 |  | カルボキシメチルセルロース及びそのナトリウム塩 | Carboxymethyl cellulose and its sodium salt | 9000-11-7 |  | 塗布量：600mg/㎡以下、 塗布用に限る
46 | 界面活性剤 | B | 5 | 2 |  | メチルセルロース | Methyl Cellulose | 9004-67-5 |  | 塗布量：600mg/㎡以下
47 | 界面活性剤 | B | 5 | 5 |  | メチルヒドロキシプロピルセルロース | Methylhydroxypropyl cellulose | 9004-65-3 | 塗布剤として使用するものは、品質は食品添加物公定書に従う | 塗布量：600mg/以下
48 | 界面活性剤 | B | 5 | 8 |  | カゼイン | Casein | 9000-71-9 | 品質は食品添加物公定書に従う
49 | 界面活性剤 | B | 5 | 9 |  | ポリビニルアルコール | Polyvinyl alcohol | 9002-89-5 | ４％水溶液の粘度が20℃で2cp以上 | 塗布量：600mg/㎡以下
50 | ポリマー添加材 | B | 5 | 10 |  | ポリアクリル酸およびそのナトリウム塩 | Sodium polyacrylate | 9003-04-7 | ポリアクリル酸ナトリウム塩に限る 品質は食品添加物公定書に従う
51 | 界面活性剤 | B | 5 | 12 |  | ポリビニルピロリドン | Polyvinyl pyrrolidone | 9003-39-8 | 5％水溶液の粘度が20℃で34cp以上 | 塗布量：600mg/㎡以下、 塗布用に限る
52 | 界面活性剤 | B | 5 | 22 |  | ポリビニルポリピロリドン | Polyvinylpolypyrrolidone | 25249-54-1 | 水、5％酢酸及び50％エタノール溶媒による３時間還流条件下での総溶出量：50µg/ml以下 | 添加量：30．0％以下
53 | 滑剤 | C | 1 | 1 |  | 流動パラフィン | Liquid paraffin | 8002-74-2 | 品質は食品添加物公定書に従う | 添加量0.25％以下
54 | 滑剤 | C | 1 | 4 |  | 合成イソパラフィン石油炭化水素 | Synthetic isoparaffin petroleum hydrocarbons | 68551-17-7 | (1)沸点(63～260℃) (2)紫外線吸光度(光路長１㎝当たりの最高吸光度) 260～319mμ 1.5 320～329mμ 0.08 330～350mμ 0.05 (3)不揮発残渣 0.002g/100ml以下
55 | 滑剤 | C | 1 | 6 |  | 白色鉱油 | White mineral oil | 8042-47-5 | (1)セイボルト色調20以上 (2)紫外線吸光度(光路長1㎝当たりの最高吸光度)280～289nm 4.0 290～299nm 3.3 300～329nm 2.3 330～350nm 0.8
56 | 滑剤 | C | 2 | 1 |  | 高級脂肪酸(Ｃ8～Ｃ22) | Higher fatty acids (C8-C22) and behenic acid |  | Ⓑ 動物または植物から得られた脂肪酸及びそれらの脂肪酸を水素添加したもの
57 | 滑剤 | C | 3 | 1-1 |  | 高級脂肪酸（Ｃ18）アルミニウム | alminum stearate | 7047-64-9 | Ⓑ 高級脂肪酸はステアリン酸に限る
58 | 滑剤 | C | 3 | 2 |  | 高級脂肪酸(Ｃ18) カルシウム | Higherfatty acid (C8-C22) calcium salts | 1592-23-0 | Ⓑ | ステアリン酸カルシウム, ステアリン酸亜鉛，ステアリン酸マグネシウムとの合計添加量0.5％以下
59 | 滑剤 | C | 3 | 3 |  | 高級脂肪酸(Ｃ18)マグネシウム | Higher fatty acid (C8-C22) magnesium salts | 557-04-0 | Ⓑ | ステアリン酸亜鉛，ステアリン酸カルシウムとの合計添加量0.5％以下
60 | 滑剤 | C | 3 | 4 |  | 高級脂肪酸(C8,C18)亜鉛 | Higherfattyacid (C8-C18)zincsalts . | 557-05-1 | Ⓑ ステアリン酸に限る 塗布剤は不ケン化物2％以下、ステアリン酸に限る | 塗布量：600mg/m2以下、 塗布用に限る
61 | 滑剤 | C | 4 | 1 |  | 直鎖脂肪族１価アルコール(Ｃ8～Ｃ18) | Straight-chain fatty monohydric alcohols (C8-C18) | 56-81-5 | Ⓑ 合成アルコールは (1)全ジオール:0.1%以下 (2)C8～C14:直鎖96%以上、アルコール分99%以上 (3)C16～C18:直鎖94%以上、アルコール分98%以上 (4)非アルコール不純物はパラフィンのこと
62 | 滑剤 | C | 4 | 2 |  | グリセリン | Glycerin | 56-81-5 | Ⓑ 品質は食品添加物公定書に従う
63 | 滑剤 | C | 5 | 9 |  | アセチルクエン酸トリブチル | Tributyl acetylcitrate | 77-90-7
64 | 滑剤 | C | 5 | 37 |  | アジピン酸,2－(2－メトキシエトキシ)エタノール及びベンジルアルコールの反応生成物 | Reaction product of adipic acid, 2-(2-methoxyethoxy)ethanol and benzyl alcohol. | 14235-50-8 |  | 添加量 油性、酸性13.0%以下,アルコール性,水性食品、11.1%以下、 100℃以下で使用
65 | 滑剤 | C | 7 | 2 |  | 水添ひまし油 | Hydrogenated castor oil | 8001-78-3
66 | 滑剤 | C | 7 | 8 |  | アセチル化モノグリセライド | Acetylated monoglycerides | 68990-54-5 | Ⓑ分子中アセチル基を持つ脂肪酸(Ｃ8～Ｃ22)グリセライドであって，酸価６以下，ライヘルトマイスル価75～200のもの 食品添加物公定書に従う | 塗布量：600mg/ m2以下
67 | 滑剤 | C | 8 | 1 |  | エチレンビス脂肪酸(C16,C18)アマイド | Ethylene bis-fatty acid (C 16,C 18) amide N,N'-Ethane-1,2-diylbispalmitamide | 110-31-6 5518-18-3 | Ⓑ 飽和脂肪酸に限る | (1)器具には添加量0.5％以下 (2)容器・包装には添加量0.2％以下
68 | 滑剤 | C | 8 | 2 |  | 高級脂肪酸(Ｃ18)アマイド | Higherfattyacid (C8-C22) amide |  | Ⓑ
69 | 滑剤 | C | 9 | 2 |  | ジメチルポリシロキサン | Dimethyl polysiloxane | 63148-62-9 | 粘度：最低100cSt（20℃） | 添加量：0.2％以下 塗布量600mg/㎡以下
70 | 滑剤 | C | 9 | 3 |  | メチルフェニルポリシロキサン | Methyl phenyl polysiloxane | 68083-14-7 | 20℃の粘度最低100cSt | 添加量：0.3％以下 塗布量600mg/㎡以下
71 | 充填剤 | D | 1 | 1 |  | 酸化マグネシウム | Magnesium oxide | 1309-48-4 |  | 複合酸化物系顔料成分として使用可能
72 | 充填剤 | D | 1 | 2 |  | 酸化アルミニウム | Aluminium oxide | 1344-28-1 |  | 塗布量：600mg/㎡以下 複合酸化物系顔料成分として使用可能
73 | 充填剤 | D | 1 | 3 |  | 酸化けい素 | Silicon oxide | 7631-86-9 | 官能基例えばビニル基，メタクリル基，アミノ基またはグリシジル基を有するアルコキシシランで処理する場合は，処理剤の量：は合計0.5％以下であること。 処理剤合計は、充填剤に対し5％以下 | 塗布量：600mg/㎡以下 無機顔料および複合酸化物系顔料成分として使用可能
74 | 充填剤 | D | 1 | 3-1 |  | 3-アミノプロピルトリエトキシシラン処理酸化けい素 | 3-aminopropyltriethoxysilane,Slicone oxide | 919-30-2 7631-86-9 | 3-アミノプロピルトリエトキシシランの酸化けい素への処理量：１０ｗｔ％以下、 3-アミノプロピルトリエトキシシラン処理された酸化けい素から抽出されうる3-アミノプロピルトリエトキシシランの残留量：が３mg/kgフィラー 以下であること | 処理された酸化けい素の添加量：２．０ｗｔ％以下、 フィルム（３００μ以下）としての使用に限る
75 | 充填剤 | D | 1 | 4 |  | 酸化カルシウム | Calcium oxide | 1305-78-8 |  | 複合酸化物系顔料成分として使用可能
76 | 充填剤 | D | 1 | 5 |  | 酸化チタン | Titanium oxide | 13463-67-7 | Pb，Cd 0.01％以下、As，Hg 0.005％以下 | 複合酸化物系顔料成分として使用可能
77 | 充填剤 | D | 1 | 6 |  | 酸化クロム(Ⅲ) | Chromium oxide (lll) | 1308-38-9 | Pb，Cd 0.01％以下、As，Hg 0.005％以下 | 複合酸化物系顔料成分として使用可能
78 | 充填剤 | D | 1 | 7 |  | 酸化鉄 | lron oxide | 1309-37-1 | Pb，Cd 0.01％以下、As，Hg 0.005％以下 | 複合酸化物系顔料成分として使用可能
79 | 充填剤 | D | 1 | 8 |  | 酸化亜鉛 | Zinc oxide | 1314-13-2 | Pb，Cd 0.01％以下、As，Hg 0.005％以下 金属亜鉛１％以下 | 複合酸化物系顔料成分として使用可能
80 | 充填剤 | D | 1 | 9 |  | 酸化セリウム | Cerium dioxide | 1306-38-3 |  | 添加量：0.78％以下
81 | 充填剤 | D | 1 | 10 |  | 酸化コバルト | Cobalt oxide | 1308-06-1 |  | 複合酸化物系顔料成分としての使用に限る
82 | 充填剤 | D | 1 | 11 |  | 酸化ニオブ | Niobium oxide | 1313-96-8 |  | 複合酸化物系顔料成分としての使用に限る
83 | 充填剤 | D | 1 | 12 |  | 酸化ニッケル | Nickel oxide | 12035-36-8 |  | 複合酸化物系顔料成分としての使用に限る
84 | 充填剤 | D | 1 | 13 |  | 酸化アンチモン | Antimony oxide | 1327-33-9 1309-64-4 1314-60-9 |  | 複合酸化物系顔料成分としての使用に限る
85 | 充填剤 | D | 1 | 14 |  | 酸化タングステン | Tungsten oxide | 1314-35-8 |  | 複合酸化物系顔料成分としての使用に限る
86 | 充填剤 | D | 1 | 16 |  | チタンイエロー | Titan yellow | 8007-18-9 | Pb，Cd 0.01％以下、As，Hg 0.005％以下 | 無機顔料として使用可能
87 | 充填剤 | D | 1 | 17 |  | コバルトブルー | Cobalt blue | 1345-16-0 | Pb，Cd 0.01％以下、As，Hg 0.005％以下 | 無機顔料として使用可能
88 | 充填剤 | D | 1 | 18 |  | 三酸化アンチモン | Antimony trioxide | 1309-64-4 |  | アンチモンの移行量：0.02㎎/㎏以下、 アンチモンの定量法は告示３７０号アンチモン溶出試験法による
89 | 充填剤 | D | 1 | 19 |  | シリル化処理無水ケイ酸 | Silicon dioxide, silanated | 68909-20-6 |  | 塗布剤として塗布量：600mg/㎡以下
90 | 充填剤 | D | 1 | 20 |  | 酸化マンガン | Manganese oxide |  |  | 複合酸化物系顔料成分として使用できる
91 | 充填剤 | D | 2 | 2 |  | 水酸化アルミニウム | Aluminium hydroxide | 21645-51-2 | Pb，Cd 0.01％以下、As，Hg 0.005％以下 | 無機顔料および複合酸化物系顔料成分として使用可能
92 | 充填剤 | D | 3 | 2 |  | 炭酸カルシウム | Calcium carbonate | 471-34-1
93 | 充填剤 | D | 4 | 3 |  | 硫酸バリウム | Barium sulfate | 7727-43-7 | Pb，Cd 0.01％以下、As，Hg 0.005％以下 | 無機顔料として使用可能
94 | 充填剤 | D | 5 | 6 |  | アルミノ珪酸塩(Na,Ca) | Aluminosilicate (Na, Ca) (Zeolite), | 68989-22-0 1344-00-9 | ゼオライト系のみ、（Na,Ca塩)
95 | 充填剤 | D | 5 | 7 |  | けい酸アルミニウムカルシウム | Aluminium and calcium silicates | 1344-00-9 | ＦＤＡ§182.2122に相当するもの
96 | 充填剤 | D | 5 | 9 |  | ナトリウム、カリウム、カルシウム、マグネシウム、アルミニウム、鉄のケイ酸塩又は、それらの混合物 | Silicates or mixed silicates of sodium, potassium, calcium, magnesium, aluminium and iron |  | 石綿は除去されたもの充填剤の結合剤として、アルコキシシラン、官能基例えばビニル基、メタクリル基、アミノ基またはグリシジル基を有するもので処理する場合は、処理剤の量：は合計0.5%以下であること。 結合剤合計は、充填剤に対して5％以下
97 | 充填剤 | D | 5 | 10 |  | マイカ | Mica | 12001-26-2 | Pb，Cd0.01％以下、As，Hg0.005％以下 | 無機顔料として使用可能
98 | 充填剤 | D | 6 | 1 |  | クレー | Clay | 1332-58-7
99 | 充填剤 | D | 6 | 2 |  | けいそう土 | Diatomaceus earth | 7631-86-9
100 | 充填剤 | D | 6 | 3 |  | カオリン(陶土) | Kaolin (porcelain clay) | 1332-58-7
101 | 充填剤 | D | 6 | 4 |  | タルク | Talc | 14807-96-6
102 | 充填剤 | D | 6 | 5 |  | ベントナイト | Bentonite | 1302-78-9
103 | 充填剤 | D | 6 | 7 |  | ガラス | Glass
104 | 充填剤 | D | 6 | 10 |  | グラファイト | Graphite | 7782-42-5 | Pb，Cd 0.01％以下、As，Hg 0.005％以下 | 無機顔料として使用可能
105 | 充填剤 | D | 6 | 11 |  | シェナー | Sienna | 1309-37-1 977139-25-5 | Pb，Cd 0.01％以下、As，Hg 0.005％以下 | 無機顔料として使用可能
106 | 充填剤 | D | 6 | 12 |  | 生シェナー | Raw sienna | 1309-37-1 12000-57-6 | Pb,Cd 0.01%以下、As,Hg 0.005%以下 | 無機顔料として使用できる
107 | 充填剤 | D | 6 | 13 |  | 焼アンバー | Calcined amber |  | Pb，Cd 0.01％以下、As，Hg 0.005％以下 | 無機顔料として使用可能
108 | 充填剤 | D | 7 | 8 |  | 複合酸化物系顔料 | Complex oxide pigments
109 | 充填剤 | D | 8 | 1 |  | アルミニウム | Aluminium | 7429-90-5 | Pb，Cd 0.01％以下、As，Hg 0.005％以下
110 | 充填剤 | D | 9 | 2 |  | 群青 | Ultramarine | 57455-37-5 | Pb，Cd 0.01％以下、As，Hg 0.005％以下 | 無機顔料として使用可能
111 | 充填剤 | D | 10 | 5 |  | マグネシウム・ナトリウム・フルオライド・シリケート |  | 37296-97-2 |  | フッ化物溶出量0.3mg/kg-食品以下
112 | 発泡剤 発泡助剤 | E | 2 | 4 |  | くえん酸 | Citric acid | 77-92-9 |  | 塗布量：600mg/㎡以下、塗布用に限る
113 | ポリマー添加材 | F | 3 | 2 |  | ポリメタクリレート | Polymethacrylate | 9011-14-7 | メタクリル樹脂のポシティブリストに従うもの | 塗布量：600mg/㎡以下
114 | ポリマー添加材 | F | 3 | 5 |  | メタクリル酸メチル・エチレングリコ－ルジメタクリレート共重合物 | Methylmethacrylate-Ethylene glycol methacrylate copolymer
115 | ポリマー添加材 | F | 3 | 6 |  | ポリアクリル酸ナトリウム | Sodium polyacrylate | 9003-04-7 |  | 添加量：０．５ｗｔ％以下
116 | ポリマー添加材 | F | 6 | 4 |  | ふっ素樹脂 | Fluorine resins | 9002-84-0 | ふっ素樹脂のポジティブリストに従うもの
117 | ポリマー添加材 | F | 6 | 53 |  | カルボジイミド変性イソシアネート | Polycarbonate | 25766-59-0 | 軟化温度:50～70℃ カルポジイミド 当量:225～245 分子量分布 Mw/Mn3以下: | 100℃以下に限る
118 | ポリマー添加材 | F | 6 | 54 |  | ポリ乳酸とポリ(プロピレンセバケート)のブロック共重合体 | Polyaryl sulfone | 25135-51-7 | 平均分子量 80,000～200,000、 | 油性食品には100℃以下 水性食品には100℃以下、酸性、アルコール性食品には70℃以下
119 | ポリマー添加材 | F | 6 | 55 |  | ポリ乳酸とポリ(プロピレンサクシネート)のブロック共重合体 |  |  | 平均分子量20,000～60,000 | 水性食品に70℃以下での使用に限る
120 | ポリマー添加材 | F | 6 | 56 |  | ポリ乳酸 | Polylactide、polylactic acid | 9051-89-2 | ポリ乳酸のポジティブリストに従うもの
121 | その他 | G | 2 | 1 |  | 炭酸ナトリウム | Sodium carbonate | 144-55-8 | ポリマー中で中和されていること .品質は食品添加物公定書に従う | 塗布量600mg/ m2以下
122 | その他 | G | 3 | 2 |  | 塩化マグネシウム | Magnesium chloride | 7786-30-3 |  | 塗布剤として使用するものは、食品添加物公定書に従うものであり、塗布量制限として600mg/m2以下となる
123 | その他 | G | 4 | 9 |  | 硫酸アルミニウム | Aluminium sulphate | 10043-01-3
124 | その他 | G | 6 | 4 |  | 酢酸ナトリウム | Sodium Acetate | 127-09-3 |  | 塗布量 600mg/㎡以下
125 | その他 | G | 6 | 5 |  | 安息香酸 | Benzoic acid | 65-85-0 | 品質は食品添加物公定書に従う
126 | その他 | G | 6 | 6 |  | 安息香酸ナトリウム | Sodium benzoate | 532-32-1 |  | 塗布量：600mg/㎡以下 塗布用に限る
127 | その他 | G | 6 | 57 |  | シクロデキストリン | cyclodextrin（α、β、γ） | 10016-20-3 7585-39-9 17465-86-0 | 品質は食品添加物公定書に従う | 塗布量：600mg/㎡以下 塗布用に限る
128 | その他 | G | 6 | 62 |  | 1,3,5-トリス（N－シクロヘキシルカルバモイル）ベンゼン | 1,2,3-Benzenetricarboxamide,N,N',N''-tricyclohexyl)- | 160535-58-0 |  | 添加量：0.5%以下
129 | その他 | G | 6 | 63 |  | ５－スルホイソフタル酸ジメチル・カリウム塩 | 1,3-Benzenedicarboxylic,acid,5-sulfo-,1,3dimethyl ester ,potassium salt. | 10433-41-7 |  | 添加量：2.0%以下
130 | その他 | G | 6 | 68 |  | N,N'-エチレンビス(12-ヒドロキシステアルアミド） | N,N'-Ethylene Bis （12- Hydroxystearamide） | 123-26-2 | 全アミン価1.0％以下、 | 添加量：0.5％以下、 100℃以下で使用
131 | その他 | G | 6 | 70 |  | 窒化ホウ素 | boron nitride | 10043-11-5 |  | 添加量：2％以下
132 | その他 | G | 6 | 71 |  | フェニルホスホン酸亜鉛(Ⅱ) | Phenylphosphonic acid zinc | 34335-10-9 |  | 添加量： 2.0以下
133 | その他 | G | 6 | 73 |  | キサンタンガム | Xanthan gum | 11138-66-2 | 品質は食品添加物公定書に従う。
134 | ラジカル発生剤 | H | 1 | 1 |  | ジ－t－ブチルパ－オキサイド | Di-t-butyl peroxide | 110-05-4 |  | 溶出しないこと 検出限界0.05mg/kg
135 | ラジカル発生剤 | H | 4 | 6 |  | t－ブチルパーオキシイソプロピルカーボネート | t-Butylperoxyisopropylcarbonate | 2372-21-6 |  | 移行しないこと 検出限界0.05㎎/㎏以下
136 | 色材 | J | 1 |  |  | 有機顔料 |  |  | Pb，Cd :0.01%以下 As，Hg :0.005%以下 （含有量)、 遊離アミン:0.05%以下 （含有量)、 Se，Ba :0.01%以下 Cr :0.1%以下 Sb :0.025%以下 (溶出量)
137 | 色材 | J | 1 | 2-1 |  | 3,3'-ジオキソ-N,N'-ビス(2-オキソ-2,3-ジヒドロ-1H-ベンゾイミダゾール-5-イル)-2,2'-[エチレンビス(オキシ-o-フェニレンアゾ)]ジブチルアミド (C.I.Pigment Yellow 180) | 2,2'-[1,2-Ethanediylbis(oxy-2,1-phenyleneazo)bis[N-(2,3-dihydro-2-oxo-1H-benzimidazol-5-yl)]-3-oxo-butanamide | 77804-81-0 |  | 添加量 １ｗｔ％以下 使用温度：Ｂ～Ｇ
138 | 色材 | J | 1 | 5-4 |  | フタロシアニンブルー（銅） (C.I.Pigment Blue 15:3) | Copper phthalocyanine (C.I. Pigment Blue 15:3) | 147-14-8 |  | 添加量： 1wt％以下
139 | 色材 | J | 1 | 5-6 |  | フタロシアニングリーン (C.I.Pigment Green 7) | Phthalocyanine Green (C.I. Pigment Green 7) | 1328-53-7 |  | 添加量： 1wt％以下
140 | 色材 | J | 1 | 7-2 |  | 5,12-ジヒドロキノ[2,3-b]アクリジン-7,14-ジオン(C.I. Pigment Violet 19) | 5,12-dihydroquinone[2,3-b]acridine-7,14-dione | 1047-16-1 |  | 添加量：制限：１ｗｔ％以下
141 | 色材 | J | 1 | 9-1 |  | 2,9-ビス[4-(フェニルアゾ）フェニル］アントラ[2,1,9-def.6,5,10-d'e'f']ジイソキノリン-1,3,8,10-テトラオン (C.I. Pigment Red 178) | 2,9-bis[4-(phenylazo)phenyl]anthra[2,1,9-def:6,5,10-d'e'f']diisoquinoline-1,3,8,10(2H,9H)-tetraone | 3049-71-6 |  | 添加量 1 ｗｔ％以下
142 | 色材 | J | 6 |  |  | 無機顔料 |  |  | Pb，Cd :0.01%以下 As，Hg :0.005%以下 （含有量)、 Se，Ba :0.01%以下 Cr :0.1%以下 Sb :0.025%以下 (溶出量)
143 | 色材 | J | 6 | 2-1 |  | 酸化チタン(C.I.Pigment White 6) | Titanium(IV) oxide | 13463-67-7 | 材質としては充填剤Ｄ１－５であること | 添加量： ３ｗｔ％以下
144 | 色材 | J | 6 | 3-3 |  | チタン-ニッケル-ニオブ 複合酸化物 (C.I.Pigment Yellow 161) | Nickel Niobium Titanium Yellow Rutile (Ti,Ni,Nb)O | 68611-43-8 | 材質としては充填剤Ｄ１－５／Ｄ１－１２／Ｄ１－１１であること | 添加量： ３ｗｔ％以下
145 | 色材 | J | 6 | 3-15 |  | 鉄-チタン複合酸化物(五酸化チタン二鉄） (C.I. Pigment Brown 48) | Fe2TiO5 | 1310-39-0 | 材質としては充填剤Ｄ１－７／Ｄ１－５であること | 添加量： ３ｗｔ％以下
146 | 色材 | J | 7 | 1 |  | カーボンブラック(C.I.Pigment Black 7)(別名 C.I.Pigment Black 6） | Carbon black | 1333-86-4 | 品質：トルエン抽出物０．１％以下、 ベンツ(a)ピレン含有量：０．２５mg/kg以下 色材試験法に適合 Ａ８－１として収載されている物質であること | 添加量：２．５ｗｔ％以下、
147 | FCN認可物質 | YG | 6 | 31-594/545 |  | メタクリル酸メチル・メタクリル酸グリシジル・スチレン共重合物 | Copolymer of styrene (CAS Reg. No. 100-42-5), methyl methacrylate (CAS Reg. No.80-62-6), and glycidyl methacrylate (CAS Reg. No. 106-91-2). | 100-42-5 80-62-6 106-91-2. |  | FCN178、475で定義されるPLAに添加量 １５％を超えるアルコール食品には使用できない ４９℃以下で使用のこと
148 | FCN認可物質 | Y(PLA) |  | 32-178/475 |  | ポリ乳酸 | Polylactide (PLA) polymers containing from 6 to 16 weight percent D-lactic acid polymer units (High D PLA; CAS Reg. No. 9051-89-2). The polymers will be manufactured and characterized as further described in the notification. | 9051-89-2 | 1) D体含有量 6-16%の場合、100℃未満 , 6%の場合、100℃以下 2) ラクチド含有量0.3%以下 3) 相対粘度2.4以上 4) 灰分0.1%以下 5) 重金属の溶出量はポリ衛協自主基準の溶出試験重金属の項に規定された値の2分の1以下とする
149 | FCN認可物質 | YF | 3 | 36-429 |  | メタクリル酸メチル・メタクリル酸グリシジル・スチレン共重合物 | Copolymer of styrene (CAS Reg. No. 100-42-5), methyl methacrylate (CAS Reg. No.80-62-6), and glycidyl methacrylate (CAS Reg. No. 106-91-2). | 100-42-5 80-62-6 106-91-2 |  | 添加量0.5%以下
150 | FCN認可物質 | YC | 7 | 39-750 |  | オクタデカン酸，1-(12-アセチルオキシ)-,2,3-ビス(アセチルオキシ)プロピルエステル;1-(12-アセトキシステアロイル)-2,3-ジアセチルグリセロール | Octadecanoic acid, 1-(12-acetyloxy)-, 2,3-bis(acetyloxy) propyl ester; 1-(12-acetoxystearoyl)- 2,3-diacetyl glycerol | 736150-63-3 |  | 可塑剤として添加量:3.0％以下 着色分散剤として添加量0.5％以下
Ⓑ 牛脂由来の油脂類を出発原料として使用する場合は、次の何れかによること
（1）人の食用に適した牛脂を使用したもの。
（2）250℃、250℃相当圧力、３時間等の高温高圧の条件下で加水分解、けん化又はエステル交換したもの。

## 表30 PBS
ポリブチルサクシネート | [9 empty] | （平成29年2月1日現在）
No | 種類 | 業界PL番号 |  |  | 重複 | 物質名（和名） | 物質名（英名） | CAS | 規格（品質） | 制限（使用量・使用条件等）
1 | 基ポリマー | 2-51 | (1) | ① |  | 1,4-ブタンジオール及びコハク酸を出発原料として得られる縮重合体 | Polybutylenesuccinate |  | 灰分 0.1%以下 重金属溶出量 0.5μg/ml以下（溶出試験重金属の項規定の1/2以下） ゲルマニウム Geとして100µg/g以下（ポリマー中残存量） MFR 53g/10分以下（190℃、2.16kg荷重JISK7210準拠） | 発酵に用いた生菌（乳酸菌、納豆菌等）を含む発酵食品に直接接触する容器包装には使用しない。
2 | 基ポリマー | 2-51 | (1) | ② |  | 上記①の酸成分、ジオール成分の一部を下記１種以上で置換して得られる縮重合体 L-乳酸 2.0mol％以下 リンゴ酸 0.2mol％以下 |  |  | 灰分 0.1%以下 重金属溶出量 0.5μg/ml以下（溶出試験重金属の項規定の1/2以下） ゲルマニウム Geとして100µg/g以下（ポリマー中残存量） MFR 53g/10分以下（190℃、2.16kg荷重JISK7210準拠） | 発酵に用いた生菌（乳酸菌、納豆菌等）を含む発酵食品に直接接触する容器包装には使用しない。
3 | 基ポリマー | 2-51 | (1) | ③ |  | 上記①②の混合物 |  |  | 灰分 0.1%以下 重金属溶出量 0.5μg/ml以下（溶出試験重金属の項規定の1/2以下） ゲルマニウム Geとして100µg/g以下（ポリマー中残存量） MFR 53g/10分以下（190℃、2.16kg荷重JISK7210準拠） | 発酵に用いた生菌（乳酸菌、納豆菌等）を含む発酵食品に直接接触する容器包装には使用しない。
4 | 基ポリマー | 2-51 | (2) | ① |  | マグネシウム |  |  | 酸化物、水酸化物、有機酸園、アルコキシド及び燐酸塩、亜燐酸塩、またはそれらのエステルを触媒として使用できる。
5 | 基ポリマー | 2-51 | (2) | ② |  | チタン |  |  | 酸化物、水酸化物、有機酸園、アルコキシド及び燐酸塩、亜燐酸塩、またはそれらのエステルを触媒として使用できる。
6 | 基ポリマー | 2-51 | (2) | ③ |  | ゲルマニウム |  |  | 酸化物、水酸化物、有機酸園、アルコキシド及び燐酸塩、亜燐酸塩、またはそれらのエステルを触媒として使用できる。
7 | 安定剤 | A | 1 | 1 |  | ソルビン酸カリウム | Potassium sorbate | 24634-61-5 |  | 塗布量：600mg/m2以下 塗布用に限る
8 | 安定剤 | A | 2 | 1 |  | エポキシ化大豆油 | Epoxydized soybean oil | 8013-07-8 | オキシラン酸素：6～7% ヨウ素価：８未満
9 | 安定剤 | A | 3 | 1 |  | 尿素 | Urea | 57-13-6
10 | 安定剤 | A | 4 | 6 |  | トリス(2,4-ジ-t-ブチルフェニル)フォスファイト | Tris(2,4-di-t-butylphenyl)phosphite | 31570-04-4
11 | 安定剤 | A | 4 | 9 |  | 4,4'ビフェニレンジホスフィン酸テトラキス(2,4-ジ-t-ブチルフェニル) | Tetrakis(2,4-di-t-butylphenyl)-4,4'-bi phenylenediphosphinate | 119345-01-6 38613-77-3 |  | 最大移行量18.0㎎/㎏食品以下
12 | 安定剤 | A | 4 | 16 |  | ビス-[2-メチル-4,6-ビス-(1,1-ジメチルエチル)フェニル]エチルホスファイト | Bis-[2-methyl-bis-(1,1－dimethylethyl) phenyl]ethylphophite | 145650-60-8 |  | 最大移行量5.0㎎/㎏食品以下
13 | 安定剤 | A | 4 | 21 |  | 3，9-ビス(2,6-ジ-t-ブチル-4-メチルフェノキシ)-2,4,8,10-テトラオキサ-3,9-ジホスファスピロ[5,5]ウンデカン | Bis(2,6-dｉ-tert-butyl-4-methylphenyl)pentaerythritol diphosphite | 80693-00-1 | トリイソプロパノールアミン含有量：1.0%以下 Ⓑ | 最大移行量5.0㎎/㎏食品以下
14 | 安定剤 | A | 6 | 1-1 |  | ブチル化ヒドロキシトルエン | Butylated hydroxytoluene | 128-37-0 |  | 最大移行量3.0㎎/㎏食品以下
15 | 安定剤 | A | 6 | 1-5 |  | n-オクタデシル-β-(4'-ヒドロキシ-3',5'-ジ-t-ブチルフェニル)プロピオネート | n-Octadecyl-P-(4'-hydroxy-3',5'-di-t-butylphenyl)propionate | 29874-14-4 | Ⓑ | 最大移行量6.0㎎/㎏食品以下
16 | 安定剤 | A | 6 | 4-1 |  | 1,3,5-トリメチル-2,4,6-トリス(3,5-ジ-t-ブチル-4-ヒドロキシベンジル)ベンゼン | 1,3,5-Trimethyl-2,4,6-tris(3,5-di-t-butyl-4-hydroxybenzyl) benzene | 1709-70-2
17 | 安定剤 | A | 6 | 4-2 |  | テトラキス[メチレン-3-(3',5-ジ-t-ブチル-4'-ヒドロキシフェニル)プロピオネート]メタン | Tetrakis(methylene-3-[3',5'-di-t-buty-4'-hydroxyphenyl] propionate)methane | 6683-19-8
18 | 安定剤 | A | 8 | 1 |  | カーボンブラック | Carbon black | 1333-86-4 | チャンネル法によるもの、または下記の規格を満たすもの トルエン抽出物0.1％以下、 ベンツ(a)ピレン含有量 0,25 mg/kg以下、 | 添加量2.5%以下 色材として使用可能
19 | 安定剤 | A | 8 | 2a |  | パラオキシ安息香酸メチル | Methyl p-oxybenzoate | 99-76-3 |  | 塗布用に限る 塗布量：600mg/m2以下
20 | 安定剤 | A | 8 | 2b |  | パラオキシ安息香酸プロピル | Propyl p-oxybenzoate | 94-13-3 |  | 塗布用に限る 塗布量：600mg/m2以下
21 | 安定剤 | A | 8 | 4 |  | ソルビン酸 | Sorbic acid | 110-44-1 |  | 塗布用に限る 塗布量：600mg/m2以下
22 | 界面活性剤 | B | 1 | 1 |  | グリセリン脂肪酸エステル | Glycerin fatty acid esters | 31566-31-1 | 品質は食品添加物公定書に従う。 Ⓑ | 塗布量：600mg/m2以下
23 | 界面活性剤 | B | 1 | 2 |  | ソルビタン脂肪酸(C8～C22)エステル | Sorbitan fatty acid (C8-C22)esters | 1338-43-8 | 品質は食品添加物公定書に従う。 Ⓑ | 塗布量：600mg/m2以下
24 | 界面活性剤 | B | 1 | 3 |  | プロピレングリコール脂肪酸(C8～C22)エステル | Propylene glycol fatty acid (C8-C22)esters | 67784-79-6 | 品質は食品添加物公定書に従う。 Ⓑ | 塗布量：600mg/m2以下 塗布用に限る
25 | 界面活性剤 | B | 1 | 4 |  | ショ糖脂肪酸(C8～C22)エステル | Sucrosefattyacid (C8-C22)esters | 37318-31-3 | 品質は食品添加物公定書に従う。 Ⓑ | 塗布量：600mg/m2以下
26 | 界面活性剤 | B | 1 | 8 |  | ポリグリセリン脂肪酸(C8～C22)エステル | Trimethylol propane fatty acid (C8-C18)esters | 9007-48-1 | Ⓑ | 添加量10.0%以下 塗布量600mg/㎡以下
27 | 界面活性剤 | B | 1 | 10 |  | ポリオキシエチレン(20モル)ソルビタン脂肪酸(C12～C18)エステル | Polyoxyethylene (20 moles) sorbitan fatty acid (C12-C18)esters | 9005-67-8 | Ⓑ | 塗布量600mg/㎡以下 塗布用に限る
28 | 界面活性剤 | B | 1 | 11 |  | ポリエチレングリコール脂肪酸(C8～C22)エステル | Polyethylene glycol fatty acid (C8-C22) esters | 9004-96-0 | Ⓑ | 塗布量600mg/㎡以下 塗布用に限る
29 | 界面活性剤 | B | 1 | 13 |  | ポリオキシエチレン脂肪族アルコール(Ｃ12～Ｃ20)エ－テル | Polyoxyethylene fatty alcohol (C12-C20) ethers | 69013-19-0 | Ⓑ | 塗布量：600mg/m2以下 塗布用に限る
30 | 界面活性剤 | B | 1 | 13-2 |  | ポリオキシエチレン(4～14モル)脂肪族アルコール(C5～C18)エーテル | Polyoxyethylene (4-14) Alkyl(5-18) Ether | 9002-93-1 | Ⓑ | 塗布量：100mg/m2以下 塗布用に限る
31 | 界面活性剤 | B | 1 | 14 |  | ポリオキシエチレン(4～50モル)アルキル(C7以上)フェニルエーテル | Polyoxyethylene (4-50 moles) alkyl(≧C7)phenyl ethers | 9002-93-1 | Ⓑ | 塗布量：100mg/m2以下 塗布用に限る
32 | 界面活性剤 | B | 1 | 15 |  | N,N-ビス(2-ヒドロキシエチル) 脂肪族 (C12-18) アミン | N,N-Bis(2-hydroxyethyl) fatty(C 8-C18)amine |  | Ⓑ | 塗布用に限る 塗布量：24mg/m2以下
33 | 界面活性剤 | B | 1 | 16 |  | 脂肪酸 (C12-18) とジエタノールアミンによる縮合生成物 | Condensates of fatty acids (C12-C18)with diethanol amine | 120-40-1 | Ⓑ | 塗布用に限る 塗布量：600mg/m2以下
34 | 界面活性剤 | B | 1 | 17 |  | ポリオキシプロピレンポリオキシエチレンブロックポリマー | Polyoxypropylene polyoxyethylene block copolymer | 9003-11-6 | 分子量1,900以上 | 塗布用に限る 塗布量：600mg/m2以下
35 | 界面活性剤 | B | 1 | 18 |  | ポリエチレングリコール | Polyethylene glycol | 25322-68-3 | 材質制限：平均分子量が２００－３５０の場合はＥＧ及びＤＥＧが全量で０．５ｗｔ％以下、 平均分子量が３５０－９，５００の場合はＥＧ及びＤＥＧが全量で０．２ｗｔ％以下からなること | 塗布用に限る 塗布量：600mg/m2以下
36 | 界面活性剤 | B | 1 | 19 |  | ポリプロピレングリコール | Polypropylene glycol | 25322-69-4 | 分子量400～4,000 | 添加量5.0%以下 塗布量：600mg/m2以下
37 | 界面活性剤 | B | 1 | 21 |  | ポリエチレンオキサイド | Polyethylene oxide | 25322-68-3 |  | 塗布量600ｍｇ／㎡ 以下 塗布用に限る
38 | 界面活性剤 | B | 1 | 23 |  | イソプロピルアルコール | Isopropyl alcohol | 67-63-0 |  | 塗布量600ｍｇ／㎡ 以下 塗布用に限る
39 | 界面活性剤 | B | 1 | 28 |  | N-2-ヒドロキシエチル-N-(2-ヒドロキシアルキル)アミン | Ｎ-2-ｈｙｄｒｏｘｙｅｔｈｙｌ-Ｎ-(2-ｈｙｄｒｏｘｙａｌｋｙｌ) ａｍｉｎｅ | 84836-93-1 | Ⓑ | 塗布量500ｍｇ／㎡ 以下 塗布用に限る
40 | 界面活性剤 | B | 1 | 29 |  | エチルアルコール | Ethanol | 64-17-5 |  | 塗布量600mg/㎡以下
41 | 界面活性剤 | B | 2 | 1 |  | アルキル(Ｃ10～Ｃ20)スルホン酸塩(Ｎａ,Ｋ,ＮＨ4) | Alkyl (C10-C20) sulfates(Na, K, NH4) | 977180-90-7 | Ⓑ | 塗布量：120mg/m2以下
42 | 界面活性剤 | B | 2 | 2 |  | アルキル(Ｃ9～Ｃ20)ベンゼンスルホン酸塩(Ｎa,Ｋ,ＮＨ4) | Alkyl (C9-C 20) benzene sulfonates (Na, K, NH4) | 68411-30-3 | Ⓑ | 塗布用に限る 合計塗布量（B2-1,2,3）：600mg/m2以下
43 | 界面活性剤 | B | 2 | 3 |  | アルキルナフタリンスルホン酸塩(Na) | Alkyl (C10-C 20) naphthalene sulfonate Na,Salt | 577-11-7 | Ⓑ | 塗布用に限る 合計塗布量（B2-1,2,3）：600mg/m2以下
44 | 界面活性剤 | B | 2 | 4 |  | ソジウムジアルキル(C4～C16)スルホサクシネート |  |  | Ⓑ | 添加量：3.0%以下 塗布量：600mg/m2以下
45 | 界面活性剤 | B | 2 | 9 |  | アルキル(C8～C20)サルフェート(Na,K,NH4) | Alkyl (C8-C 20) sulfates (Na, K, NH4) | 151-21-3 | Ⓑ | 塗布用に限る 合計塗布量（B2-1, B2-2との）：600mg/m2以下
46 | 界面活性剤 | B | 2 | 10 |  | ポリオキシエチレン脂肪アルコール(C12～C20)エーテルサルフェート(Na,NH4) | Polyoxyethylene fatty alcohol (C12-C20) ether sulfates (Na, NH4) |  | Ⓑ | 塗布量：600mg/m2以下 塗布用に限る
47 | 界面活性剤 | B | 2 | 11 |  | ポリオキシエチレン(4～50モル) アルキル(C7以上)フェニルエーテルサルフェート(Na,NH4) | Polyoxyethylene (4-50 moles) alkyl (≧C7) phenylether sulfates (Na, NH4) | 55348-40-8 | Ⓑ | 塗布量：600mg/m2以下 塗布用に限る
48 | 界面活性剤 | B | 2 | 16 |  | 脂肪酸(Ｃ8～Ｃ22)塩(Ｎa,Ｋ,ＮＨ4) | Fatty acid (C8-C22) salts (Na, K, NH4) | 143-19-1 | Ⓑ 水添物を含む | 塗布量：600mg/m2以下
49 | 界面活性剤 | B | 5 | 1 |  | カルボキシメチルセルロース及びそのナトリウム塩 | Carboxymethyl cellulose and its sodium salt | 9000-11-7 |  | 塗布量：600mg/m2以下 塗布用に限る
50 | 界面活性剤 | B | 5 | 2 |  | メチルセルロース | Methyl Cellulose | 9004-67-5 |  | 塗布量：600mg/m2以下
51 | 界面活性剤 | B | 5 | 5 |  | メチルヒドロキシプロピルセルロース | Methylhydroxypropyl cellulose | 9004-65-3 | 品質は食品添加物公定書に従う | 塗布量：600mg/m2以下
52 | 界面活性剤 | B | 5 | 8 |  | カゼイン | Casein | 9000-71-9 | 品質は食品添加物公定書に従う
53 | 界面活性剤 | B | 5 | 9 |  | ポリビニルアルコール | Polyvinyl alcohol | 9002-89-5 | ４％水溶液20℃の粘度：２センチポイズ以上 | 塗布量：600mg/m2以下
54 | 界面活性剤 | B | 5 | 10 |  | ポリアクリル酸及びそのナトリウム塩 | Polyacrylic acid and its sodium salt | 9003-01-4 9003-04-7 |  | 添加量：1.0%以下
55 | 界面活性剤 | B | 5 | 12 |  | ポリビニルピロリドン | Polyvinyl pyrrolidone | 9003-39-8 | 5%水溶液の20℃の粘度34cp以上 | 塗布量：600mg/m2以下 塗布剤としての使用に限る
56 | 界面活性剤 | B | 5 | 22 |  | ポリビニルポリピロリドン | Polyvinylpolypyrrolidone | 25249-54-1 |  | 総溶出量：50µg/ml以下（水、５％酢酸、50％エタノール溶媒による３時間還流条件下） 添加量：30.0%以下
57 | 滑剤 | C | 2 | 1 |  | 高級脂肪酸(C8～C22) | Higher fatty acids (C8-C22) and behenic acid |  | Ⓑ 動物または植物油脂から得られた脂肪酸およびそれらの脂肪酸を水素添加したもの
58 | 滑剤 | C | 3 | 2 |  | 高級脂肪酸(C8～C22,リシノール) カルシウム | Higherfatty acid (C8-C22) calcium salts | 1592-23-0 | Ⓑ | 塗布量600mg/㎡以下 (ステアリン酸カルシウムに限る)
59 | 滑剤 | C | 3 | 3 |  | 高級脂肪酸(C8～C22)マグネシウム | Higher fatty acid (C8-C22) magnesium salts | 557-04-0 | Ⓑ
60 | 滑剤 | C | 3 | 4 |  | 高級脂肪酸(C8,C18)亜鉛 | Higherfattyacid (C8-C18)zincsalts . | 557-05-1 | Ⓑ | 塗布剤は不ケン化物2％以下｡ステアリン酸に限る。 塗布量600mg/㎡以下
61 | 滑剤 | C | 3 | 4-1 |  | ベヘン酸(C22)、亜鉛 | Behenic acid(C22) zinc salts |  | 不ケン化物質2.0％以下
62 | 滑剤 | C | 4 | 1 |  | 直鎖脂肪族1価アルコール(Ｃ8～Ｃ18) | Straight-chain fatty monohydric alcohols (C8-C18) | 56-81-5 | Ⓑ 合成アルコールは (1)全ジオール0.1％以下 (2)Ｃ8～Ｃ14： 直鎖96％以上 アルコール分99％以上 (3)Ｃ16～Ｃ18： 直鎖94％以上 アルコール分98％以上 (4)非アルコール不純物はパラフィンのこと
63 | 滑剤 | C | 4 | 2 |  | グリセリン | Glycerin | 56-81-5 | Ⓑ 品質は食品添加物公定書に従う
64 | 滑剤 | C | 4 | 3 |  | ソルビトール | Sorbitol | 50-70-4
65 | 滑剤 | C | 4 | 5 |  | ペンタエリスリトール | Pentaerythritol | 115-77-5
66 | 滑剤 | C | 5 | 3 |  | 高級脂肪酸(C4～C22)と直鎖脂肪族1価アルコール(C2～C18)のエステル | Higher fatty acid (C4-C22) esters of straight-chain fafty alcohols (C2-C18) |  | Ⓑ
67 | 滑剤 | C | 5 | 9 |  | アセチルクエン酸トリブチル | Tributyl acetylcitrate | 77-90-7
68 | 滑剤 | C | 7 | 1 |  | 水添食用油脂 | Hydrogenated edible oil and fat |  | Ⓑ
69 | 滑剤 | C | 7 | 2 |  | 水添ひまし油 | Hydrogenated castor oil | 8001-78-3
70 | 滑剤 | C | 7 | 8 |  | アセチル化モノグリセライド | Acetylated monoglycerides | 68990-54-5 | Ⓑ 分子中アセチル基を持つ脂肪酸(Ｃ8～Ｃ22)グリセライドであって，酸価６以下 ライヘルトマイスル価75～200のもの 品質は食品添加物公定書に従う | 塗布量 600mg/㎡以下
71 | 滑剤 | C | 8 | 1 |  | エチレンビス脂肪酸(C16,C18)アマイド | Ethylene bis-fatty acid (C 16,C 18) amide N,N'-Ethane-1,2-diylbispalmitamide | 110-31-6 5518-18-3 | Ⓑ
72 | 滑剤 | C | 8 | 2 |  | 高級脂肪酸(C8～C22)アマイド | Higherfattyacid (C8-C22) amide |  | Ⓑ
73 | 滑剤 | C | 9 | 2 |  | ジメチルポリシロキサン | Dimethyl polysiloxane | 63148-62-9 | 粘度：最低100cSt（20℃） | 塗布量 600mg/㎡以下
74 | 滑剤 | C | 9 | 3 |  | ポリメチルフェニルシロキサン | Methyl phenyl polysiloxane | 68083-14-7 | 粘度：最低100cSt（20℃） | 塗布量 600mg/㎡以下
75 | 滑剤 | C | 11 | 3 |  | モンタン酸ナトリウム | Montanwaxacidsodium salt
76 | 充填剤 | D | 1 | 1 |  | 酸化マグネシウム | Magnesium oxide | 1309-48-4
77 | 充填剤 | D | 1 | 2 |  | 酸化アルミニウム | Aluminium oxide | 1344-28-1 |  | 塗布量600mg/㎡以下
78 | 充填剤 | D | 1 | 3 |  | 酸化けい素 | Silicon oxide | 7631-86-9 |  | 塗布量600mg/㎡以下
79 | 充填剤 | D | 1 | 4 |  | 酸化カルシウム | Calcium oxide | 1305-78-8
80 | 充填剤 | D | 1 | 5 |  | 酸化チタン | Titanium oxide | 13463-67-7 | Pb，Cd0.01％以下 As，Hg0.005％以下
81 | 充填剤 | D | 1 | 8 |  | 酸化亜鉛 | Zinc oxide | 1314-13-2 | Pb，Cd0.01％以下 As，Hg0.005％以下 金属亜鉛１％以下
82 | 充填剤 | D | 1 | 19 |  | シリル化処理無水ケイ酸 | Silicon dioxide, silanated | 68909-20-6 |  | 塗布剤として塗布量 600mg/㎡以下
83 | 充填剤 | D | 1 | 20 |  | 酸化マンガン | Manganese oxide
84 | 充填剤 | D | 3 | 1 |  | 炭酸マグネシウム | Magnesium carbonate | 546-93-0
85 | 充填剤 | D | 3 | 2 |  | 炭酸カルシウム | Calcium carbonate | 471-34-1
86 | 充填剤 | D | 4 | 1 |  | 硫酸カルシウム | Calcium sulfate | 7778-18-9
87 | 充填剤 | D | 4 | 3 |  | 硫酸バリウム | Barium sulfate | 7727-43-7 | Pb，Cd0.01％以下 As，Hg0.005％以下
88 | 充填剤 | D | 5 | 2 |  | ケイ酸マグネシウム | Magnesium silicate | 1343-88-0
89 | 充填剤 | D | 5 | 5 |  | ケイ酸カルシウム | Calcium silicate | 1344-95-2
90 | 充填剤 | D | 5 | 6 |  | アルミノケイ酸塩(Na,Ca) | Aluminosilicate (Na, Ca) (Zeolite), | 68989-22-0 |  | ゼオライト系のみ
91 | 充填剤 | D | 5 | 7 |  | ケイ酸アルミニウムカルシウム | Aluminium and calcium silicates | 1344-00-9 | ＦＤＡ§182.2122に相当するもの
92 | 充填剤 | D | 5 | 10 |  | マイカ | Mica | 12001-26-2 | Pb，Cd0.01％以下 As，Hg0.005％以下
93 | 充填剤 | D | 6 | 1 |  | クレー | Clay | 1332-58-7
94 | 充填剤 | D | 6 | 2 |  | ケイソウ土 | Diatomaceus earth | 7631-86-9
95 | 充填剤 | D | 6 | 3 |  | カオリン (陶土) | Kaolin (porcelain clay) | 1332-58-7
96 | 充填剤 | D | 6 | 4 |  | タルク | Talc | 14807-96-6
97 | 充填剤 | D | 6 | 5 |  | ベントナイト | Bentonite | 1302-78-9
98 | 充填剤 | D | 10 | 1 |  | 炭素繊維 | Carbon fiber | 7440-44-0
99 | 発泡剤 発泡助剤 | E | 1 | 1 |  | アゾジカーボンアミド | Azodicarbonamide | 123-77-3
100 | 発泡剤 発泡助剤 | E | 2 | 1 |  | 炭酸水素ナトリウム | Sodium hydrogen carbonate | 144-55-8
101 | 発泡剤 発泡助剤 | E | 2 | 4 |  | くえん酸 | Citric acid | 77-92-9 |  | 塗布量600mg/㎡以下
102 | 発泡剤 発泡助剤 | E | 2 | 6 |  | フマール酸 | Fumaric acid | 110-17-8 | 品質は食品添加物公定書に従う
103 | 発泡剤 発泡助剤 | E | 2 | 8 |  | こはく酸 | Succinic acid | 110-15-6
104 | 発泡剤 発泡助剤 | E | 3 | 1 |  | C7以下の脂肪族炭化水素 | Aliphatic (≦C7) hydrocarbons
105 | ポリマー添加材 | F | 1 | 1 |  | ポリエチレン | Polyethylene | 9002-88-4 | ポリエチレンのポジティブリストに従うもの
106 | ポリマー添加材 | F | 1 | 10 |  | ポリプロピレン | Polypropylene | 9003-07-0 | ポリプロピレンのポジティブリストに従うもの
107 | ポリマー添加材 | F | 1 | 11 |  | 無水マレイン酸変性ポリプロピレン | Maleic anhydride modified polypropylene | 977099-05-0 | 原料のポリプロピレンはポリプロピレンのポジティブリストに従うもの 結合した無水マレイン酸は７％以下で 固有粘度(0.1％デカヒドロナフタレン溶液，135℃)0.25以上のもの
108 | ポリマー添加材 | F | 1 | 12 |  | ポリブテン－1 | Polybutene-1 | 9003-28-5 | ポリブテン－1のポジティブリストに従うもの
109 | ポリマー添加材 | F | 1 | 15 |  | ブタジエン樹脂 | Butadiene resins | 9003-17-2 | ブタジエン樹脂のポジティブリストに従うもの
110 | ポリマー添加材 | F | 1 | 16 |  | ポリメチルペンテン | polymethylpentene | 68413-03-6 | ポリメチルペンテンのポジティブリストに従うもの
111 | ポリマー添加材 | F | 2 | 1 |  | ポリスチレン | Polystyrene | 9003-53-6 | ポリスチレンのポジティブリストに従うもの
112 | ポリマー添加材 | F | 2 | 2 |  | ポリスチレンコポリマー | Polystyrene copolymers |  | ポリスチレンのポジティブリストに従うもの 但し，ブタジエンないしイソプレンとのコポリマーの場合，スチレン含有量は限定しない。
113 | ポリマー添加材 | F | 2 | 3 |  | ABS樹脂 | ABS resin | 9003-56-9 | ＡＢＳのポジティブリストに従うもの
114 | ポリマー添加材 | F | 2 | 4 |  | AS樹脂 | SAN resin | 9003-54-7 | ＡＳのポジティブリストに従うもの
115 | ポリマー添加材 | F | 2 | 6 |  | スチレン・ブタジエンブロック共重合体水素添加物①（部分水素添加物を含む） | Hydrogenated butadiene-styrene block copolymers① including partial hydroganated polymer | 66070-58-4 | 品質はＦＤＡ§177.1810に従うこと
116 | ポリマー添加材 | F | 3 | 2 |  | ポリメタクリレート | Polymethacrylate | 9011-14-7 | メタクリル樹脂のポジティブリストに従うもの | （アクリル酸（メタ）アクリル酸エステル共重合体）塗布量600mg/m2以下
117 | ポリマー添加材 | F | 3 | 5 |  | メタクリル酸メチル・エチレングリコ－ルジメタクリレート共重合物 | Methylmethacrylate-Ethylene glycol methacrylate copolymer
118 | ポリマー添加材 | F | 3 | 6 |  | ポリアクリル酸ナトリウム | Sodium polyacrylate | 9003-04-7 |  | 添加量 ０．５ｗｔ％以下
119 | ポリマー添加材 | F | 4 | 1 |  | 塩化ビニルホモポリマー | Vinyl chloride homopolymer | 68648-82-8 | 塩ビ食品衛生協議会のポジティブリストに従うもの
120 | ポリマー添加材 | F | 4 | 2 |  | 塩化ビニルコポリマー | Vinyl chloride copolymers | 9002-89-5 26221-27-2 | 塩ビ食品衛生協議会のポジティブリストに従うもの
121 | ポリマー添加材 | F | 4 | 6 |  | ポリビニルアルコール | Polyvinyl alcohol | 9002-89-5 | ポリビニルアルコールのポジティブリストに従うもの
122 | ポリマー添加材 | F | 5 | 1 |  | ポリイソブチレン | Polyisobutylene | 9003-27-4 | ゴム製食品用器具及び容器包装に関するポジティブリストに従うもの
123 | ポリマー添加材 | F | 5 | 2 |  | ブチルゴム | Butyl rubbers | 9010-85-9 | ゴム製食品用器具及び容器包装に関するポジティブリストに従うもの
124 | ポリマー添加材 | F | 5 | 4 |  | ポリブタジエン | Polybutadiene | 9003-17-2 | ゴム製食品用器具及び容器包装に関するポジティブリストに従うもの
125 | ポリマー添加材 | F | 5 | 5 |  | スチレンブタジエンゴム | Styrene-butadiene rubbers | 9003-55-8 | ゴム製食品用器具及び容器包装に関するポジティブリストに従うもの
126 | ポリマー添加材 | F | 5 | 6 |  | アクリロニトルブタジエンゴム | Acrylonitrile-butadiene rubbers | 9003-18-3 | ゴム製食品用器具及び容器包装に関するポジティブリストに従うもの
127 | ポリマー添加材 | F | 5 | 7 |  | ポリイソプレン | Polyisoprene | 9003-31-0 | ゴム製食品用器具及び容器包装に関するポジティブリストに従うもの
128 | ポリマー添加材 | F | 5 | 9 |  | シリコンエラストマー | Silicone elastomers | 68400-69-9 | ゴム製食品用器具及び容器包装に関するポジティブリストに従うもの
129 | ポリマー添加材 | F | 5 | 11 |  | 天然ゴム | Natural rubbers | 977011-52-1 977060-51-7 | ゴム製食品用器具及び容器包装に関するポジティブリストに従うもの
130 | ポリマー添加材 | F | 5 | 12 |  | ポリエステルエラストマー | Polyester elastomers | 977106-84-5 | ゴム製食品用器具及び容器包装に関するポジティブリストに従うもの
131 | ポリマー添加材 | F | 5 | 14 |  | 無水マレイン酸・ブタジエン共重合物 | Maleic anhydride-butadiene copolymer
132 | ポリマー添加材 | F | 6 | 1-1 |  | ナイロン | Terephthalic acid-Trimethylhexamethylene diamine condensates | 25038-54-4 | ナイロンのポジティブリストに従うもの
133 | ポリマー添加材 | F | 6 | 2-1 |  | ポリエチレンテレフタレート | Polyethylene terephthalate | 25038-59-9 | ポリエチレンテレフタレートのポジティブリストに従うもの
134 | ポリマー添加材 | F | 6 | 2-2 |  | ポリブチレンテレフタレート | Polybutylene terephthalate | 26062-94-2 | ポリブチレンテレフタレートのポジティブリストに従うもの
135 | ポリマー添加材 | F | 6 | 3 |  | ポリ塩化ビニリデン | polyvinylidene chloride . | 9002-85-1 | 塩化ビニリデン衛生協議会のポジティブリストに従うもの。
136 | ポリマー添加材 | F | 6 | 4 |  | フッ素樹脂 | Fluorine resins | 9002-84-0 | ふっ素樹脂のポジティブリストに従うもの
137 | ポリマー添加材 | F | 6 | 7 |  | ポリカーボネート | Polycarbonate | 25766-59-0 | ポリカーボネートのポジティブリストに従うもの
138 | ポリマー添加材 | F | 6 | 13 |  | 石油炭化水素樹脂 | Petroleum hydrocarbon resins |  | シクロペンタジェン型に限る
139 | ポリマー添加材 | F | 6 | 18 |  | テルペン樹脂 | Terpene resins |  | α－ピネン，β－ピネン又はジペンテンからなるポリマー 酸価５以下 鹸化価５以下
140 | ポリマー添加材 | F | 6 | 26 |  | ポリメタクリルスチレン | Polymethacryl styrene |  | ポリメタクリルスチレンのポジティブリストに従うもの
141 | ポリマー添加材 | F | 6 | 29 |  | ポリメチルシルセスキオキサン | Polymethyl silsesquioxanes |  | 品質は独ＢｇＶＶ Ａ－ＸＶ－Ⅱの規定に従うもの（成分のみ）
142 | ポリマー添加材 | F | 6 | 32 |  | ポリシクロヘキシレンジメチレンテレフタレート | Polycycl ohexyl ened i methylene tere phthlate |  | ポリシクロヘキシレンジメチレンテレフタレートのポジティブリストに従うもの
143 | ポリマー添加材 | F | 6 | 33 |  | ポリエチレンナフタレート | Polyethylene naphthalate | 24968-11-4 | ポリエチレンナフタレートのポジティブリストに従うもの。
144 | ポリマー添加材 | F | 6 | 38 |  | ポリ－ε－カプロラクトン | Poly-ε-caprolactone | 24980-41-4 | 分子量10000以上 | 樹脂に対し生分解性を付与しないこと
145 | ポリマー添加材 | F | 6 | 45 |  | ポリエステル樹脂 | Polyester Resin |  | FDA§175.300(ⅶ)に適合するもの
146 | ポリマー添加材 | F | 6 | 56 |  | ポリ乳酸 | Polylactide、polylactic acid | 9051-89-2 | ポリ乳酸のポジティブリストに従うもの
147 | その他 | G | 2 | 1 |  | 炭酸ナトリウム | Sodium carbonate | 144-55-8 | ポリマー中で中和されていること .品質は食品添加物公定書に従う | 塗布量600mg/ m2以下 塗布用に限る
148 | その他 | G | 4 | 2A |  | 無水硫酸マグネシウム | Magnesium sulfate anhydride | 7487-88-9
149 | その他 | G | 4 | 9 |  | 硫酸アルミニウム | Aluminium sulphate | 10043-01-3
150 | その他 | G | 6 | 4 |  | 酢酸ナトリウム | Sodium Acetate | 127-09-3 |  | 塗布量 600mg/㎡以下
151 | その他 | G | 6 | 6 |  | 安息香酸ナトリウム | Sodium benzoate | 532-32-1 |  | 塗布量600mg/㎡以下 塗布用に限る
152 | その他 | G | 6 | 29 |  | くえん酸ナトリウム(クエン酸三ナトリウム） | Sodium citrate | 6132-04-3
153 | その他 | G | 6 | 36 |  | ジベンジリデンソルビトール | Dibenzylidenesorbitol | 32647-67-9
154 | その他 | G | 6 | 38 |  | ビス(4-メチルベンジリデン)ソルビトール | Bis(4 methylbenzylidene)sorbitol | 81541-12-0
155 | その他 | G | 6 | 40 |  | 茶乾留物 | Tea
156 | その他 | G | 6 | 56 |  | ハイドロタルサイト | Ｈydrotalcite | 11097-59-9
157 | その他 | G | 6 | 57 |  | シクロデキストリン（α、β、γ） | cyclodextrin（α、β、γ） | 10016-20-3 7585-39-9 17465-86-0 | 食品添加物公定書に従う | 塗布量600mg/ m2以下 塗布用に限る
158 | その他 | G | 6 | 70 |  | 窒化ホウ素 | boron nitride | 10043-11-5 |  | 添加量2％以下
159 | ラジカル発生剤 | H | 1 | 1 |  | ジ-t-ブチルパーオキサイド | Di-t-butyl peroxide | 110-05-4 |  | 過酸化物の分解生成物の残存量は合計0.2％以下
160 | ラジカル発生剤 | H | 1 | 2 |  | ジクミルパーオキサイド | Dicumyl peroxide | 80-43-3 |  | 過酸化物の分解生成物の残存量は合計0.2％以下
161 | ラジカル発生剤 | H | 1 | 3 |  | 1,3-ビス(t-ブチルパーオキシイソプロピル)ベンゼン | 1,3-Bis(t-butyl peroxyiso pro pyl)benzene | 2212-81-9 |  | 過酸化物の分解生成物の残存量は合計0.2％以下
162 | ラジカル発生剤 | H | 1 | 4 |  | 2,5-ジメチル-2,5-ジ(t-ブチルパーオキシ)ヘキサン | 2,5-Dimethyl-2,5-di-(t-butyl peoxy)hexane | 78-63-7 |  | 過酸化物の分解生成物の残存量は合計0.2％以下
163 | ラジカル発生剤 | H | 1 | 5 |  | 2,5-ジメチル-2,5-ジ(t-ブチルパーオキシ)ヘキシン-3 | 2,5-Dimethyl-2,5-di-(t-butyl peoxy)hexene-3 | 1068-27-5 |  | 過酸化物の分解生成物の残存量は合計0.2％以下
164 | ラジカル発生剤 | H | 2 | 4 |  | ベンゾイルパーオキサイド | Benzoyl peroxide | 94-36-0
165 | ラジカル発生剤 | H | 3 | 9 |  | t-ブチルパーオキシベンゾエート | t-Butylperoxybenzoate | 614-45-9
166 | ラジカル発生剤 | H | 6 | 2 |  | 1,1-ジ(t-ブチルパーオキシ)3,3,5-トリメチルシクロヘキサン | 1,1-Di (t-butyloperoxy)-3,3,5-trimethylcyclohexane | 6731-36-8 |  | 最大移行量0.05㎎/kg食品又は0.05㎎/6d㎡以下
167 | 色材 | J | 7 | 1 |  | カーボンブラック(C.I.Pigment Black 7)(別名 C.I.Pigment Black 6） | Carbon black | 1333-86-4 | 品質：トルエン抽出物０．１％以下、 ベンツ(a)ピレン含有量０．２５mg/kg 以下 色材試験法に適合 Ａ８－１として収載されている物質であること | 添加量 ２．５ｗｔ％以下
Ⓑ 牛脂由来の油脂類を出発原料として使用する場合は、次の何れかによること
（1）人の食用に適した牛脂を使用したもの。
（2）250℃、250℃相当圧力、３時間等の高温高圧の条件下で加水分解、けん化又はエステル交換したもの。