## ポリ塩化ビニリデン
ポリ塩化ビニリデン | [11 empty] | （平成29年7月3日現在）
No | 種類 | 業界PL番号 |  |  |  | 重複 | 物質名（和名） | 物質名（英名） | 官報公示 整理番号 | CAS No. （参考） | 規格（品質） | 制限（使用量・使用条件等）
1 | 基ポリマーに使用できるモノマー | A | 1 |  | 8 |  | 塩化ビニリデン | Vinylidene chloride | (2)-103 | 75-35-4
2 | 基ポリマーに使用できるモノマー | A | 2 |  | 9 |  | 塩化ビニル | Vinyl chloride | (2)-102 | 75-01-4
3 | 基ポリマーに使用できるモノマー | A | 3 |  | 11 |  | 酢酸ビニル | Vinyl acetate | (2)-728 | 108-05-4
4 | 基ポリマーに使用できるモノマー | A | 3 |  | 12 |  | プロピオン酸ビニル | Vinyl propionate | (2)-758 | 105-38-4
5 | 基ポリマーに使用できるモノマー | A | 3 |  | 13 |  | ラウリン酸ビニル | Vinyl lauｒate | (2)-3309 | 2146-71-6
6 | 基ポリマーに使用できるモノマー | A | 4 | 1 | 17 |  | アクリル酸メチル | Methyl acrylate | (2)-987 | 96-33-3
7 | 基ポリマーに使用できるモノマー | A | 4 | 1 | 18 |  | アクリル酸エチル | Ethyl acrylate | (2)-988 | 140-88-5
8 | 基ポリマーに使用できるモノマー | A | 4 | 1 | 19 |  | アクリル酸プロピル | Propyl acrylate | (2)-989 | 925-60-0
9 | 基ポリマーに使用できるモノマー | A | 4 | 1 | 20 |  | アクリル酸n-ブチル | ｎ-Butyl acrylate | (2)-989 | 141-32-2
10 | 基ポリマーに使用できるモノマー | A | 4 | 1 | 21 |  | アクリル酸2-エチルヘキシル | 2-Ethylhexyl acrylate | (2)-990 | 103-11-7
11 | 基ポリマーに使用できるモノマー | A | 4 | 1 | 22 |  | アクリル酸ドデシル | Dodecyl acrylate | (2)-990 | 2156-97-0
12 | 基ポリマーに使用できるモノマー | A | 4 | 2 | 24 |  | メタクリル酸メチル | Methyl methacrylate | (2)-1036 | 80-62-6
13 | 基ポリマーに使用できるモノマー | A | 4 | 2 | 25 |  | メタクリル酸エチル | Ethyl methacrylate | (2)-1039 | 97-63-2
14 | 基ポリマーに使用できるモノマー | A | 4 | 2 | 26 |  | メタクリル酸プロピル | Propyl methacrylate | (2)-1039 | 2210-28-8
15 | 基ポリマーに使用できるモノマー | A | 4 | 2 | 27 |  | メタクリル酸n-ブチル | n-Butyl methacrylate | (2)-1039 | 97-88-1
16 | 基ポリマーに使用できるモノマー | A | 5 |  | 47 |  | ブタジエン | Butadiene | (2)-17 | 106-99-0
17 | 基ポリマーに使用できるモノマー | A | 6 |  | 48 |  | スチレン | Styrene | (3)-4 | 100-42-5
18 | 基ポリマーに使用できるモノマー | A | 7 |  | 49 |  | アクリロニトリル | Acrylonitrile | (2)-1513 | 107-13-1
19 | 基ポリマーに使用できるモノマー | A | 8 |  | 50 |  | アクリルアミド | Acrylamide | (2)-1014 | 79-06-1
20 | 基ポリマーに使用できるモノマー | A | 9 |  | 51 |  | メタクリルアミド | Methacrylamide | (2)-1065 | 79-39-0
21 | 基ポリマーに使用できるモノマー | A | 10 | 1 | 54 |  | マレイン酸 | Maleic acid | (2)-1100 | 110-16-7 | Na、K、NH4塩を含む
22 | 基ポリマーに使用できるモノマー | A | 10 | 2 | 57 |  | フマル酸 | Fumaric acid | (2)-1091 | 110-17-8 | Na、K、NH4塩を含む
23 | 基ポリマーに使用できるモノマー | A | 10 | 3 | 59 |  | 無水マレイン酸 | Maleic anhydride | (2)-1101 | 108-31-6 | Na、K、NH4塩を含む
24 | 基ポリマーに使用できるモノマー | A | 10 | 4 | 60 |  | イタコン酸 | Itaconic acid | (2)-1125 | 97-65-4 | Na、K、NH4塩を含む
25 | 基ポリマーに使用できるモノマー | A | 10 | 5 | 62 |  | アクリル酸 | Acrylic acid | (2)-984 | 79-10-7 | Na（CAS No.7446-81-3）、K、NH4塩を含む
26 | 基ポリマーに使用できるモノマー | A | 10 | 6 | 65 |  | メタクリル酸 | Methacrylic acid | (2)-1025 | 79-41-4 | Na（CAS No.5536-61-8）、K、NH4塩を含む
27 | 基ポリマーに使用できるモノマー | A | 10 | 7 | 67 |  | クロトン酸 | Crotonic acid | (2)-963 | 3724-65-0 | Na、K、NH4塩を含む
28 | 基ポリマーに使用できるモノマー | A | 12 |  | 71 |  | スチレンスルホン酸 | Styrene sulfonic acid | (3)ｰ1948 | 26914-43-2 | Na（CAS No.27457-28-9）、K、NH4塩を含む
29 | 基ポリマーに使用できるモノマー | A | 14 |  | 74 |  | イソプレン | Isoprene | (2)ｰ20 | 78-79-5
30 | 基ポリマーに使用できるモノマー | A | 15 |  | 75 |  | イソブチレン | Isobutyrene | (2)ｰ16 | 115-11-7
31 | 基ポリマーに使用できるモノマー | A | 16 |  | 76 |  | ジビニルベンゼン | Divinyl benzene | (3)ｰ14 | 1321-74-0
32 | 基ポリマーに使用できるモノマー | A | 19 |  | 83 |  | エチレン | Ethylene | (2)ｰ12 | 74-85-1
33 | 基ポリマーに使用できるモノマー | A | 20 |  | 84 |  | プロピレン | Propylene | (2)ｰ13 | 115-07-1
34 | 基ポリマーに使用できるモノマー | A | 21 |  | 85 |  | エチレンオキサイド | Ethylene oxide | (2)ｰ218 | 75-21-8
35 | 基ポリマーに使用できるモノマー | A | 22 |  | 86 |  | エチレングリコールジメタクリレート | Ethylene glycol dimethacrylate | (2)ｰ1056 | 97-90-5
36 | 基ポリマーに使用できるモノマー | A | 23 |  | 87 |  | メタクリロニトリル | Methacrylonitrile | (2)ｰ1514 | 126-98-7
37 | 基ポリマーに使用できるモノマー | A | 25 |  | 89 |  | メタクリル酸 2,3-エポキシプロピルエステル （グリシジルメタクリレート） | 2,3-Epoxypropyl methacrylate (Glycidyl methacrylate) | (2)ｰ1041 | 106-91-2
38 | 基ポリマーに使用できるモノマー | A | 26 | 1-1 | 93 |  | アクリル酸2-ヒドロキシエチル | 2-Hydroxyethyl acrylate | (2)ｰ995 | 818-61-1
39 | 基ポリマーに使用できるモノマー | A | 26 | 1-1 | 94 |  | アクリル酸2-ヒドロキシプロピル | 2-Hydroxypropyl acrylate | (2)ｰ958 | 999-61-1
40 | 基ポリマーに使用できるモノマー | A | 26 | 2-1 | 101 |  | メタクリル酸2-ヒドロキシエチル | 2-Hydroxyethyl methacrylate | (2)ｰ1044 | 868-77-9
41 | 基ポリマーに使用できるモノマー | A | 27 |  | 106 |  | N-ビニル-N-メチルアセトアミド | N-Vinyl-N-methyl acetamide | (2)ｰ3543 | 3195-78-6
42 | 基ポリマーに使用できるモノマー | A | 28 |  | 108 |  | N-メチロールアクリルアミド | N-Methylolacrylamide | (2)ｰ1022 | 924-42-5 |  | ポリマー中 3Wt％以下
43 | 基ポリマーに使用できるモノマー | A | 28 |  | 109 |  | N-メチロールメタクリルアミド | N-Methylolacrylamide | (2)ｰ1066 | 923-02-4 |  | ポリマー中 3Wt％以下
44 | 基ポリマーに使用できるモノマー | A | 29 | 2 | 115 |  | メタクリル酸2-（ジメチルアミノ）エチル | 2-(Dimethylamino)ethyl methacrylate | (2)ｰ1047 | 2867-47-2
45 | 基ポリマーに使用できるモノマー | A | 33 | 1 | 133 |  | アジピン酸ジビニル | Divinyl adipate | (2)ｰ870 | 4074-90-2
46 | 基ポリマーに使用できるモノマー | A | 37 |  | 141 |  | テトラフルオロエチレン | Tetrafluoroethylene | (2)ｰ112 | 116-14-3
47 | 基ポリマーに使用できるモノマー | A | 38 |  | 143 |  | 2-スルホエチルメタクリレート | 2-Sulfoethyl methacrylate | (2)ｰ2828 | 10595-80-9 | Na（CAS No.1804-87-1）、K（CAS No.40074-61-1）、NH4（CAS No.56-35-1）塩を含む
48 | 基ポリマーに使用できるモノマー | A | 40 |  | 152 |  | メタリルスルホン酸ナトリウム | Sodium methallyl sulfonate | (2)ｰ1590 | 1561-92-8
49 | 基ポリマーに使用できるモノマー | A | 41 |  | 156 |  | 2-アクリルアミド-2-メチルプロパンスルホン酸 | 2-Acrylamide-2-methylpropane sulfonic acid | (2)ｰ2821 | 15214-89-8 | NH4（CAS No.58374-69-9）塩を含む
50 | 基ポリマーに使用できるモノマー | A | 42 |  | 158 |  | ジアリルフタレート | Diallyl phthalate | (3)-1325 | 131-17-9 |  | ポリマー中 0.5wt％以下
51 | 高分子添加剤 | B | 1 |  | 163a |  | [A]のモノマーに記載されているモノマーからなるホモポリマー、及び2種以上のモノマーからなる共重合体。ただし、塩化ビニリデンを含む共重合体にあっては、その含有量が50重量％未満であること | ー | ー | ー
52 | 高分子添加剤 | B | 1 |  | 163 |  | エチレン・酢酸ビニル共重合体 | Ethylene/Viny acetate copolymer | (6)-6 | 24937-78-8
53 | 高分子添加剤 | B | 1 |  | 164 |  | エチレン・メタクリル酸共重合体 | Ethylene/Methacrylic acid copolymer | (6)-23 | 25053-53-6 | Zn（CAS No.28516-43-0）、Na（CAS No.25608-26-6）塩（アイオノマー）を含む。
54 | 高分子添加剤 | B | 1 |  | 165 |  | ポリブタジエン | Polybutadiene | (6)-720 | 9003-17-2
55 | 高分子添加剤 | B | 1 |  | 166 | 560 b F7-7 | ポリブテン | Polybutene | (6)-774 | 9003-29-6 | 水添も含む。
56 | 高分子添加剤 | B | 1 |  | 167 |  | ポリメチルメタクリレ－ト | Polymethylmethacrylate | (6)-524 | 9011-14-7
57 | 高分子添加剤 | B | 1 |  | 168 |  | アクリル酸ブチル・メタクリル酸ブチル・メタクリル酸メチル共重合体 | Butyl acrylate/Butyl methacrylate/Methyl methacrylate copolymer | (6)-553 | 25322-99-0
58 | 高分子添加剤 | B | 1 |  | 168b |  | ポリブチルアクリレ－ト | Polybutylacrylate | (6)-779 | 9003-49-0
59 | 高分子添加剤 | B | 2 | 1 | 170 |  | ポリビニルアルコール | Polyvinylalcohol | (6)-682 | 9002-89-5 | 4wt%水溶液の20℃における 粘度が2cp以上のもの
60 | 高分子添加剤 | B | 2 | 3 | 173 |  | 塩素化ポリエチレン | Chlorinated polyethylene | (6)-3 | 64754-90-1 |  | 加熱処理には使用不可
61 | 高分子添加剤 | B | 2 | 5 | 179 |  | 塩化ビニル/酢酸ビニル共重合体 | Vinyl chloride/Vinyl acetate copolymer | (6)-76 | 9003-22-9
62 | 高分子添加剤 | B | 2 | 7 | 189 |  | ポリラウラミド(ナイロン-12) | Nylon-12 | (7)-360 | 24937-16-4
63 | 高分子添加剤 | B | 2 | 7 | 190 |  | カプロラクタムとラウリルラクタムの重縮合物(ナイロン-6,12) | Nylon-6,12 | (7)-361 | 24936-74-1
64 | 高分子添加剤 | B | 2 | 8 | 192 |  | 4､4'ｰイソプロピリデンビスフェノールとエピクロロヒドリン共重合体 | 4,4'-Isopropylidene bisphenol/Epichlorohydrine copolymer | (7)-1283 (7)-1279 | 25068-38-6
65 | 高分子添加剤 | B | 2 | 11 | 203 |  | 炭化水素 (C4, C5溜分) の重合物 | Petroleum hydrocarbon resin | (6)-970 | 64742-16-1
66 | 高分子添加剤 | B | 2 | 11 | 204 |  | 合成ポリテルペン | Synthetic polyterpene | (9)-1796 | 64742-16-1
67 | 高分子添加剤 | B | 2 | 11 | 206 |  | 水添石油炭化水素樹脂 | Hydrogenated petroleum hydrocarbon resin | (6)-1031 | 64742-16-1 69430-35-9
68 | 高分子添加剤 | B | 2 | 12 | 207 |  | フッ化ビニリデン・ヘキサフルオロプロピレン共重合体 | Hexaflouropropylene/Vinylidene fluoride copolymer | (6)-947 | 9011-17-0 | 重量平均分子量 70,000以上 | 添加量 500ppm 以下
69 | 高分子添加剤 | B | 3 | 1 | 209 |  | メチルセルロース | Methyl cellulose | (8)-186 | 9004-67-5
70 | 高分子添加剤 | B | 3 | 2 | 210 |  | エチルセルロース | Ethyl cellulose | (8)-186 | 9004-57-3
71 | 高分子添加剤 | B | 3 | 3 | 211 |  | 酢酸セルロース | Cellulose acetate | (8)-165 | 9004-35-7
72 | 高分子添加剤 | B | 3 | 4 | 212 |  | 酢酸酪酸セルロース | Cellulose acetate butyrate | (8)-168 | 9004-36-8
73 | 高分子添加剤 | B | 3 | 5 | 213 |  | カルボキシメチルセルロース | Carboxymethyl cellulose | (8)-202 | 9000-11-7
74 | 高分子添加剤 | B | 3 | 7 | 215 |  | ヒドロキシエチルセルロース | Hydroxyethyl cellulose | (8)-194 | 9004-62-0
75 | 高分子添加剤 | B | 3 | 8 | 216 |  | ヒドロキシプロピルセルロース | Hydroxypropyl cellulose | (8)-194 | 9004-64-2
76 | 高分子添加剤 | B | 3 | 9 | 217 |  | メチルヒドロキシプロピルセルロース | Methyl hydroxypropyl cellulose | (8)-196 | 9004-65-3
77 | 高分子添加剤 | B | 3 | 10 | 218 |  | エチルヒドロキシエチルセルロース | Ethyl hydroxyethyl cellulose | (8)-191 | 9004-58-4
78 | 高分子添加剤 | B | 3 | 10 | 218 ｲ |  | メチルヒドロキシエチルセルロ－ス | Methyl hydroxyethyl cellulose | (8)-187 | 9032-42-2
79 | 高分子添加剤 | B | 3 | 11 | 219 |  | ニトロセルロース | Nitrocellulose | (8)-176 | 9004-70-0
80 | 高分子添加剤 | B | 3 | 12 | 220 |  | デンプン | Starch | 天然物 | 9005-25-8
81 | 高分子添加剤 | B | 3 | 13 | 221 |  | ゼラチン | Gelatin | 天然物 | 9000-70-8
82 | 高分子添加剤 | B | 3 | 14 | 223 |  | デキストリン | Dextrin | 天然物 | 9004-53-9
83 | 高分子添加剤 | B | 3 | 14 | 224 |  | α型デキストリン | αｰDextrin | (8)-101 | 10016-20-3
84 | 高分子添加剤 | B | 3 | 14 | 225 |  | β型デキストリン | β-Dextrin | (8)-101 | 7585-39-9
85 | 高分子添加剤 | B | 3 | 15 | 226 |  | カゼイン | Casein | 天然物 | 9000-71-9
86 | 高分子添加剤 | B | 3 | 16 | 228 |  | アルギン酸ナトリウム | Sodium alginate | (8)-237 | 9005-38-3
87 | 高分子添加剤 | B | 3 | 16 | 229 |  | アルギン酸カリウム | Potassium alginate | (8)-237 | 9005-36-1
88 | 高分子添加剤 | B | 3 | 17 | 230 |  | アラビアゴム | Gum Arabic | 既添 | 9000-01-5
89 | 可塑剤 | C | 1 | 1 | 233 |  | アジピン酸ジイソブチル | Diisobutyl adipate | (2)-879 | 141-04-8
90 | 可塑剤 | C | 1 | 1 | 235 |  | アジピン酸ジ2-エチルヘキシル | Di(2-ethylhexyl) adipate | (2)-879 | 103-23-1
91 | 可塑剤 | C | 1 | 2 | 239 |  | セバシン酸ジブチル | Di(n-butyl) sebacate | (2)-879 | 109-43-3
92 | 可塑剤 | C | 1 | 3 | 243 |  | アゼライン酸ジn-ヘキシル | Di(n-hexyl) azelate | (2)-879 | 109-31-9
93 | 可塑剤 | C | 2 | 1 | 245 |  | アセチルクエン酸トリエチル | Acetyl triethyl citrate | (2)-1327 | 77-89-4
94 | 可塑剤 | C | 2 | 2 | 246 |  | アセチルクエン酸トリブチル | Acetyl tributyl citrate | (2)-1327 | 77-90-7
95 | 可塑剤 | C | 3 | 3 | 258 |  | ペンタエリスリトールジオレイン酸エステル | Pentaerythritol dioleate | (2)-642 | 25151-96-6
96 | 可塑剤 | C | 3 | 4 | 262 |  | アセチルモノラウリン酸グリセリド | Acety glyceryl monolaurate | (2)-2541 | 30899-62-8
97 | 可塑剤 | C | 4 | 1 | 266 |  | アジピン酸と1,2-プロパンジオールおよび／または1,3-プロパンジオールおよび／または1,3-および／または1,4ブタンジオールおよび／またはプロピレングリコールとのポリエステル末端を酢酸またはC12-18の脂肪酸もしくはn-オクタノールおよび／またはn-デカノールで封止しているもの | Polyesters of 1,2-propanediol and/or 1,3-propanediol and/or 1,3- and/or 1,4-butanediol and/or polypropylene glycol with adipic acid, also end-capped with acetic acid or fatty acids (C12-C18) or n-octanol and/or n-decanol | (7)-997 | ー
98 | 可塑剤 | C | 5 | 1 | 274 |  | リン酸2-エチルジフェニルヘキシル | 2-Ethylhexyl diphenyl phosphate | (3)-2520 | 1241-94-7
99 | 安定剤 | D | 1 | 1 | 277 |  | ステアリン酸カルシウム | Calcium stearate | (2)-611 | 1592-23-0
100 | 安定剤 | D | 1 | 1 | 278 |  | ステアリン酸マグネシウム | Magnesium stearate | (2)-611 | 557-04-0
101 | 安定剤 | D | 1 | 1 | 279 |  | ステアリン酸アルミニウム | Aluminum stearate | (2)-625 | 637-12-7
102 | 安定剤 | D | 1 | 1 | 280 |  | ステアリン酸亜鉛 | Zinc stearate | (2)-615 | 557-05-1
103 | 安定剤 | D | 1 | 2 | 282 |  | オレイン酸カルシウム | Calcium oleate | (2)-611 | 142-17-6 | 不ケン化物1wt%以下
104 | 安定剤 | D | 1 | 2 | 283 |  | オレイン酸マグネシウム | Magnesium oleate | (2)-611 | 1555-53-9 | 不ケン化物1wt%以下
105 | 安定剤 | D | 1 | 2 | 284 |  | オレイン酸アルミニウム | Aluminum oleate | (2)-625 | 688-37-9 | 不ケン化物1wt%以下
106 | 安定剤 | D | 2 | 1 | 287 |  | クエン酸モノカリウム | Monopotassium citrate | (2)-1323 | 866-83-1
107 | 安定剤 | D | 2 | 1 | 288 |  | クエン酸モノナトリウム | Monosodium citrate | (2)-1323 | 18996-35-5
108 | 安定剤 | D | 2 | 1 | 289 |  | クエン酸モノアンモニウム | Ammonium dihydrogen citrate | 既存 | 4450-94-6
109 | 安定剤 | D | 2 | 2 | 291 |  | クエン酸ジカリウム | Dipotassium citrate | (2)-1323 | 3609-96-9
110 | 安定剤 | D | 2 | 2 | 292 |  | クエン酸ジナトリウム | Disodium citrate | (2)-1323 | 144-33-2
111 | 安定剤 | D | 2 | 2 | 293 |  | クエン酸ジアンモニウム | Diammonium citrate | 既存 | 3012-65-5
112 | 安定剤 | D | 2 | 3 | 295 |  | クエン酸トリカリウム | Tripotassium citrate | (2)-1323 | 6100-05-6
113 | 安定剤 | D | 2 | 3 | 296 |  | クエン酸トリナトリウム | Trisodium citrate | (2)-1323 | 6132-04-3
114 | 安定剤 | D | 2 | 3 | 297 |  | クエン酸トリアンモニウム | Triammonium citrate | 既存 | 3458-72-8
115 | 安定剤 | D | 3 |  | 298 |  | クエン酸 | Citric acid | (2)-1318 | 77-92-9
116 | 安定剤 | D | 4 | 1 | 299 |  | 乳酸 | Lactic acid | (2)-1369 | 50-21-5
117 | 安定剤 | D | 4 | 1 | 300 |  | 乳酸カルシウム | Calcium lactate | (2)-1376 | 814-80-2
118 | 安定剤 | D | 5 | 1 | 302 |  | コハク酸 | Succinic acid | (2)-846 | 110-15-6
119 | 安定剤 | D | 5 | 2 | 304 |  | コハク酸モノナトリウム | Monosodium succinate | (2)-911 | 2922-54-5
120 | 安定剤 | D | 5 | 2 | 305 |  | コハク酸ジナトリウム | Disodium succinate | (2)-911 | 150-90-3
121 | 安定剤 | D | 6 | 1 | 307 |  | L-(+)-酒石酸 | L-(+)-Tartaric acid | (2)-1456 | 87-69-4 | 以下のCAS No.を含む。 D体：147-71-7 ラセミ体：133-37-9
122 | 安定剤 | D | 7 |  | 309 |  | L-(+)-酒石酸水素カリウム | L-(+)-Potassium hydrogen tartrate | (2)-1457 | 868-14-4
123 | 安定剤 | D | 8 |  | 310 |  | DL-酒石酸ナトリウム | Sodium DL-tartarate | (2)-1457 | 64183-71-7 | 二水和物（CAS No.6106-24-7）含む。
124 | 安定剤 | D | 9 | 1 | 312 |  | リン酸 | Phosphoric acid | (1)-422 | 7664-38-2
125 | 安定剤 | D | 9 | 2 | 313 |  | トリス(モノおよびジノニルフェニル)ホスファイト | Tris(nonyl and/or dinonyl-phenyl) phospaorate | (3)-2527 (3)-2544 | 26523-78-4 1333-21-7 977090-03-1 | トリス(2-ヒドロキシプロピル )アミン1wt%以下
126 | 安定剤 | D | 10 | 2 | 316 |  | ジラウリルチオジプロピオン酸エステル | Didodecyl thiodipropionate | (2)-1399 | 123-28-4 |  | 使用量0.5wt%以下
127 | 安定剤 | D | 10 | 5 | 319 |  | ジステアリルチオジプロピオン酸エステル | Dioctadecyl thiodipropionate | (2)-1399 | 693-36-7 |  | 使用量0.5wt%以下
128 | 安定剤 | D | 11 | 1 | 321 |  | 4-t-ブチルフェニルサリシレート | 4-tert-Butyl phenyl salicylate | (3)-1596 | 87-18-3
129 | 安定剤 | D | 11 | 2 | 322 |  | 2,6-ジ-t-ブチル-4-メチルフェノール | 2,6-Di-tert-butyl-4-methylphenol | (3)-540 | 128-37-0 |  | 使用量0.5wt%以下
130 | 安定剤 | D | 11 | 3 | 323 |  | t-ブチルｰ4-ヒドロキシアニソール | tert-Butyl-4-hydroxyanisole | (9)-1532 (9)-1199 | 25013-16-5 |  | 使用量0.5wt%以下
131 | 安定剤 | D | 11 | 4 | 324 |  | 2,2'-メチレンビス(4-メチル-6-t-ブチルフェノール) | 2,2'-Methylene bis(4-methyl-6-tert-butyl-phenol) | (4)-100 | 119-47-1 |  | 使用量2.0wt%以下
132 | 安定剤 | D | 11 | 5 | 325 |  | 2,2'-メチレンビス(4-エチル-6-t-ブチルフェノール) | 2,2'-Methylene bis(4-ethyl-6-tert-butyl phenol) | (4)-93 | 88-24-4 |  | 使用量2.0wt%以下
133 | 安定剤 | D | 11 | 6 | 326 |  | 2-(2-ヒドロキシ-5-メチルフェニル)ベンゾトリアゾール | 2-(2-Hydroxy-5-methyl-phenyl)benzoltriazole | (5)-544 | 2440-22-4 | 融点126～132℃のもの | 使用量0.25wt%以下
134 | 安定剤 | D | 11 | 7 | 327 |  | テトラキス[メチレン-3-(3,5-ジ-t-ブチル-4'-ヒドロキシフェニル)プロピオネート]メタン | Pentaerythritol tetrakis〔3-(3,5-di-tert-butyl-4-hydroxyphenyl〕propionate | (3)-1693 | 6683-19-8 |  | 使用量0.5wt%以下
135 | 安定剤 | D | 11 | 8 | 328 |  | (オクタデシル-3-(3,5-ジ-t-ブチル-4-ヒドロキシフェニル)プロピオネート | Octadecyl 3-(3,5-di-tert-butyl-4-hydroxyphenyl)propiooate | (3)-1737 | 2082-79-3 |  | 使用量0.5wt%以下
136 | 安定剤 | D | 11 | 9 | 329 |  | 1,1,3-トリス(2-メチル-4-ヒドロキシ-5-t-ブチルフェニル)ブタン | 1,1,3-Tris(2-methyl-4-hydroxy-5-tert-butylphenyl) butane | (9)-1871 | 1843-03-4 |  | 使用量0.1wt%以下
137 | 安定剤 | D | 11 | 10 | 330 |  | 1,3,5-トリメチル-2,4,6-トリス(3,5-ジ-t-ブチル-4-ヒドロキシベンジル)ベンゼン | 1,3,5-Trimethyl-2,4,6-tris(3,5-di-tert-butyl-4-hydroxybenzenzyl)benzene | (4)-191 | 1709-70-2 |  | 使用量0.5wt%以下
138 | 安定剤 | D | 11 | 11 | 331 |  | 没食子酸プロピル | Propyl gallate | (3)-1583 | 121-79-9
139 | 安定剤 | D | 11 | 12 | 332 |  | α-トコフェロール | α-Tocopherol | (9)-864 | 59-02-9 | DL-αトコフェロール（CAS No.10191-41-0）を含む。
140 | 安定剤 | D | 11 | 13 | 333 |  | 4,4'-チオビス(3-メチル-6-t-ブチルフェノール) | 4,4'-Thio-bis(3-methyl-6-tert-butyl-phenol) | (3)-1118 | 96-69-5 |  | 使用量0.25wt%以下
141 | 安定剤 | D | 11 | 14 | 334 |  | ﾋﾞｽｰ[2-ﾋﾄﾞﾛｷｼｰ3-(1-ﾒﾁﾙｼｸﾛﾍｷｼﾙ)-5-ﾒﾁﾙﾌｪﾆﾙ]ﾒﾀﾝ | Bis[2-hydroxy-3-(1-methyl- cyclohexyl)-5-methyl phenyl〕methane | (4)-888 | 77-62-3
142 | 安定剤 | D | 11 | 17 | 337 |  | ﾋﾞｽ[3-(3-t-ﾌﾞﾁﾙｰ4-ﾋﾄﾞﾛｷｼｰ5-ﾒﾁﾙﾌｪﾆﾙ)プロピオン酸][ｴﾁﾚﾝﾋﾞｽ(ｵｷｼｴﾁﾚﾝ)] | Triethyleneglycol bis[3-(3-tert-butyl-4-hydroxy-5-methyl-phenyl) propionate] | (3)-3701 | 36443-68-2 |  | 使用量0.1wt%以下
143 | 安定剤 | D | 13 | 2 | 341 |  | イソアスコルビン酸ナトリウム | Sodium isoascorbate | (9)-132 | 6381-77-7
144 | 安定剤 | D | 14 |  | 342 |  | L-(+)-アスコルビン酸 | L-(+)-Ascorbic acid | (5)-62 | 50-81-7
145 | 安定剤 | D | 15 |  | 343 |  | D-マンニトール | D-Mannitol | (9)-1375 (8)-49 | 69-65-8
146 | 安定剤 | D | 16 | 1 | 345 |  | エポキシ化大豆油 | Epoxidized soybean oil | (2)-1434 | 8013-07-8
147 | 安定剤 | D | 16 | 2 | 346 |  | エポキシ化亜麻仁油 | Epoxidized linseed oil | (2)-1434 | 8016-11-3
148 | 安定剤 | D | 16 | 5 | 349 |  | エポキシ化脂肪酸2-エチルヘキシル | Fatty acids, tall-oil, epoxidized, 2-ethyl hexyl esters (ETP) | (2)-1432 | 61789-01-3
149 | 安定剤 | D | 17 |  | 356 |  | エチレンジアミンテトラ四酢酸ナトリウム | Disodium ethylenediamine tetraacetate | (2)-1265 | 139-33-3 | ナトリウム塩は1～4 | 使用量0.02wt%以下
150 | 安定剤 | D | 18 |  | 358 |  | 2-(2-ヒドロキシ-3-t-ブチル-5-メチルフェニル)-5-クロロベンゾトリアゾール | 2-(2-Hydroxy-3-tert-butyl-5-methyl-phenyl)-5-chlorobenzotriazole | (5)-545 | 3896-11-5 |  | 使用量0.5wt%以下
151 | 安定剤 | D | 19 |  | 359 |  | 2-(2-ヒドロキシ-3,5-ジ-t-ブチルフェニル)-5-クロロベンゾトリアゾール | 2-( 2-Hydroxy-3,5-di-tert-butyl-phenyl)- 5-chlorobenzotriazole | (5)-3605 | 3864-99-1 |  | 使用量0.5wt%以下
152 | 界面活性剤 | E | 1 | 1 | 362 |  | 2-エチルヘキシル硫酸ナトリウム | Sodium 2-ethylhexyl sulfate | (2)-2840 | 126-92-1 |  | 使用量3.0wt%以下、 界面活性剤の全使用量6.0wt％以下
153 | 界面活性剤 | E | 1 | 1 | 364 |  | アルキル硫酸塩 | Alkyl(C8-C22) sulfuric acids, salt, linear primary, with an even number of carbon atoms | (2)-1679 | ー | アルキル基はC8～C22の偶数 | 使用量3.0wt%以下、 界面活性剤の全使用量6.0wt％以下
154 | 界面活性剤 | E | 1 | 2 | 367 |  | アルキルスルホン酸ナトリウム | Sodium alkyl(C8-C22) sulfonate | (2)-1640 | 68188-18-1 | アルキル基はC8～C22 | 使用量3.0wt%以下、 界面活性剤の全使用量6.0wt％以下
155 | 界面活性剤 | E | 1 | 2 | 368 |  | ドデシルスルホン酸カリウム | Potassium dodecylsulfonate | (2)-1640 | 1643-21-6 |  | 使用量3.0wt%以下、 界面活性剤の全使用量6.0wt％以下
156 | 界面活性剤 | E | 1 | 2 | 369 |  | ドデシルスルホン酸アンモニウム | Ammonium dodecylsulfonate | 既存 | 2149-63-5 |  | 使用量3.0wt%以下、 界面活性剤の全使用量6.0wt％以下
157 | 界面活性剤 | E | 1 | 3 | 371 |  | ドデシルベンゼンスルホン酸ナトリウム | Sodium dodecylbenzenesulfonate | (3)-1884 | 25155-30-0 |  | 使用量3.0wt%以下、 界面活性剤の全使用量6.0wt％以下
158 | 界面活性剤 | E | 1 | 3 | 371 a |  | アルキルベンゼンスルホン酸ナトリウム | Sodium alkyl(C10-C13) benzenesulfonate | (3)-1906 | ー | アルキル基はC10～C13 | 使用量3.0wt%以下、 界面活性剤の全使用量6.0wt％以下
159 | 界面活性剤 | E | 1 | 3 | 371 b |  | アルキルベンゼンスルホン酸ナトリウム | Sodium alkyl(C9-C15) benzenesulfonate | (3)-1906 | ー | アルキル基はC9～C15 | 使用量3.0wt%以下、 界面活性剤の全使用量6.0wt％以下
160 | 界面活性剤 | E | 1 | 4 | 373 |  | ジヘキシルスルホコハク酸ナトリウム | Sodium dihexyl sulfobutandioate | (2)-1620 | 2373-38-8 |  | 使用量3.0wt%以下、 界面活性剤の全使用量6.0wt％以下
161 | 界面活性剤 | E | 1 | 4 | 373 a |  | 1,4-ビス(1,4-ジメチルブチル)スルホコハク酸ナトリウム | Butanedioic acid, sulfo-,1,4-bis(1,4-dimethylbutyl) ester,sodium salt | (2)-1620 | 3006-15-3 |  | 使用量3.0wt%以下、 界面活性剤の全使用量6.0wt％以下
162 | 界面活性剤 | E | 1 | 5 | 376 |  | オレイン酸ナトリウム | Sodium oreate | (2)-611 | 143-19-1 |  | 界面活性剤の全使用量6.0wt％以下
163 | 界面活性剤 | E | 1 | 5 | 377 |  | オレイン酸カリウム | Potassium oreate | (2)-611 | 143-18-0 |  | 界面活性剤の全使用量6.0wt％以下
164 | 界面活性剤 | E | 1 | 5 | 378 |  | ステアリン酸ナトリウム | Sodium stealate | (2)-611 | 822-16-2 |  | 界面活性剤の全使用量6.0wt％以下
165 | 界面活性剤 | E | 1 | 5 | 379 |  | ステアリン酸カリウム | Potassium stealate | (2)-611 | 593-29-3 |  | 界面活性剤の全使用量6.0wt％以下
166 | 界面活性剤 | E | 1 | 8 | 388 |  | モノアルキル、ジアルキルフェノキシベンゼンジスルホン酸ナトリウム | Sodium monoalkyl dialkyl phenoxybenzene disulphonate | (3)-1968 | ー |  | 使用量3.0wt%以下、 界面活性剤の全使用量6.0wt％以下
167 | 界面活性剤 | E | 1 | 10 | 392 |  | リシノール酸ナトリウム | Sodium ricinoleate | (2)-1333 | 5323-95-5 |  | 使用量3.0wt%以下、 界面活性剤の全使用量6.0wt％以下
168 | 界面活性剤 | E | 1 | 10 | 393 |  | 12-ヒドロキシステアリン酸ナトリウム | Sodium 12-hydroxyoctadecanoate | (9)-1676 | 13329-67-4 |  | 使用量3.0wt%以下、 界面活性剤の全使用量6.0wt％以下
169 | 界面活性剤 | E | 1 | 11 | 394 |  | 安息香酸ナトリウム | Sodium benzoate | (3)-1293 | 532-32-1 |  | 使用量3.0wt%以下、 界面活性剤の全使用量6.0wt％以下
170 | 界面活性剤 | E | 2 | 1 | 399 |  | ポリグリセリン飽和脂肪酸エステル 【脂肪酸：C6-22】 | Polyglyceryl aliphatic monocarboxylate(C6-C22) | (7)-1145 | ー | ポリグリセリンの数は2～20 脂肪酸エステル数は10以下 | 使用量3.0wt%以下、 界面活性剤の全使用量6.0wt％以下
171 | 界面活性剤 | E | 2 | 1 | 401 |  | ポリグリセリンリシノール酸エステル | Polyglyceryl ricinoleate | (7)-1145 | 29894-35-7 |  | 使用量3.0wt%以下、 界面活性剤の全使用量6.0wt％以下
172 | 界面活性剤 | E | 2 | 2 | 407 |  | グリセリンモノステアリン酸エステル | Glyceryl monostearate | (2)-669 | 31566-31-1 |  | 界面活性剤の全使用量6.0wt％以下
173 | 界面活性剤 | E | 2 | 3 | 409 |  | ソルビタンモノオレイン酸エステル | Sorbitan monooleate | (8)-63 | 1338-43-8 |  | 界面活性剤の全使用量6.0wt％以下
174 | 界面活性剤 | E | 2 | 3 | 410 |  | ソルビタンジオレイン酸エステル | Sorbitan dioleate | (8)-63 | 29116-98-1 |  | 界面活性剤の全使用量6.0wt％以下
175 | 界面活性剤 | E | 2 | 3 | 411 |  | ソルビタントリオレイン酸エステル | Sorbitan trioleate | (8)-63 | 26266-58-0 |  | 界面活性剤の全使用量6.0wt％以下
176 | 界面活性剤 | E | 2 | 3 | 412 |  | ソルビタンモノステアリン酸エステル | Sorbitan monostearate | (8)-63 | 1338-41-6 |  | 界面活性剤の全使用量6.0wt％以下
177 | 界面活性剤 | E | 2 | 3 | 413 |  | ソルビタンテトラステアリン酸エステル | Sorbitan tetrastearate | (8)-63 | 61752-68-9 |  | 界面活性剤の全使用量6.0wt％以下
178 | 界面活性剤 | E | 2 | 3 | 413 b |  | ソルビタンモノベヘネート | Sorbitan monobehenate | (8)-63 | 62568-11-0 |  | 界面活性剤の全使用量6.0wt％以下
179 | 界面活性剤 | E | 2 | 4 | 415 |  | 1,2-プロピレングリコールモノラウリン酸エステル | 1,2-Propylene glycol monolaurate | (2)-772 | 27194-74-7 |  | 界面活性剤の全使用量6.0wt％以下
180 | 界面活性剤 | E | 2 | 4 | 417 |  | 1,2プロピレングリコールモノオレイン酸エステル | 1,2-Propylene glycol monooleate | (2)-772 | 1330-80-9 |  | 界面活性剤の全使用量6.0wt％以下
181 | 界面活性剤 | E | 2 | 4 | 418 |  | 1,2-プロピレングリコールジステアリン酸エステル | 1,2-Propylene glycol distearate | (2)-2523 | 6182-11-2 |  | 界面活性剤の全使用量6.0wt％以下
182 | 界面活性剤 | E | 2 | 6 | 427 |  | ポリエチレングリコールモノリシノール酸エステル | Polyethylene glycol monoricinoleate | (2)-647 | 9004-97-1 |  | 界面活性剤の全使用量6.0wt％以下
183 | 界面活性剤 | E | 2 | 7 | 429 |  | レシチン | Lecithins | (8)-693 | 8002-43-5 |  | 界面活性剤の全使用量6.0wt％以下
184 | 界面活性剤 | E | 2 | 8 | 431 |  | ポリオキシプロピレン、ポリオキシエチレン ブロックコポリマー | Polyoxypropylene-polyoxyethylene block copolymer | (7)-1246 | 9003-11-6 106392-12-5 | エチレンオキサイド10%以上 | 界面活性剤の全使用量6.0wt％以下
185 | 界面活性剤 | E | 2 | 9 | 433 |  | ポリエチレングリコールソルビタンモノラウリン酸エステル | Polyethylene glycol sorbitan monolaurate | (8)-55 | 9005-64-5 |  | 使用量3.0wt%以下、 界面活性剤の全使用量6.0wt％以下
186 | 界面活性剤 | E | 2 | 9 | 434 |  | ポリエチレングリコールソルビタンモノオレイン酸エステル | Polyethylene glycol sorbitan monooleate | (8)-55 | 9005-65-6 |  | 使用量3.0wt%以下、 界面活性剤の全使用量6.0wt％以下
187 | 界面活性剤 | E | 2 | 9 | 435 |  | ポリエチレングリコールソルビタントリオレイン酸エステル | Polyethylene glycol sorbitan trioleate | (8)-55 | 9005-70-3 |  | 使用量3.0wt%以下、 界面活性剤の全使用量6.0wt％以下
188 | 界面活性剤 | E | 2 | 9 | 436 |  | ポリエチレングリコールソルビタンモノステアリン酸エステル | Polyethylene glycol sorbitan monostearate | (8)-55 | 9005-67-8 |  | 使用量3.0wt%以下、 界面活性剤の全使用量6.0wt％以下
189 | 界面活性剤 | E | 2 | 11 | 443 c |  | ポリエチレングリコールアルキルエーテル | Polyethylene glycol (EO=1-50) ethers of primary linear and branbched (C8-C22) alcohols | (7)-97 | ー | 1級アルコール、EO=1～50、アルキル基はC8～C22 | 界面活性剤の全使用量6.0wt％以下
190 | 界面活性剤 | E | 2 | 14 | 446 | 516 F4-2 | ポリプロピレングリコール | Polypropylene glycol | (7)-129 | 25322-69-4 | 平均分子量200以上 | 界面活性剤の全使用量6.0wt％以下
191 | 界面活性剤 | E | 2 | 18 | 451 |  | N,Nビス(2-ヒドロキシエチル)ドデシルアミン | N,N-Bis(2-hydroxyethyl)dodecylamine | (7)-60 | 1541-67-9 |  | 使用量0.1wt%以下 界面活性剤の全使用量6.0wt％以下
192 | 界面活性剤 | E | 2 | 18 | 452 |  | N,N-ビス(2-ヒドロキシエチル)オクタデシルアミン | N,N-Bis(2-hydroxyethyl)octadecylamine | (7)-60 | 61790-82-7 |  | 使用量0.1wt%以下 界面活性剤の全使用量6.0wt％以下
193 | 界面活性剤 | E | 2 | 20 | 456 |  | ポリエチレングリコールトリデシル燐酸エステル | Polyethylene glycol tridecyl phosphate | (7)-126 | 9046-01-9 |  | 使用量1.0wt%以下 界面活性剤の全使用量6.0wt％以下
194 | 界面活性剤 | E | 2 | 21 | 460 ｲ |  | ヤシ油脂肪酸のジエタノールアミド | Coconut diethanolamide | (8)-311 | 68603-42-9 |  | 使用量0.5wt%以下 界面活性剤の全使用量6.0wt％以下
195 | 界面活性剤 | E | 4 | 1 | 467 |  | 牛脂 | Tallow | (2)-669 | 61789-97-7 |  | 界面活性剤の全使用量6.0wt％以下
196 | 界面活性剤 | E | 4 | 1 | 469 |  | 大豆油 | Soybean oil | (2)-669 | 8001-22-7 |  | 界面活性剤の全使用量6.0wt％以下
197 | 界面活性剤 | E | 4 | 1 | 471 |  | ヒマシ油 | Castor oil | (2)-669 | 8001-79-4 |  | 界面活性剤の全使用量6.0wt％以下
198 | 界面活性剤 | E | 4 | 1 | 483 | 515 F4-1 | ポリエチレングリコール | Polyrethylene glycol | (7)-129 | 25322-68-3 | 分子量200～9,500 エチレングリコールおよびジエチレングリコールの和が分子量350未満では0.5%未満、350以上では0.2%未満 | 界面活性剤の全使用量6.0wt％以下
199 | 滑剤 | F | 1 | 2 | 486 |  | ペトロラタム | Petrolatum | (2)-10 | 8009-03-8 | (1)日本薬局方黄色白色ワセリンの規格に合うもの (2)紫外線吸光度(光路長1㎝当たりの最高吸光度) 280～289nm （0.25） 290～299nm （0.20） 300～359nm （0.14） 360～400nm （0.04）
200 | 滑剤 | F | 1 | 6 | 490 |  | パラフィン | Paraffin wax | (8)-414 | 8002-74-2 | (1)紫外線吸光度(光路長1㎝当たりの最高吸光度) 280～289nm （0.15） 290～299nm （0.12） 300～359nm （0.08） 360～400nm （0.02） (2)紫外線吸光度の規格に適合しなくても、次の規格に適合するもの 凝固点：50℃以上 油含量：2.5%以下 吸光度：88℃デカヒドロナフタレン中で290nmでの吸光度が0.01を超えないこと。
201 | 滑剤 | F | 1 | 7 | 491 |  | ポリエチレンワックス | Polyethylene wax | (6)-1 | 9002-88-4
202 | 滑剤 | F | 1 | 8 | 492 a |  | 工業用白色鉱油 | White mineral oils, paraffinic, derived from petroleum based hydrocarbon feedstocks | (2)-10 | 8042-47-5 | 炭素数25以下の炭化水素は5%以下 100℃の粘度は8.5×10-6m2/s（=8.5cSt） 平均分子量480以上
203 | 滑剤 | F | 1 | 8 | 492 b |  | 工業用白色鉱油 | White mineral oils, paraffinic, derived from petroleum based hydrocarbon feedstocks | (2)-10 | 8042-47-5 | (1)セイボルト色調20以上 (2)紫外線吸光度(光路長1㎝当たりの最高吸光度) 280～289nm（4.0） 290～299nm（3.3） 300～359nm（2.3） 330～400nm（0.8）
204 | 滑剤 | F | 1 | 11 | 495 |  | 酸化ポリエチレンワックス | Oxidized polyethylene | (6)-2 | 68441-17-8 | 最低平均分子量1,200 全酸素量最大5% 酸価9～19
205 | 滑剤 | F | 1 | 12 | 495 ﾛ |  | ポリプロピレンワックス | Polypropylene wax | (6)-402 | 9003-07-0 25085-53-4 26063-22-9
206 | 滑剤 | F | 2 | 1 | 497ｲ |  | ポリメチルシルセスキオキサン | Poly(methylsilsesquioxane) | (7)-476 | 68554-70-1
207 | 滑剤 | F | 2 | 1 | 498 |  | ジメチルポリシロキサン | Dimethylpolysiloxane | (7)-476 | 63148-62-9 9016-00-6
208 | 滑剤 | F | 2 | 1 | 500 |  | メチルハイドロジェンポリシロキサン | Polymethylhydrosiloxane) | (7)-477 | 63148-57-2 9004-73-3 | 粘度 100cSt以上
209 | 滑剤 | F | 2 | 1 | 501 |  | ジメチルシロキサン・β-フェニルエチルメチルシロキサンコポリマー(2:1) | Dimethylsiloxane-β-phenylethyl methyl-siloxane copolymer (2:1) | (7)-476 | 67762-82-7 | 粘度 200～400cSt
210 | 滑剤 | F | 3 | 1 | 504 |  | ラウリン酸 | Lauric acid | (2)-608 | 143-07-7
211 | 滑剤 | F | 3 | 1 | 505 |  | ミリスチン酸 | Myristic acid | (2)-608 | 544-63-8
212 | 滑剤 | F | 3 | 1 | 506 |  | パルミチン酸 | Palmitic acid | (2)-608 | 57-10-3
213 | 滑剤 | F | 3 | 1 | 507 |  | ステアリン酸 | Stearic acid | (2)-608 | 57-11-4
214 | 滑剤 | F | 3 | 1 | 508 |  | アラキジン酸 | Arachidic acid | (2)-608 | 506-30-9
215 | 滑剤 | F | 3 | 1 | 509 |  | ベヘン酸 | Behenic acid | (2)-608 | 112-85-6
216 | 滑剤 | F | 3 | 1 | 510 |  | オレイン酸 | Oleic acid | (2)-975 | 112-80-1 | 不ケン化物1%以下
217 | 滑剤 | F | 3 | 2 | 512 a |  | 1-ヘキサデカノール | 1-Hexadecanol | (2)-217 | 36653-82-4 |  | 使用量3.0wt%以下、 界面活性剤の全使用量6.0wt％以下
218 | 滑剤 | F | 3 | 2 | 512 b |  | 長鎖1級1価飽和脂肪族アルコール(C4ｰC24) | Alcohols, sliphatic mono.,sat.,linear, primary (C4-C24) | (2)-217 | ー |  | 使用量3.0wt%以下、 界面活性剤の全使用量6.0wt％以下
219 | 滑剤 | F | 4 | 1 | 515 | 483 E4-1 | ポリエチレングリコール | Polyrethylene glycol | (7)-129 | 25322-68-3 | 分子量200～9,500 エチレングリコールおよびジエチレングリコールの和が分子量350未満では0.5%未満、350以上では0.2%未満
220 | 滑剤 | F | 4 | 2 | 516 | 446 E2-14 | ポリプロピレングリコール | Polypropylen eglycol | (7)-129 | 25322-69-4
221 | 滑剤 | F | 4 | 3 | 517 |  | プロピレングリコール(1,2-プロパンジオール） | Propylene glycol | (2)-234 | 57-55-6
222 | 滑剤 | F | 4 | 3 | 518 |  | グリセリン | Glycerol | (2)-242 | 56-81-5
223 | 滑剤 | F | 4 | 5 | 518 b |  | ジプロピレングリコール | Dipropyleneglycol | (2)-413 | 25265-71-8
224 | 滑剤 | F | 5 | 1 | 521 |  | パルミチン酸アミド | Palmitamide | (2)-824 | 629-54-9
225 | 滑剤 | F | 5 | 1 | 522 |  | ステアリン酸アミド | Stearamide | (2)-824 | 124-26-5
226 | 滑剤 | F | 5 | 1 | 523 |  | ベヘン酸アミド | Behenamide | (2)-824 | 3061-75-4
227 | 滑剤 | F | 5 | 1 | 524 a |  | オレイン酸アミド | Oleamide | (2)-976 | 301-02-0 | 不ケン化物1%以下
228 | 滑剤 | F | 5 | 2 | 526 |  | エチレンビスパルミチン酸アミド | N,N'-Ethylenebispalmitamide | (2)-831 | 5518-18-3
229 | 滑剤 | F | 5 | 2 | 527 |  | エチレンビスステアリン酸アミド | N,N'-Ethylenebisstearamide | (2)-831 | 110-30-5
230 | 滑剤 | F | 5 | 2 | 528 |  | エチレンビスオレイン酸アミド | N,N'-Ethylenebisoleamide | (2)-831 | 110-31-6 | 不ケン化物1%以下
231 | 滑剤 | F | 5 | 4 | 532 |  | エルカ酸アミド | Erucamide | (2)-981 | 112-84-5
232 | 滑剤 | F | 7 | 1 | 541 a |  | 動植物由来の油脂 | Fats and oils from animal or vegetable food sources | (8)-358 | ー
233 | 滑剤 | F | 7 | 1 | 541 b |  | 精製硬化牛脂 | Hydrogenated beaf tallow oil | (8)-358 | 8030-12-4
234 | 滑剤 | F | 7 | 2 | 542 |  | 水添ヒマシ油 | Hydrogenated castor oil | (8)-358 | 8001-78-3
235 | 滑剤 | F | 7 | 2 | 544 |  | モンタンワックス | Montan wax | (8)-421 既添386 | 8002-53-7
236 | 滑剤 | F | 7 | 2 | 545 |  | モンタン酸とエタンジオールのエステル | Etylene glycol moatanate | (8)-422 | 26787-65-5
237 | 滑剤 | F | 7 | 2 | 546 |  | モンタン酸と1,3-ブタンジオールのエステル | 1,3-butanediyl montanate | (8)-422 | 73138-44-0
238 | 滑剤 | F | 7 | 2 | 547 |  | モンタン酸カルシウム | Calcium montanate | (8)-420 | 68308-22-5
239 | 滑剤 | F | 7 | 3 | 548 |  | カルナバワックス | Camauba wax | 既添83 | 8015-86-9
240 | 滑剤 | F | 7 | 4 | 549 |  | 蜜ロウ | Bees wax | 既添366 | 8012-89-3
241 | 滑剤 | F | 7 | 5 | 551 |  | ロジン | Rosin | 既添417 | 8050-09-7
242 | 滑剤 | F | 7 | 5 | 553 |  | 水添ロジン | Hydrogenated rosin | (7)-937 | 65997-06-0
243 | 滑剤 | F | 7 | 5 | 554 |  | 部分水添ロジン | Partially hydrogenated rosin | (7)-937 | 65997-06-0
244 | 滑剤 | F | 7 | 5 | 555 |  | グリセロールとのロジンエステル | Glycerol rosin ester | (8)-3 (8)-51 | 8050-31-5
245 | 滑剤 | F | 7 | 5 | 556 |  | グリセロールとの水添ロジンエステル | Glycerol hydrogenated rosin ester | (8)-12 | 65997-13-9
246 | 滑剤 | F | 7 | 5 | 557 |  | ペンタエリスリトールとの水添ロジンエステル | Pentaerythritol hydrogenated rosin ester | (8)-14 | 64365-17-9
247 | 滑剤 | F | 7 | 5 | 558 |  | メタノールとの水添ロジンエステル | Methanol hydrogenated rosin ester | (8)-13 | 8050-15-5
248 | 滑剤 | F | 7 | 6 | 559 |  | ポリイソブチレン | Polyisobutylene | (6)-774 | 9003-27-4
249 | 滑剤 | F | 7 | 7 | 560 a |  | イソブチレン・ブテンコポリマー | Isobutylene-butene copolymer | (6)-774 | 9044-17-1
250 | 滑剤 | F | 7 | 7 | 560 b | 166 B1 | ポリブテン | Polybutene | (6)-774 | 9003-29-6
251 | 滑剤 | F | 7 | 8 | 561 |  | 木ロウ | Japan wax | 既添381 | 8001-39-6
252 | 充填剤 | G | 1 | 1 | 563 |  | 酸化アルミニウム | Aluminum oxide | (1)-23 | 1344-28-1
253 | 充填剤 | G | 1 | 2 | 564 |  | 酸化マグネシウム | Magnesium oxide | (1)-465 | 1309-48-4
254 | 充填剤 | G | 1 | 3 | 565 |  | 二酸化ケイ素 | Silicon dioxide | (1)-548 | 7631-86-9
255 | 充填剤 | G | 1 | 4 | 566 |  | 二酸化チタン | Titanium dioxide | (1)-558 | 13463-67-7
256 | 充填剤 | G | 1 | 5 | 567 |  | 酸化亜鉛 | Zinc oxide | (1)-561 | 1314-13-2
257 | 充填剤 | G | 2 | 1 | 569 |  | 水酸化カルシウム | Calcium hydroxide | (1)-181 | 1305-62-0
258 | 充填剤 | G | 2 | 2 | 570 |  | 水酸化アルミニウム | Aluminum hydroxide | (1)-17 | 21645-51-2
259 | 充填剤 | G | 2 | 3 | 571 |  | 水酸化カリウム | Potassium hydroxide | (1)-369 | 1310-58-3
260 | 充填剤 | G | 2 | 4 | 572 |  | 水酸化ナトリウム | Sodium hydroxide | (1)-410 | 1310-73-2
261 | 充填剤 | G | 2 | 5 | 573 |  | 水酸化アンモニウム | Ammonium hydroxide | (1)-314 | 1336-21-6
262 | 充填剤 | G | 2 | 6 | 574 |  | 水酸化マグネシウム | Magnesium hydroxide | (1)-386 | 1309-42-8
263 | 充填剤 | G | 3 | 1 | 576 |  | 炭酸カルシウム | Calcium carbonate | (1)-122 | 471-34-1
264 | 充填剤 | G | 3 | 2 | 577 |  | 炭酸ナトリウム | Sodium carbonate | (1)-164 | 497-19-8
265 | 充填剤 | G | 3 | 3 | 578 |  | 炭酸マグネシウム | Magnesium carbonate | (1)-155 | 546-93-0
266 | 充填剤 | G | 3 | 4 | 579 |  | 炭酸カリウム | Potassium carbonate | (1)-153 | 584-08-7
267 | 充填剤 | G | 3 | 5 | 580 |  | 炭酸アンモニウム | Ammonium carbonate | (1)-141 | 506-87-6
268 | 充填剤 | G | 4 | 1 | 582 |  | 硫酸ナトリウム | Sodium sulfate | (1)-501 | 7757-82-6
269 | 充填剤 | G | 4 | 2 | 583 |  | 硫酸カルシウム | Calcium sulfate | (1)-193 | 7778-18-9
270 | 充填剤 | G | 4 | 3 | 584 |  | 硫酸アルミニウム | Aluminium sulfate | (1)-25 | 10043-01-3
271 | 充填剤 | G | 4 | 4 | 585 |  | 硫酸バリウム | Barium sulfate | (1)-89 | 7727-43-7 |  | 添加量 0.002wt%以下
272 | 充填剤 | G | 5 | 1 | 587 |  | 亜硫酸ナトリウム | Sodium sulfite | (1)-502 | 7757-83-7
273 | 充填剤 | G | 5 | 3 | 589 |  | 亜硫酸水素ナトリウム | Sodium hydrogen sulfite | (1)-502 | 7631-90-5
274 | 充填剤 | G | 6 | 1 | 592 |  | ケイ酸アルミニウム | Aluminium silicate | (1)-26 | 12141-46-7
275 | 充填剤 | G | 6 | 2 | 593 |  | ケイ酸カルシウム | Calcium silicate | (1)-194 | 1344-95-2
276 | 充填剤 | G | 6 | 3 | 594 |  | ケイ酸マグネシウム | Magnesium silicate | (1)-468 | 10034-94-3
277 | 充填剤 | G | 6 | 4 | 595 |  | ケイ酸カリウム | Potassium silicate | (1)-459 | 10006-28-7
278 | 充填剤 | G | 6 | 5 | 596 |  | ケイ酸ナトリウム | Sodium silicate | (1)-508 | 6834-92-0
279 | 充填剤 | G | 7 | 1 | 599 |  | 正リン酸カルシウム | Calcium phosphate | (1)-183 | 7758-87-4
280 | 充填剤 | G | 7 | 1 | 600 |  | 第1リン酸カルシウム | Calcium dihydrogen phosphate | (1)-183 | 7758-23-8
281 | 充填剤 | G | 7 | 1 | 601 |  | 第2リン酸カルシウム | Dicalcium hydrogen phosphate | (1)-183 | 7757-93-9
282 | 充填剤 | G | 7 | 2 | 603 |  | 正リン酸ナトリウム | Sodium phosphate | (1)-497 | 7601-54-9
283 | 充填剤 | G | 7 | 2 | 604 |  | 第1リン酸ナトリウム | Sodium dihydrogen phosphate | (1)-497 | 7558-80-7
284 | 充填剤 | G | 7 | 2 | 605 |  | 第2リン酸ナトリウム | Disodium hydrogen phosphate | (1)-497 | 7558-79-4
285 | 充填剤 | G | 7 | 3 | 607 |  | 正リン酸カリウム | Potassium phosphate | (1)-452 | 7778-53-2
286 | 充填剤 | G | 7 | 3 | 608 |  | 第1リン酸カリウム | Potassium dihydrogen phosphate | (1)-452 | 7778-77-0
287 | 充填剤 | G | 7 | 3 | 609 |  | 第2リン酸カリウム | Dipotassium hydrogen phosphate | (1)-452 | 7758-11-4
288 | 充填剤 | G | 7 | 5 | 611 |  | 正リン酸アンモニウム | Ammonium phosphate | (1)-379 | 10361-65-6
289 | 充填剤 | G | 7 | 6 | 612 |  | 第1リン酸アンモニウム | Ammonium dihydrogen phosphate | (1)-379 | 7722-76-1
290 | 充填剤 | G | 7 | 7 | 613 |  | 第2リン酸アンモニウム | Diammonium hydrogen phosphate | (1)-379 | 7783-28-0
291 | 充填剤 | G | 8 | 1 | 615 |  | ピロリン酸ナトリウム | Sodium pyrophosphate | (1)-497 | 7722-88-5 (無水物) 13472-36-1 (水和物)
292 | 充填剤 | G | 8 | 2 | 616 |  | ピロリン酸カルシウム | Calcium pyrophosphate | (1)-183 | 7790-76-3
293 | 充填剤 | G | 8 | 3 | 617 |  | ピロリン酸カリウム | Potassium pyrophosphate | (1)-452 | 7320-34-5
294 | 充填剤 | G | 8 | 4 | 618 |  | 酸性ピロリン酸カルシウム | Dicalcium dihydrogen diphosphate | (1)-183 | 7758-23-8
295 | 充填剤 | G | 8 | 5 | 619 |  | 酸性ピロリン酸ナトリウム | Disodium dihydrogen diphosphate | (1)-497 (1)-422 | 7758-16-9
296 | 充填剤 | G | 10 | 2 | 625 |  | カオリン | Kaoline | 既添59 | 1332-58-7
297 | 充填剤 | G | 10 | 3 | 626 |  | タルク | Talc | 既添222 | 14807-96-6 | 石綿含有率（重量比）は0.1%未満
298 | 充填剤 | G | 10 | 4 | 627 |  | マイカ(雲母) | Mica | 天然物 | 12001-26-2
299 | 充填剤 | G | 10 | 5 | 628 |  | ケイソウ土 | Diatomaceous earth | 既添135 | 61790-53-2
300 | 充填剤 | G | 10 | 6 | 629 |  | ベントナイト | Bentonite | 既添347 | 1302-78-9
301 | 充填剤 | G | 11 | 1 | 701 |  | マグネシウム・アルミニウム・ハイドロオキサイド・カーボネート (ハイドロタルサイト、合成品) | Aluminum magnesium carbonate hydroxide (Synthetic hydrotalcite) | 1-17＋1-155＋1-386 | 11097-59-9