## 表（消除） Table "To be deleted"
表（消除） Table “To be deleted”
 表（消除）にある物質は、「ポジティブリストの再整理」によりポジティブリストによる管理の対象外となるため、意見を提出する必要はございません。 参考として掲載する「第２表の（旧）整理案（移動先情報併記版）」に移動先を示してありますので、こちらも併せて御確認ください。
The substances in this Table are not under the control by the Positive List System under the reorganized Positive List. Requests for these substances are not required. To confirm where each substance in previous draft of Table 2 has been placed, see the previous draft of Table 2 (with sorting information).
通し番号 Serial No. | 物質名 Substance name (JP) | 物質名 Substance name (EN) | CAS登録番号 CAS RN | 特記事項 Requirements (JP) | 特記事項 Requirements (EN) | 旧 合成樹脂区分１ Previous Group 1 | 旧 合成樹脂区分２ Previous Group 2 | 旧 合成樹脂区分３ Previous Group 3 | 旧 合成樹脂区分４ Previous Group 4 | 旧 合成樹脂区分５ Previous Group 5 | 旧 合成樹脂区分６ Previous Group 6 | 旧 合成樹脂区分 ７ Previous Group 7
1 | 亜塩素酸のナトリウム塩 | chlorous acid, sodium salt | 0007758-19-2 |  |  | ー | 0.03 | 0.03 | ー | 0.0005 | 0.0005 | ー
58 | アクリル酸・酸化処理されたデンプン・メタクリル酸メチルを主な構成成分とする重合体のナトリウム塩 | polymer mainly composed of acrylic acid / oxidized starch / methyl methacrylate, sodium salt | 0181493-04-9 |  |  | ー | ー | 0.5 | ー | ー | ー | 0.5
83 | 亜硝酸のナトリウム塩 | nitrous acid, sodium salt | 0007632-00-0 |  |  | 5 | 5 | 5 | 0.1 | 0.1 | 0.1 | 0.1
129 | Ｎ―（２―アミノエチル）―ピペラジン又はアクリル酸又はリン酸又はロジン（水素化又は不均化処理されたものを含む。）・エピクロルヒドリン・ビスフェノールＡを主な構成成分とする重合体 | polymer mainly composed of 1-(2-aminoethyl)piperazine or acrylic acid or phosphoric acid or rosin (including hydrotreated or disproportionated) / epichlorohydrin / bisphenol A | 0055818-57-0 0064346-82-3 0068391-18-4 0603951-75-3 |  |  | 10 | 10 | 10 | ー | ー | ー | ー
144 | α―アミラーゼ | α-amylase | 0009000-90-2 |  |  | ー | ー | 1 | ー | ー | ー | ー
147 | アラビアガム | arabic gum | 0009000-01-5 | 合成樹脂区分５、６及び７に限り、500mg/m２以下で塗布することができる。 | Only for Synthetic Resin Groups 5, 6 and 7, can be applied at not more than 500 mg/m2. | ー | ー | 0.2 | 5 | 0.2 | ー | ー
149 | 亜硫酸ナトリウム（食品添加物） | sodium sulfite (food additive) | (0007757-83-7) | 第２ 添加物の部の定めに従うものとする。 | Follow the stipulations in "Chapter 2. Food Additives" of Ministry of Health and Welfare Notification No. 370. | ＊ | ＊ | ＊ | ＊ | ＊ | ＊ | ＊
150 | 亜硫酸又はピロ亜硫酸のナトリウム塩 | sulfurous acid or disulfurous acid, sodium salt | 0007631-90-5 0007681-57-4 0007757-83-7 |  |  | 30 | 30 | 30 | 30 | 30 | 30 | 30
168 | 亜リン酸の亜鉛塩 | phosphonic acid, zinc salt | 0014332-59-3 |  |  | 40 | ー | ー | ー | ー | ー | ー
171 | 亜リン酸又はホスホン酸 | phosphorous acid or phosphonic acid | 0013598-36-2 |  |  | 5 | 0.01 | 0.01 | 0.01 | 0.01 | 0.01 | 0.01
174 | アルキル化処理されたナフサ | alkylated naphtha | 0064741-65-7 0064741-66-8 | 紫外線吸光度（光路長１cm当たりの最高吸光度）は次のとおりであること。 280～289nm 0.15 290～299nm 0.13 300～359nm 0.08 360～400nm 0.02 合成樹脂区分３に限り、600mg／ｍ２以下で塗布することができる。 | Ultraviolet absorbance (maximum absorbance per cm optical path length) 280–289nm 0.15 290–299nm 0.12 300–359nm 0.08 360–400nm 0.02 Only for Synthetic Resin Group 3, can be applied at not more than 600 g/m2. | 1.5 | ー | ー | 0.5 | 0.03 | ー | ー
191 | アルギン酸とプロピレングリコールのエステル | ester of alginic acid with propyleneglycol | 0009005-37-2 |  |  | ー | ー | ー | 0.5 | ー | ー | ー
192 | アルギン酸（ナトリウム、カリウム、カルシウム、アンモニウム塩を含む。） | alginic acid (including sodium, potassium, calcium, ammonium salt) | 0009005-32-7 0009005-34-9 0009005-35-0 0009005-36-1 0009005-38-3 |  |  | 1.6 | ー | 30 | 5 | 0.01 | ー | ー
198 | アルミニウム | aluminium | 0007429-90-5 |  |  | 30 | 30 | 30 | 30 | 30 | 30 | 30
211 | アンモニア（水酸化アンモニウムを含む。） | ammonia (including ammonium hydroxide) | 0001336-21-6 0007664-41-7 |  |  | 3 | 5 | 5 | 5 | 1 | 1 | 1
222 | イソフタル酸・ペンタエリスリトール・ロジンを主な構成成分とする重合体 | polymer mainly composed of isophthalic acid / pentaerythritol / rosin | 0068515-02-6 |  |  | 50 | 50 | 50 | ー | 50 | 50 | ー
239 | ウェランガム | welan gum | 0096949-22-3 |  |  | ー | ー | 0.003 | ー | ー | ー | ー
241 | 雲母（マイカ） | mica | 0012001-26-2 |  |  | 50 | 50 | 50 | 50 | 50 | 50 | 50
246 | エチルシクロヘキサン | ethylcyclohexane | 0001678-91-7 | 合成樹脂区分３に限り、600mg／ｍ２以下で塗布することができる。 | Only for Synthetic Resin Group 3, can be applied at not more than 600 mg/m2. | ー | ー | ー | ー | ー | ー | ー
306 | ２―イソブトキシエタノール | 2-isobutoxyethanol | 0004439-24-1 | 合成樹脂区分３に限り、５mg／ｍ２以下で塗布することができる。 | Only for Synthetic Resin Group 3, can be applied at not more than 5 mg/m2 | ー | ー | ー | ー | ー | ー | ー
405 | 塩化アンモニウム | ammonium chloride | 0012125-02-9 | 合成樹脂区分１に限り、900mg／ｍ２以下で塗布することができる。 | Only for Synthetic Resin Group 1, can be applied at not more than 900 mg/m2. | 5 | 5 | 5 | 5 | 5 | 5 | 5
407 | 塩化カリウム | potassium chloride | 0007447-40-7 |  |  | 0.5 | ー | ー | ー | ー | ー | ー
408 | 塩化カルシウム | calcium chloride | 0010035-04-8 0010043-52-4 |  |  | 1 | 10 | 10 | 10 | 1 | 1 | 0.5
410 | 塩化スズ | tin chloride | 0007772-99-8 0010025-69-1 |  |  | 3 | ー | 4 | ー | ー | ー | ー
411 | 塩化ストロンチウム | strontium chloride | 0010476-85-4 |  |  | ー | ー | 0.01 | ー | 0.01 | 0.01 | 0.01
412 | 塩化ナトリウム | sodium chloride | 0007647-14-5 | 合成樹脂区分１、３及び４を除き、５mg／ｍ２以下で塗布することができる。 | Can be applied at not more than 5 mg/m2 excluding Synthetic Resin Groups 1, 3 and 4. | 5 | 1 | 1 | 0.1 | 10 | 10 | 0.1
415 | 塩化マグネシウム | magnesium chloride | 0007786-30-3 | 600mg／ｍ２以下で塗布することができる。 | Can be applied at not more than 600 mg/m2. | 1 | 1 | 1 | 1 | 1 | 1 | 1
416 | 塩化マンガン | manganese chloride | 0007773-01-5 0013446-34-9 |  |  | 1.6 | ー | 1 | 1 | 0.01 | ー | ー
417 | 塩化リチウム | lithium chloride | 0007447-41-8 |  |  | 5 | 5 | 5 | 5 | 5 | 5 | 5
418 | 塩化ルテニウム | ruthenium chloride | 0010049-08-8 0013815-94-6 |  |  | 3 | ー | 4 | ー | ー | ー | ー
419 | 塩酸 | hydrochloric acid | 0007647-01-0 |  |  | 1 | 3 | 3 | 3 | 1 | 1 | 1
423 | 塩素酸のナトリウム塩 | chloric acid, sodium salt | 0007775-09-9 |  |  | ー | ー | 0.01 | ー | ー | ー | ー
425 | 大谷石 | otani stone | － |  |  | ー | ー | ー | ー | 7 | ー | ー
426 | 塩化ジルコニウムオキシド | zirconium oxide chloride | 0007699-43-6 |  |  | ー | ー | 0.01 | ー | 0.01 | 0.01 | 0.01
463 | 海泡石（セピオライト） | sepiolite | 0063800-37-3 |  |  | 50 | ー | 30 | ー | ー | ー | ー
464 | 過塩素酸のナトリウム塩 | perchloric acid, sodium salt | 0007601-89-0 0007791-07-3 |  |  | ー | ー | 1.2 | 0.3 | ー | ー | ー
466 | 過酸化水素 | hydrogen peroxide | 0007722-84-1 |  |  | 0.1 | 0.1 | 0.1 | 0.1 | 0.003 | 0.003 | 0.003
467 | か焼石油コークス | calcined petroleum coke | 0064743-05-1 |  |  | 30 | ー | ー | ー | ー | ー | ー
468 | 加水分解処理されたデンプン | hydrolyzed starch | 0009050-36-6 0068412-29-3 |  |  | 1.6 | ー | 30 | ー | ー | ー | ー
469 | 霞石閃長岩（ネフェリンサイヤナイト） | nepheline syenite | 0037244-96-5 |  |  | 50 | 50 | 50 | 50 | 50 | 50 | 50
470 | カゼイン（ナトリウム、カルシウム塩を含む。） | casein (including sodium, calcium salt) | 0009000-71-9 0009005-43-0 0009005-46-3 |  |  | 5 | 5 | 10 | 5 | 5 | 5 | ー
471 | カタラーゼ | catalase | 0009001-05-2 |  |  | 6 | ー | 6 | ー | 0.5 | 0.5 | 0.5
472 | 活性炭 | activated carbon | 0007440-44-0 0016291-96-6 0064365-11-3 |  |  | 3 | ー | 0.001 | 1 | 0.001 | 0.001 | 0.001
473 | 活性白土 | activated clay | 0070131-50-9 |  |  | ー | ー | 0.5 | ー | 0.5 | ー | ー
474 | 活性白土（食品添加物） | activated clay (food additive) | (0070131-50-9) | 第２ 添加物の部の定めに従うものとする。 | Follow the stipulations in "Chapter 2. Food Additives" of Ministry of Health and Welfare Notification No. 370. | ＊ | ＊ | ＊ | ＊ | ＊ | ＊ | ＊
475 | 滑石（タルク） | talc | 0014807-96-6 |  |  | 50 | 50 | 50 | 50 | 50 | 50 | 50
476 | ガティガム | ghatti gum | 0009000-28-6 |  |  | ー | ー | 0.2 | ー | 0.2 | ー | ー
484 | β―ガラクトシダーゼ | β-galactosidase | － |  |  | ー | ー | 5 | ー | ー | ー | ー
485 | カラシ抽出物（食品添加物） | mustard extract (food additive) | － | 第２ 添加物の部の定めに従うものとする。 | Follow the stipulations in "Chapter 2. Food Additives" of Ministry of Health and Welfare Notification No. 370. | ＊ | ＊ | ＊ | ＊ | ＊ | ＊ | ＊
486 | カラヤガム | karaya gum (sterculia gum) | 0009000-36-6 |  |  | ー | ー | 0.2 | ー | 0.2 | ー | ー
487 | 過硫酸のナトリウム、カリウム又はアンモニウム塩 | peroxosulfuric acid, sodium, potassium or ammonium salt | 0007727-21-1 0007727-54-0 0007775-27-1 |  |  | 2 | 2 | 2 | ー | 2 | 2 | ー
495 | 寒天 | agar | 0009002-18-0 |  |  | 1.6 | ー | 0.01 | ー | 0.01 | ー | ー
497 | キサンタンガム | xanthan gum | 0011138-66-2 | 600mg／ｍ２以下で塗布することができる。 | Can be applied at not more than 600 mg/m2. | 1 | 1 | 1 | 1 | 1 | 1 | 1
508 | 牛胆汁抽出物 | ox bile extract | (0008008-63-7) |  |  | 1.6 | ー | 10 | ー | ー | ー | ー
509 | 銀 | silver | 0007440-22-4 |  |  | 30 | 30 | 30 | 30 | 30 | 30 | 30
510 | グアーガム | guar gum | 0009000-29-7 0009000-30-0 |  |  | ー | ー | 0.2 | 0.1 | 0.2 | ー | ー
519 | 苦灰石（ドロマイト） | dolomite | 0016389-88-1 |  |  | 30 | 30 | 30 | 30 | 30 | 30 | 30
521 | グラファイト | graphite | － |  |  | 30 | 30 | 30 | 30 | 30 | 30 | 30
533 | グリセロール・フェノール・ホルムアルデヒド・ロジンを主な構成成分とする重合体 | polymer mainly composed of glycerol / phenol / formaldehyde / rosin | 0067746-17-2 |  |  | ー | 10 | 10 | ー | ー | ー | ー
534 | グリセロール及び／又はペンタエリスリトール・フマル酸又はマレイン酸（又は無水マレイン酸）・ロジンを主な構成成分とする重合体 | polymer mainly composed of glycerol / fumaric acid or maleic acid (or maleic anhydride) / pentaerythritol / rosin | 0065997-10-6 0065997-11-7 0068038-41-5 0068152-64-7 0068424-99-7 1006045-63-1 | 合成樹脂区分１（食品非接触層に限る）に限り、アンモニウム塩を７％以下で使用することができる。 | Ammonium salt: Only for Synthetic Resin Group 1, can be used in the non-food contact parts at not more than 7%. | 30 | 50 | 50 | 1 | 50 | 50 | 20
537 | グルコースイソメラーゼ | glucose isomerase | 0009023-82-9 0009055-00-9 |  |  | ー | ー | 25 | ー | ー | ー | ー
542 | クロム | chromium | 0007440-47-3 |  |  | 1.5 | ー | 0.01 | ー | ー | ー | 1.3
557 | ケイ酸塩以外を主成分とするガラス（ガラス繊維、ガラス微小粒を含む。） | glass not mainly composed of silicate (including glass fiber, glass microball) | － |  |  | 50 | 50 | 50 | 30 | 30 | 40 | 50
558 | ケイ酸塩を主成分とするガラス（ガラス繊維、ガラス微小粒を含む。） | glass mainly composed of silicate (including glass fiber, glass microball) | － |  |  | 50 | 50 | 50 | 30 | 30 | 40 | 50
559 | ケイ酸（ナトリウム、マグネシウム、アルミニウム、カリウム、カルシウム、鉄塩を含む。） | silicic acid (including sodium, magnesium, aluminum, potassium, calcium, iron salt) | 0001327-39-5 0001327-44-2 0001335-30-4 0001343-88-0 0001343-98-2 0001344-00-9 0001344-01-0 0001344-03-2 0001344-09-8 0001344-95-2 0006834-92-0 0010006-28-7 0010034-77-2 0010034-94-3 0010101-39-0 0012141-46-7 0012673-39-1 0012765-06-9 0013776-74-4 0014504-95-1 | 600mg／ｍ２以下で塗布することができる。 | Can be applied at not more than 600 mg/m2. | 50 | 50 | 50 | 30 | 50 | 50 | 50
561 | ケイ酸のジルコニウム塩 | silicic acid, zirconium salt | 0010101-52-7 |  |  | 0.01 | ー | ー | ー | ー | ー | ー
563 | ケイ酸のナトリウム・マグネシウム・フッ素塩 | silicic acid, sodium-magnesium-fluorin salt | 0037296-97-2 |  |  | 30 | 30 | 30 | 30 | 30 | 30 | 30
564 | ケイ酸のリチウム・アルミニウム塩 | silicic acid, lithium-aluminium salt | 0001302-66-5 | 320mg／ｍ２以下で塗布することができる。 | Can be applied at not more than 320 mg/m2. | 10 | ー | ー | ー | ー | ー | ー
565 | ケイ酸のリチウム塩 | silicic acid, lithium salt | 0010102-24-6 |  |  | 30 | 30 | 30 | 30 | 30 | 30 | ー
566 | ケイ酸のリチウム・ナトリウム・マグネシウム塩 | silicic acid, lithium-sodium-magnesium salt | 0053320-86-8 |  |  | 2 | 2 | 2 | ー | 2 | 2 | ー
567 | 蛍石（フルオライト） | fluorite | 0014542-23-5 |  |  | 5 | 5 | 5 | ー | ー | ー | ー
568 | ケイソウ土（ダイアトマイト） | diatomite | 0061790-53-2 |  |  | 50 | 50 | 50 | 50 | 50 | 50 | 50
569 | 珪灰石（ウラストナイト） | wollastonite | 0013983-17-0 |  |  | 20 | 10 | 10 | 10 | 10 | 10 | 10
572 | 工業用デンプン | industrial starch | － |  |  | 10 | 10 | 10 | 10 | 40 | 40 | 10
573 | 紅藻 | red algae | － |  |  | 1.6 | ー | 30 | ー | ー | ー | ー
583 | 米ぬか | rice bran | － |  |  | ー | ー | ー | ー | 30 | 30 | ー
616 | 酸化亜鉛 | zinc oxide | 0001314-13-2 |  |  | 50 | 30 | 30 | 30 | 30 | 30 | 30
617 | 酸化アルミニウム | aluminium oxide | 0001344-28-1 | 600mg／ｍ２以下で塗布することができる。 | Can be applied at not more than 600 mg/m2. | 50 | 30 | 30 | 30 | 30 | 30 | 30
618 | 酸化アルミニウム・カルシウム | calcium-aluminum oxide | 0012042-78-3 |  |  | 50 | ー | 30 | ー | ー | ー | ー
619 | 酸化アルミニウム・マグネシウム | aluminium-magnesium oxide | 0011137-98-7 |  |  | 10 | 10 | 10 | 10 | 10 | 10 | 10
620 | 酸化アンチモン | antimony oxide | 0001309-64-4 0001314-60-9 |  |  | 30 | 30 | 30 | 30 | 30 | 30 | 30
621 | 酸化カリウム | potassium oxide | 0012136-45-7 |  |  | 0.03 | ー | ー | ー | ー | ー | ー
622 | 酸化カルシウム | calcium oxide | 0001305-78-8 |  |  | 50 | 50 | 50 | 50 | 50 | 50 | 50
623 | 酸化銀 | silver oxide | 0020667-12-3 |  |  | 0.5 | 0.05 | 0.05 | ー | ー | ー | ー
624 | 酸化クロム | chromium oxide | 0001308-38-9 |  |  | 30 | 30 | 30 | 30 | 30 | 30 | 30
625 | 酸化ケイ素（シリカ、シリカゲルを含む。） | silicon oxide (including silica, silica gel) | 0007631-86-9 0060676-86-0 0063231-67-4 0112926-00-8 0112945-52-5 | 合成樹脂区分２に限り、２g／ｍ２以下、合成樹脂区分２を除き、600mg／ｍ２以下で塗布することができる。 | Only for Synthetic Resin Group 1, can be applied at not more than 2 g/m2. Can be applied at not more than 600 mg/m2, excluding Synthetic Resin Groups 2. | 50 | 50 | 50 | 50 | 50 | 50 | 50
626 | 酸化コバルト | cobalt oxide | 0011104-61-3 |  |  | 30 | 30 | 30 | 30 | 30 | 30 | 30
628 | 酸化ジルコニウム | zirconium oxide | 0001314-23-4 |  |  | 10 | 10 | 10 | 10 | 10 | 0.01 | 0.01
629 | 酸化スズ（４＋） | tin oxide (4+) | 0018282-10-5 |  |  | 5 | 5 | 5 | 5 | 5 | 5 | 5
630 | 酸化ストロンチウム | strontium oxide | 0001314-11-0 |  |  | 5 | 5 | 5 | ー | 5 | 5 | ー
631 | 酸化セリウム | cerium oxide | 0001306-38-3 |  |  | 0.78 | 0.78 | 0.78 | 0.78 | 0.78 | 0.78 | ー
632 | 酸化タングステン | tungsten oxide | 0001314-35-8 0039318-18-8 |  |  | 45 | 35 | 35 | 35 | 35 | 35 | 30
633 | 酸化チタン | titanium oxide | 0001317-70-0 0001317-80-2 0013463-67-7 0051745-87-0 | 合成樹脂区分２に限り、５g／ｍ２以下、合成樹脂区分２を除き、600mg／ｍ２以下で塗布することができる。で塗布することができる。 | Only for Synthetic Resin Group 1, can be applied at not more than 5 g/m2. Can be applied at not more than 600 mg/m2, excluding Synthetic Resin Groups 2. | 50 | 50 | 50 | 50 | 50 | 50 | 50
634 | 酸化チタン・ナトリウム又は酸化チタン・カリウム | titanium oxide sodium or titanium oxide potassium | 0012034-36-5 0012056-51-8 0059766-31-3 | 合成樹脂区分１に限り、650mg／ｍ２以下で塗布することができる。 | Only for Synthetic Resin Group 1, can be applied at not more than 650 mg/m2. | 30 | 30 | 30 | 30 | 0.01 | 0.01 | 0.01
635 | 酸化鉄 | ferric oxide | 0001309-37-1 0001317-61-9 0001332-37-2 0001345-25-1 |  |  | 35 | 35 | 35 | 35 | 35 | 35 | 30
636 | 酸化鉄・亜鉛 | zinc-ferric oxide | 0012063-19-3 |  |  | 1 | ー | ー | ー | ー | ー | ー
637 | 酸化銅（２＋） | copper oxide (2+) | 0001317-38-0 |  |  | 0.01 | ー | ー | ー | ー | ー | ー
638 | 酸化ニオブ | niobium oxide | 0001313-96-8 |  |  | 30 | 30 | 30 | 30 | 30 | 30 | 30
639 | 酸化ニッケル | nickel oxide | 0001313-99-1 |  |  | 30 | 30 | 30 | 30 | 30 | 30 | 30
641 | 酸化マグネシウム | magnesium oxide | 0001309-48-4 |  |  | 30 | 30 | 40 | 30 | 30 | 30 | 30
642 | 酸化マグネシウム・鉄 | magnesium-iron oxide | 0012068-86-9 |  |  | 6 | 6 | 6 | ー | ー | ー | ー
643 | 酸化マンガン | manganese oxide | 0001313-13-9 0001317-35-7 0011129-60-5 |  |  | 40 | 40 | 40 | 30 | 30 | 30 | 30
644 | 酸化マンガン・鉄 | manganese-iron oxide | 0012062-81-6 |  |  | 1 | 1 | 1 | ー | ー | ー | ー
650 | 次亜塩素酸のナトリウム塩 | hypochlorous acid, sodium salt | 0007681-52-9 |  |  | ー | ー | 10 | ー | 0.5 | 0.5 | 0.5
681 | ラックガム（シェラック） | lac gum (shellac) | 0009000-59-3 | 合成樹脂区分１、３及び７に限り、200mg／ｍ２以下、合成樹脂区分２に限り、600mg／ｍ２以下で塗布することができる。 | Only for Synthetic Resin Groups 1, 3 and 7, can be applied at not more than 200 mg/m2. Only for Synthetic Resin Group 2, can be applied at not more than 600 mg/m2. | 1.6 | 0.5 | ー | ー | ー | ー | ー
682 | シェンナ（生シェンナも含む。） | sienna (including raw sienna) | － |  |  | 30 | 30 | 30 | 30 | 30 | 30 | 30
814 | 臭化カリウム | potassium bromide | 0007758-02-3 | 油脂及び脂肪性食品に接触する部分に使用してはならない。 | Not allowed to be used in the parts coming into contact with fat/oil and fatty/oily food. | ー | ー | 0.13 | ー | ー | ー | ー
815 | 臭化銅 | copper bromide | 0007789-45-9 |  |  | ー | ー | 0.05 | ー | ー | ー | ー
816 | 臭化リチウム | lithium bromide | 0007550-35-8 |  |  | ー | ー | 1 | ー | ー | ー | ー
818 | 臭素酸のナトリウム又はカリウム塩 | bromic acid, sodium or potassium salt | 0007758-01-2 0007789-38-0 | 0.1mg／ｍ２以下で塗布することができる。 | Can be applied at not more than 0.1 mg/m2. | 0.01 | 0.1 | 0.1 | 0.001 | 0.1 | 0.001 | 0.001
820 | 硝酸 | nitric acid | 0007697-37-2 |  |  | 0.001 | 0.001 | 0.001 | 0.001 | 0.001 | 0.001 | 0.001
821 | 硝酸の銀塩 | nitric acid, silver salt | 0007761-88-8 |  |  | ー | ー | 5 | ー | ー | ー | ー
822 | 硝酸の銅塩 | nitric acid, cupper salt | 0003251-23-8 | １mg／ｍ２以下で塗布することができる。 | Can be applied at not more than 1 mg/m2. | 2 | 2 | 2 | 0.01 | 2 | 2 | 0.01
823 | 硝酸のナトリウム又はマグネシウム塩 | nitric acid, sodium, magnesium salt | 0007631-99-4 0010377-60-3 | 1.8ｇ／ｍ２以下で塗布することができる。 | Can be applied at not more than 1.8 g/m2. | 1.6 | 0.5 | 0.5 | 0.5 | 0.5 | 0.5 | 0.5
825 | 焼成カオリン | calcined kaolin | 0092704-41-1 |  |  | 30 | 30 | 30 | 30 | 30 | 30 | 30
826 | 焼成ケイソウ土（熔融焼成ケイソウ土を含む。） | calcined diatomaceous earth (including flux-calcined diatomaceous earth | 0068855-54-9 0091053-39-3 |  |  | 50 | 50 | 50 | 50 | 50 | 50 | 50
827 | 焼石膏 | calcined gypsum | 0026499-65-0 |  |  | 7 | ー | ー | ー | ー | ー | ー
833 | 食用デンプン | edible starch | － | 50ｇ／ｍ２以下で塗布することができる。 | Can be applied at not more than 50 g/m2. | 35 | 40 | 40 | 40 | 40 | 40 | 40
839 | シリル化処理されたケイ酸（無水物、ナトリウム、マグネシウム、アルミニウム、カリウム、カルシウム、鉄塩を含む。）又は酸化ケイ素 | silylated silicic acid (including anhydride and sodium, magnesium, aluminium, potassium, calcium, iron salt) or silicon oxide | 0060842-32-2 0068611-44-9 0068909-20-6 0071889-02-6 0092797-60-9 0102782-80-9 | 600mg／ｍ２以下で塗布することができる。 | Can be applied at not more than 600 mg/m2. | 50 | 50 | 50 | 50 | 50 | 50 | 50
840 | シリル化処理されたデンプンの重合体 | silylated starch condensate | － | 600mg／ｍ２以下で塗布することができる。 | Can be applied at not more than 600 mg/m2. | ー | ー | ー | ー | ー | ー | ー
843 | 真ちゅう | brass | － |  |  | 30 | 30 | 30 | 30 | 30 | 30 | 30
844 | 水酸化亜鉛 | zinc hydroxide | 0020427-58-1 |  |  | 0.005 | 3 | 0.005 | 0.005 | 2 | 2 | 0.005
845 | 水酸化アルミニウム | aluminium hydroxide | 0020768-67-6 0021645-51-2 |  |  | 50 | 30 | 50 | 30 | 30 | 30 | 30
846 統合211 | 水酸化アンモニウム | ammonium hydroxide | 0001336-21-6 |  |  | 2 | 5 | 5 | 5 | 1 | 1 | 1
847 | 水酸化カリウム | potassium hydroxide | 0001310-58-3 |  |  | 5 | 10 | 10 | 5 | 10 | 10 | 5
848 | 水酸化カルシウム | calcium hydroxide | 0001305-62-0 |  |  | 30 | 30 | 30 | 5 | 30 | 30 | 0.01
849 | 水酸化カルシウム（食品添加物） | calcium hydroxide (food additive) | (0001305-62-0) | 第２ 添加物の部の定めに従うものとする。 | Follow the stipulations in "Chapter 2. Food Additives" of Ministry of Health and Welfare Notification No. 370. | ＊ | ＊ | ＊ | ＊ | ＊ | ＊ | ＊
850 | 水酸化クロム | chromium hydroxide | 0001308-14-1 |  |  | 1 | ー | ー | ー | ー | ー | ー
852 | 水酸化ジルコニウム | zirconium hydroxide | 0014475-63-9 |  |  | 5 | 5 | 5 | 5 | 5 | 5 | 5
854 | 水酸化ナトリウム | sodium hydroxide | 0001310-73-2 |  |  | 10 | 10 | 10 | 5 | 10 | 10 | 10
855 | 水酸化マグネシウム | magnesium hydroxide | 0001309-42-8 |  |  | 30 | 30 | 30 | 30 | 30 | 30 | ー
857 | 水酸燐灰石（ヒドロキシアパタイト） | hydroxyapatite | 0001306-06-5 |  |  | 5 | 5 | 5 | 5 | 5 | 5 | 5
884 | 水素化処理されたロジン又はロジン酸とアクリル酸の反応生成物 | reaction product of acrylic acid with rosin or rosin acid, hydrogenated | 0144413-22-9 |  |  | ー | 30 | 20 | ー | 20 | 20 | 20
885 | 水素化処理されたロジン又はロジン酸とトリエチレングリコールのエステル | ester of hydrogenated rosin or rosin acid with triethyleneglycerol | 0068648-53-3 | 合成樹脂区分１及び２の場合、食品に接触する部分に使用してはならない。 | Only for Synthetic Resin Groups 1 and 2, not allowed to be used in the parts coming into contact with food. | 5 | 10 | 10 | 2 | ー | ー | ー
886 | 水素化処理されたロジン又はロジン酸（ナトリウム、マグネシウム、アルミニウム、カリウム、カルシウム、アンモニウム塩を含む。） | hydrogenated rosin or rosin acid (including sodium, magnesium, alminium, potassium, calcium, ammonium salt) | 0065997-06-0 0068554-12-1 0068649-88-7 0068990-01-2 0068990-02-3 |  |  | 5 | 50 | 50 | 2 | 50 | 50 | 1
887 | 水素化処理されたロジン又はロジン酸のグリセリル及び／又はペンタエリスリチルエステル | glyceryl and/or pentaerythrityl ester of rosin or rosin acid, hydrogenated | 0064365-17-9 0065997-13-9 |  |  | 30 | 50 | 50 | 10 | 50 | 50 | ー
888 | 水素化処理されたロジン又はロジン酸のメチルエステル | methyl ester of rosin or rosin acid, hydrogenated | 0008050-15-5 |  |  | 50 | 50 | 50 | 50 | 50 | 50 | 50
891 | スズ | tin | 0007440-31-5 |  |  | 5 | ー | ー | ー | ー | ー | ー
928 | ステンレス | stainless | － |  |  | 35 | 35 | 35 | 35 | 35 | 35 | ー
929 | スメクタイト | smectite | 0001318-93-0 0012199-37-0 |  |  | 10 | 10 | 10 | ー | ー | ー | ー
938 | 石英（クオーツ） | quartz | 0014808-60-7 0015468-32-3 | 合成樹脂区分３に限り、24mg／ｍ２以下で塗布することができる。 | Only for Synthetic Resin Group 3, can be applied at not more than 24 mg/m2. | 40 | 30 | 30 | 30 | 30 | 30 | 30
939 | 赤鉄鉱（ヘマタイト） | hematite | 0001317-60-8 |  |  | 30 | 30 | 30 | 30 | 30 | 30 | 30
942 | 赤リン | red phosphorus | 0007723-14-0 |  |  | 10 | ー | 10 | ー | ー | ー | ー
943 | 石灰石 | limestone | 0001317-65-3 |  |  | 50 | 50 | 40 | 30 | 50 | 50 | 30
954 | セピオライトのＮ，Ｎ―ジメチル―ビス（牛脂アルキル）アンモニウム塩 | sepiolite, N,N-dimethyl-bis(hydrogenated tallow-alkyl)​ammonium salt | 1574491-24-9 |  |  | 4.5 | ー | 4.5 | ー | 4.5 | 4.5 | 4.5
955 | ゼラチン | gelatin | 0009000-70-8 |  |  | ー | ー | ー | 5 | ー | ー | ー
956 | セルラーゼ | cellulase | 0009012-54-8 |  |  | ー | ー | 0.5 | ー | ー | ー | ー
957 | セルロース | cellulose | 0009004-34-6 0068442-85-3 |  |  | 50 | 50 | 50 | 50 | 50 | 50 | 50
965 | ダイヤモンド | diamond | 0007782-40-3 |  |  | 5 | ー | ー | ー | ー | ー | ー
968 | 炭化ケイ素 | silicon carbide | 0000409-21-2 | 厚さ0.1mmを超える部分に使用してはならない。 | Not allowed to be used in the parts with over 0.1 mm thickness. | 50 | ー | 30 | ー | ー | ー | ー
969 | 炭化ジルコニウム | zirconium carbide | 0012070-14-3 |  |  | 8 | ー | 1.5 | ー | ー | ー | 1.5
973 | 炭酸（ナトリウム、マグネシウム、アルミニウム、カリウム、カルシウム、アンモニウム塩を含む。） | carbonic acid (including sodium, magnesium, aluminium, potassium, calcium, ammonium salt) | 0000144-55-8 0000298-14-6 0000471-34-1 0000497-19-8 0000506-87-6 0000533-96-0 0000546-93-0 0000584-08-7 0001066-33-7 0007760-50-1 0010361-29-2 0013717-00-5 0014455-29-9 | ナトリウム塩に限り、600mg／ｍ２以下で塗布することができる。 | Sodium salt only: Can be applied at not more than 600 mg/m2. | 50 | 50 | 50 | 50 | 50 | 50 | 50
974 | 炭酸の亜鉛塩 | carbonic acid, zinc salt | 0003486-35-9 0012122-17-7 |  |  | 30 | 30 | 30 | 1 | 30 | 30 | 0.01
975 | 炭酸のアンモニウム・ジルコニウム塩 | carbonic acid, ammonium-zirconium salt | 0032535-84-5 |  |  | ー | ー | 3 | ー | ー | ー | ー
977 | 炭酸のリチウム塩 | carbonic acid, lithium salt | 0000554-13-2 |  |  | 30 | 30 | 30 | 0.33 | 30 | 30 | ー
978 | 炭素繊維 | carbon fiber | － |  |  | 50 | 30 | 30 | 30 | 30 | 30 | 30
979 | 炭素（「炭素繊維」に該当するものを除く。） | carbon (excluding "carbon fiber") | 0001333-86-4 | トルエン抽出物は0.1％以下であること。 ベンゾ[a]ピレン含有量は0.25mg／kg以下であること。 200mg／ｍ２以下で塗布することができる。 | Toluene extracts: Not more than 0.1%. The content of benzo[a]pyrene: Not more than 0.25 mg/kg. Can be applied at not more than 200 mg/m2. | 25 | 30 | 35 | 30 | 10 | 10 | 10
980 | タンニン酸 | tannic acid | (0001401-55-4) |  |  | 5 | 5 | 10 | ー | ー | ー | ー
981 | ダンマルガム | dammar gum | 0009000-16-2 |  |  | ー | ー | 5 | 15 | ー | ー | ー
989 | チオ硫酸のナトリウム塩 | thiosulfuric acid, sodium salt | 0007772-98-7 0010102-17-7 |  |  | 0.005 | 0.005 | 0.005 | 0.005 | 0.005 | 0.005 | 0.005
992 | 窒化チタン | titanium nitride | 0025583-20-4 |  |  | ー | ー | ー | ー | 0.5 | ー | 0.002
993 | 窒化ホウ素 | boron nitride | 0010043-11-5 |  |  | 5 | 2 | 2 | 2 | 2 | 2 | 2
994 | 窒素 | nitrogen | 0007727-37-9 |  |  | 1.6 | ー | ー | ー | ー | ー | ー
995 | 茶抽出物又は茶乾留物 | tea extract or dry distillated tea | 0084650-60-2 |  |  | 1 | 1 | 1 | 1 | 1 | 1 | 1
996 | チョウジ抽出物 | clove extract | 0084961-50-2 |  |  | 1.6 | ー | 10 | ー | ー | ー | ー
1004 | 鉄 | iron | 0007439-89-6 |  |  | 9.8 | 30 | 30 | 30 | 50 | 50 | 8.6
1031 | 天然ゴムラテックス | natural rubber latex | － |  |  | 20 | ー | ー | ー | 0.2 | ー | ー
1032 | 天然繊維 | natural fiber | 0065996-61-4 |  |  | 50 | 30 | 50 | ー | 50 | 50 | 30
1033 | デンプンとプロピレングリコールの反応生成物 | reaction product of starch with propyleneglycol | 0009049-76-7 |  |  | 10 | 10 | 30 | ー | 10 | 10 | 10
1034 | 酸化処理されたデンプンの２―ヒドロキシエチルエーテル | oxidized 2-hydroxyethyl ether of starch | 0068584-87-2 |  |  | 2 | 2 | 2 | ー | 2 | 2 | ー
1035 | 酸化処理されたデンプンの２―ヒドロキシプロピルエーテル | oxidized 2-​hydroxypropyl ether of starch | 0068412-86-2 |  |  | ー | ー | 30 | ー | ー | ー | ー
1036 | 銅 | copper | 0007440-50-8 |  |  | 30 | 30 | 30 | 30 | 30 | 30 | 30
1046 | 陶土（カオリン）又はカオリン石 | clay (kaolin) or kaolinite | 0001302-87-0 0001318-74-7 0001332-58-7 1020665-14-8 |  |  | 50 | 40 | 40 | 40 | 40 | 40 | 40
1048 | トウモロコシ糖 | corn sugar and syrup | － |  |  | 1.6 | ー | 50 | ー | ー | ー | ー
1049 | トウモロコシの絹糸 | corn silk | － |  |  | 1.6 | ー | 30 | ー | ー | ー | ー
1052 | トラガントガム | tragacanth gum | 0009000-65-1 |  |  | ー | ー | 0.2 | ー | 0.2 | ー | ー
1100 | トリメトキシ３，３，３―トリフルオロプロピルシラン | 3,3,3-trifluoropropyltrimethoxysilane | 0000429-60-7 | 合成樹脂区分３に限り、50mg／ｍ２以下で塗布することができる。 | Only for Synthetic Resin Group 3, can be applied at not more than 50 mg/m2. | ー | ー | ー | ー | ー | ー | ー
1129 | 二酸化硫黄 | sulfur dioxide | 0007446-09-5 |  |  | 1.6 | ー | ー | ー | ー | ー | ー
1130 | 二酸化炭素 | carbon dioxide | 0000124-38-9 |  |  | ＊ | ＊ | ＊ | ＊ | ＊ | ＊ | ＊
1131 | ニッケル | nickel | 0007440-02-0 |  |  | 1.6 | 5 | 5 | ー | ー | ー | ー
1134 | ニトロセルロース | nitrocellulose | 0009004-70-0 |  |  | 11 | ー | 11 | 5 | ー | ー | ー
1151 | 糊化されたデンプン | pregelatinized starch | － |  |  | ー | ー | 30 | ー | ー | ー | 30
1153 | ハイドロタルサイト | hydrotalcite | 0011097-59-9 0012304-65-3 |  |  | 2.5 | 5 | 5 | 5 | 5 | 1 | 1
1155 | 白金 | platinum | 0007440-06-4 | 100mg／ｍ２以下で塗布することができる。 | Can be applied at not more than 100 mg/m2. | 0.01 | 0.01 | 0.01 | 0.01 | 0.01 | 0.01 | 0.01
1157 | パパイン | papain | 0009001-73-4 |  |  | 1.6 | ー | 10 | ー | ー | ー | ー
1158 | バーミキュライトとクエン酸のリチウム塩の反応生成物 | reaction product of vermiculite with citric acid, lithium salt | 0110638-71-6 |  |  | 5 | 5 | 5 | ー | 5 | 5 | ー
1159 | パーライト | perlite | 0093763-70-3 |  |  | 50 | 50 | 50 | 50 | 50 | 50 | 50
1160 | バラタガム | balata gum | 0009005-99-6 |  |  | ー | ー | 0.01 | ー | 0.01 | ー | ー
1168 | ピグメントイエロー53（Ｃ．Ｉ．77788） | pigment yellow (C.I. 77788) | 0008007-18-9 |  |  | 30 | 30 | 30 | ー | 30 | 30 | 30
1169 | ピグメントブラック23（Ｃ．Ｉ．77865） | pigment black 23 (C.I. 77865) | 0068187-54-2 |  |  | 2.7 | 2.7 | 30 | ー | 2.7 | 2.7 | 2.7
1170 | ピグメントブルー15（Ｃ．Ｉ．74160） | pigment blue 15 (C.I. 74160) | 0000147-14-8 |  |  | 2.4 | 0.05 | 0.5 | ー | 1.2 | 1.2 | ー
1171 | ピグメントブルー28（Ｃ．Ｉ．77346） | pigment blue 28 (C.I. 77346) | 0001345-16-0 |  |  | 30 | 30 | 30 | ー | 30 | 30 | 30
1172 | ピグメントブルー29（Ｃ．Ｉ．77007） | pigment blue 29 (C.I. 77007) | 0057455-37-5 (0101357-30-6) |  |  | 50 | 30 | 30 | ー | 30 | 30 | 30
1231 | Ｎ―（２―アミノエチル）―２―アミノエタノール | N-(2-aminoethyl)aminoethanol | 0000111-41-1 |  |  | ー | ー | ー | ー | ー | ー | ー
1299 | 不均化処理されたロジン又はロジン酸（ナトリウム、マグネシウム、アルミニウム、カリウム、カルシウム、アンモニウム塩を含む。） | disproportionated rosin or rosin acid (including sodium, magnesium, aluminum, potassium, calcium, ammonium salt) | － |  |  | 5 | 50 | 50 | 2 | 50 | 50 | ー
1351 | フッ化マグネシウム | magnesium fluoride | 0007783-40-6 |  |  | 5 | 5 | 5 | ー | ー | ー | ー
1352 | 沸石（ゼオライト） | zeolite | 0001318-02-1 0068989-22-0 0130328-18-6 0130328-19-7 0130328-20-0 |  |  | 30 | 50 | 30 | 30 | 50 | 50 | 30
1355 | ブドウ種子抽出物 | grape seed extract | － |  |  | ー | 0.3 | 0.3 | ー | 0.3 | 0.3 | ー
1358 統合534 | フマル酸化処理されたロジンのペンタエリスリチルエステル | pentaerythrityl ester of rosin, fumarated | 0065997-11-7 |  |  | ー | 50 | 50 | ー | 50 | 50 | ー
1361 | 合成雲母（フルオロフロゴパイト） | fluorphlogopite | 0012003-38-2 | 合成樹脂区分１に限り、54mg／ｍ２以下で塗布することができる。 | Only for Synthetic Resin Group 1, can be applied at not more than 54 mg/m2. | 10 | ー | ー | ー | ー | ー | ー
1385 | ペクチン | pectin | 0009000-69-5 | 合成樹脂区分５、６及び７に限り、100mg/m２以下で塗布することができる。 | Only for Synthetic Resin Groups 5, 6 and 7, can be applied at not more than 100 mg/m2. | 1.6 | ー | 0.01 | ー | 0.01 | ー | ー
1386 | ヘクトライトのＮ―ベンジル―Ｎ―メチル―ビス（水素化処理された牛脂アルキル）アンモニウム塩及び／又はＮ，Ｎ―ジメチル―ビス（水素化処理された牛脂アルキル）アンモニウム塩及び／又はＮ―ベンジル―Ｎ，Ｎ―ジメチル―水素化処理された牛脂アルキルアンモニウム塩 | hectorite, N-benzyl-N-methyl-bis(hydrogenated tallow-alkyl)ammonium and/or N,N-dimethyl-bis(hydrogenated tallow-alkyl)ammonium and/or N-benzyl-N,N-dimethyl-(hydrogenated tallow-alkyl)ammonium salt | 0071011-26-2 0121888-67-3 |  |  | 3 | 3 | 10 | ー | ー | ー | ー
1413 | ベントナイト | bentonite | 0001302-78-9 |  |  | 50 | 30 | 35 | 30 | 0.5 | 0.5 | 0.5
1414 | ベントナイト（食品添加物） | bentonite (food additive) | (0001302-78-9) | 第２ 添加物の部の定めに従うものとする。 | Follow the stipulations in "Chapter 2. Food Additives" of Ministry of Health and Welfare Notification No. 370. | ＊ | ＊ | ＊ | ＊ | ＊ | ＊ | ＊
1415 | ベントナイトのテトラアルキルアンモニウム塩（Ｃ＝１～24） | bentonite, tetraalkylammonium salt (C=1-24) | － |  |  | 5 | 1 | 5 | ー | 5 | 5 | 5
1416 | ベントナイトのＮ―ベンジル―Ｎ，Ｎ―ジメチル―（水素化処理された牛脂アルキル）アンモニウム及びＮ，Ｎ―ジメチル―ビス（水素化処理された牛脂アルキル）アンモニウム塩 | bentonite, N-benzyl-N,N-dimethyl-(hydrogenated tallow-alkyl)ammonium or N,N-dimethyl-bis(hydrogenated tallow-alkyl)ammonium salt | 0068953-58-2 0071011-24-0 (0121888-68-4) |  |  | 5 | 5 | 10 | 1 | 5 | 5 | 5
1417 | 方珪石（クリストバライト） | cristobalite | 0014464-46-1 |  |  | 30 | 30 | 30 | 30 | 30 | 30 | 30
1422 | ホウ酸・ケイ酸のナトリウム又はカルシウム塩 | boric acid-silicic acid, sodium, calcium salt | 0050815-87-7 | 酸性食品及び酒類に接触する部分に使用してはならない。 100℃を超える温度で食品に接触する部分に使用してはならない。 | Not allowed to be used in the parts coming into contact with acidic food and alcoholic beverage. Not allowed to be used in the parts coming into contact with food at over 100°C. | 0.01 | ー | ー | ー | ー | ー | ー
1424 | ホウ酸（ナトリウム、アルミニウム塩を含む。） | boric acid (including sodium, aluminium salt) | 0001330-43-4 0001303-96-4 0010043-35-3 0011113-50-1 (0011121-16-7) 0012005-61-7 | 0.3mg／ｍ２以下で塗布することができる。 | Can be applied at not more than 0.3 mg/m2. | 10 | 10 | 10 | 0.5 | 5 | 30 | 0.01
1425 | ホスフィン酸（ナトリウム、カルシウム塩を含む。） | phosphinic acid (including sodium, calcium salt) | 0006303-21-5 0007681-53-0 | 合成樹脂区分１及び３を除き、２mg／ｍ２以下で塗布することができる。 | Can be applied at not more than 2 mg/m2 excluding Synthetic Resin Groups 1 and 3. | 5 | 5 | 5 | 0.2 | 1 | 1 | 0.2
1430 | ポリ（塩化ヒドロキシアルミニウム） | poly(aluminium hydroxy chloride) | 0001327-41-9 | 合成樹脂区分１、３及び４を除き、300mg／ｍ２以下で塗布することができる。 | Can be applied at not more than 300 mg/m2 excluding Synthetic Resin Groups 1, 3 and 4. | 5 | 5 | 5 | 5 | 5 | 5 | 5
1433 | ポルトランドセメント | portland cement | 0065997-15-1 |  |  | 50 | ー | 30 | ー | ー | ー | ー
1443 | マレイン酸修飾されたロジンのメチル及び／又はペンタエリスリチルエステル | methyl and/or pentaerythrityl ester of maleated rosin | － | 合成樹脂区分２及び３に限り、１ｇ／ｍ２以下で塗布することができる。 | Only for Synthetic Resin Groups 2 and 3, can be applied at not more than 1 g/m2. | 50 | 50 | 50 | 50 | 50 | 50 | 50
1444 | マレイン酸修飾、フマル酸修飾又はホルミル化処理されたロジン（ナトリウム、カリウム、カルシウム、亜鉛、アンモニウム塩を含む。） | maleated, fumarated or formylated rosin (including sodium, potassium, calcium, zinc, ammonium salt) | 0008050-28-0 |  |  | 2.5 | 2.5 | 10 | 1 | ー | ー | ー
1445 統合534 | グリセロール・フマル酸又はマレイン酸（又は無水マレイン酸）・ロジンを主な構成成分とする重合体 | polymer mainly composed of glycerol / fumaric acid or maleic acid (or maleic anhydride) / rosin | 0065997-10-6 0068038-41-5 |  |  | 30 | 35 | 30 | 1 | 35 | 35 | ー
1454 | 水 | water | 0007732-18-5 |  |  | ＊ | ＊ | ＊ | ＊ | ＊ | ＊ | ＊
1527 | 木粉 | wood flour | － |  |  | 50 | 50 | 50 | 50 | 50 | 50 | 50
1536 | モリブデン酸の亜鉛塩 | molybdic acid, zinc salt | 0013767-32-3 |  |  | 20 | ー | ー | ー | ー | ー | ー
1547 | ヨウ化カリウム | potassium iodide | 0007681-11-0 |  |  | ー | ー | 1 | ー | ー | ー | ー
1548 | ヨウ化銅（１＋） | cupper iodide (1+) | 0007681-65-4 |  |  | 0.01 | 0.01 | 0.07 | 0.01 | 0.01 | 0.01 | 0.01
1549 | 葉臘石（パイロフィライト） | pyrophyllite | 0012269-78-2 |  |  | 5 | 5 | 5 | 5 | 5 | 5 | 5
1561 | リグニンスルホン酸（ナトリウム、カルシウム塩を含む。） | lignosulfonic acid (including sodium, calcium salt) | 0008061-51-6 0008061-52-7 0008062-15-5 |  |  | ー | 0.003 | 10 | ー | 0.01 | ー | ー
1565 | リチウム | lithium | 0007439-93-2 |  |  | 5 | 5 | 5 | ー | 5 | 5 | ー
1566 | リパーゼ | lipase | 0009001-62-1 |  |  | 30 | 30 | 30 | 30 | 30 | 30 | 30
1568 | 硫化亜鉛 | zinc sulfide | 0001314-98-3 |  |  | 10 | 30 | 10 | 10 | 10 | 10 | 10
1569 | 硫化処理されたケイ酸のナトリウム・アルミニウム塩 | sulfurized silicic acid, sodium-aluminum salt | 0101357-30-6 |  |  | ー | 0.01 | ー | ー | ー | ー | ー
1570 | 硫化水素カリウム | potassium bisulfite | 0001310-61-8 |  |  | 1.6 | ー | ー | ー | ー | ー | ー
1571 | 硫化モリブデン（４＋） | molybdenum sulfide (4+) | 0001317-33-5 |  |  | 5 | ー | ー | ー | ー | ー | ー
1572 | 硫酸 | sulfuric acid | 0007664-93-9 |  |  | 1 | 1 | 1 | 1 | 1 | 1 | 1
1592 | 硫酸の亜鉛塩 | sulfuric acid, zinc salt | 0007733-02-0 0007446-20-0 |  |  | 30 | ー | 0.15 | ー | ー | ー | ー
1593 | 硫酸のスズ（２＋）塩 | sulfuric acid, tin (2+) salt | 0007488-55-3 |  |  | 1.6 | ー | ー | ー | ー | ー | ー
1594 | 硫酸の銅（２＋）塩 | sulfuric acid, copper (2+) salt | 0007758-98-7 0007758-99-8 |  |  | 1.6 | 1 | 1 | 0.5 | 1 | 1 | 0.001
1595 | 硫酸のナトリウム、マグネシウム、アルミニウム、カリウム、カルシウム、鉄、アンモニウム塩 | sulfuric acid, sodium, magnesium, aluminium, potassium, calcium, iron, ammonium salt | 0007487-88-9 0007681-38-1 0007720-78-7 0007727-73-3 0007757-82-6 0007778-18-9 0007778-80-5 0007782-63-0 0007783-20-2 0007784-24-9 0007784-26-1 0007784-28-3 0010028-22-5 0010043-01-3 0010043-67-1 | 600mg／ｍ２以下で塗布することができる。 | Can be applied at not more than 600 mg/m2. | 50 | 50 | 50 | 50 | 50 | 50 | 50
1596 | 硫酸のバリウム塩 | sulfuric acid, barium salt | 0007727-43-7 0013462-86-7 |  |  | 50 | 50 | 50 | 50 | 50 | 50 | 50
1597 | 硫酸のマンガン塩 | sulfuric acid, manganese salt | 0007785-87-7 |  |  | 1.6 | ー | 1 | ー | ー | ー | ー
1605 | 緑泥石（クロライト） | chlorite | 0001318-59-8 |  |  | 10 | 10 | 10 | 10 | 10 | 10 | 10
1625 | リン酸とデンプン（加水分解処理されたデンプン、酸化処理されたデンプンを含む。）のエステル（ナトリウム、カリウム、カルシウム塩を含む。） | ester (including sodium, potassium, calcium salt) of phosphoric acid with starch (including hydrolyzed starch and oxidized starch) | 0011120-02-8 |  |  | ー | 3 | 3 | ー | 3 | ー | ー
1626 | リン酸とデンプンの２―ヒドロキシプロピルエーテルのエステル | ester of phosphoric acid with 2-​hydroxypropyl ether of starch | 0053124-00-8 |  |  | 10 | 10 | 30 | ー | 10 | 10 | 10
1637 | リン酸の亜鉛又は二水素亜鉛塩 | phosphoric acid, zinc, dihydrogen zinc salt | 0007779-90-0 0013598-37-3 |  |  | 20 | 5 | 5 | 5 | 5 | 5 | 5
1638 | リン酸の銀塩 | phosphoric acid, silver salt | － |  |  | ー | ー | ー | ー | ー | ー | 0.01
1640 | リン酸の重合体（ナトリウム、アルミニウム、アンモニウム塩を含む。） | polyphosphoric acid (including sodium, aluminium, ammonium salt) | 0007758-29-4 0008017-16-1 0010124-56-8 0013939-25-8 0014986-84-6 0029196-72-3 0068333-79-9 0068915-31-1 |  |  | 30 | 30 | 30 | 30 | 30 | 30 | 30
1641 | リン酸のジルコニウム塩 | phosphoric acid, zirconium salt | 0013765-95-2 0013772-29-7 |  |  | 10 | 10 | 10 | 10 | 10 | 10 | 10
1642 | リン酸の水素・ナトリウム・ジルコニウム・銀塩 | phosphoric acid, hydrogen-sodium-zirconium-silver salt | － |  |  | 30 | 30 | 30 | 30 | 30 | 30 | 30
1643 | リン酸の銅及び水酸化銅塩 | phosphoric acid, copper and copper hydroxide salt | 0012158-74-6 | 乳及び乳製品の成分規格等に関する省令第２条に規定する調製粉乳及び調製液状乳に接触する部分に使用してはならない。 | Not allowed to be used in the parts coming into contact with formulated powder or liquid milk stipulated in Article 2 of the Ministerial Ordinance on Milk and Milk Products Concerning Compositional Standards, etc. | 2.6 | 2.6 | 2.6 | 2.6 | 2.6 | 2.6 | 2.6
1645 | リン酸又はピロリン酸（ナトリウム、マグネシウム、アルミニウム、カリウム、カルシウム、鉄、アンモニウム塩を含む。） | phosphoric acid or diphosphoric acid (including sodium, magnesium, aluminium, potassium, calcium, iron, ammonium salt) | 0007320-34-5 0007558-79-4 0007758-16-9 0007558-80-7 0007601-54-9 0007664-38-2 0007722-88-5 0007757-86-0 0007757-87-1 0007757-93-9 0007758-23-8 0007758-87-4 0007778-53-2 0007722-76-1 0007758-11-4 0007758-87-4 0007778-77-0 0007783-28-0 0007784-30-7 0007785-88-8 0007790-76-3 0010028-24-7 0010039-32-4 0010045-86-0 0010140-65-5 0010279-61-5 0010361-65-6 0010361-89-4 0012167-74-7 0013092-66-5 0013472-36-1 0013776-88-0 0014866-19-4 0035270-09-8 0050813-16-6 | １ｇ／ｍ２以下で塗布することができる。 | Can be applied at not more than 1 g/m2. | 30 | 30 | 30 | 30 | 30 | 30 | 30
1658 | ローカストビーンガム | locust bean gum | 0009000-40-2 |  |  | 1.6 | ー | 10 | ー | ー | ー | ー
1659 | ロジン又はロジン酸（樹脂酸を含む。）とエチレングリコールのエステル | ester of rosin or rosin acid (including resin acid) with ethyleneglycol | (0068512-65-2) |  |  | ー | ー | 0.03 | ー | 0.03 | ー | ー
1660 | ロジン又はロジン酸（樹脂酸を含む。）とグリセロール及び／又はジエチレングリコールのエステル | ester of rosin or rosin acid (including resin acid) with glycerol and/or diethyleneglycol | 0008050-31-5 0068153-38-8 0068475-37-6 0085711-66-6 | 合成樹脂区分２及び３に限り、50mg／ｍ２以下で塗布することができる。 | Only for Synthetic Resin Groups 2 and 3, can be applied at not more than 50 mg/m2. | 25 | 50 | 50 | 2 | 50 | 50 | 17
1661 | ロジン又はロジン酸（樹脂酸、重合体を含む。）のペンタエリスリチルエステル | pentaerythrityl ester of rosin or rosin acid (including resin acid or condensate) | 0008050-26-8 0065997-12-8 |  |  | 50 | 50 | 50 | 50 | 50 | 50 | 50
1662 | ロジン又はロジン酸（樹脂酸、重合体を含む。） | rosin or rosin acid (including resin acid or condensate) | 0008050-09-7 0065997-05-9 |  |  | 7 | 50 | 50 | 2 | 50 | 50 | 0.03
1663 | ロジン又はロジン酸（樹脂酸を含む。）のナトリウム、マグネシウム、アルミニウム、カリウム、カルシウム、鉄、アンモニウム塩 | rosin or rosin acid (including resin acid), sodium, magnesium, aluminium, potassium, calcium, iron, ammonium salt | 0009007-13-0 0061789-65-9 0061790-50-9 0061790-51-0 0068440-56-2 | 合成樹脂区分３の場合、油脂及び脂肪性食品に接触する部分に使用してはならない。 | For Synthetic Resin Group 3, not allowed to be used in the parts coming into contact with fat/oil and fatty/oily food. | 10 | 50 | 50 | 1 | 50 | 50 | ー
1664 | ロジン又はロジン酸（樹脂酸を含む。）の亜鉛塩 | rosin or rosin acid (including resin acid), zinc salt | 0009010-69-9 |  |  | ー | ー | 10 | 3 | ー | ー | ー
1665 | ロジン又はロジン酸（樹脂酸を含む。）のリチウム塩 | rosin or rosin acid (including resin acid), lithium salt | － |  |  | 1 | 0.1 | 10 | 1 | 0.1 | 0.1 | ー
追001 | １―メチルシクロプロペン | 1-methylcyclopropene | 0003100-04-7 | 合成樹脂区分１を除き、5.8mg／ｍ２以下で塗布することができる。 | Can be applied at not more than 5.8 mg/m2 excluding Synthetic Resin Group 1. | ー | － | ー | ー | ー | ー | ー
追006 | ピグメントブラック12（Ｃ．Ｉ．77543） | pigment black 12 (C.I. 77543) | 0068187-02-0 |  |  | 30 | ー | ー | ー | ー | ー | ー
追007 | 欠番 | deleted | ー |  |  | － | － | － | － | － | － | －
追009 | 欠番 | deleted | ー |  |  | － | － | － | － | － | － | －
追013 | ステアリルアルコールのチタン塩 | stearylalcohol, titanium salt | 0005128-29-0 | 合成樹脂区分３、４、６及び７に限り、300mg／ｍ２以下で塗布することができる。 | Only for Synthetic Resin Groups 3, 4, 6 and 7, can be applied at not more than 300 mg/m2. | ー | ー | ー | ー | ー | ー | ー
追018 | 欠番 | deleted | ー |  |  | － | － | － | － | － | － | －
追019 | 脂肪酸（分岐飽和Ｃ＝10）のチタン塩 | fatty acid (branch saturated C=10), titanium salt | － | 合成樹脂区分３、６及び７に限り、800mg／ｍ２以下で塗布することができる。 | Only for Synthetic Resin Groups 3, 6 and 7, can be applied at not more than 800 mg/m2. | ー | ー | ー | ー | ー | ー | ー
追036 | 臭化ナトリウム | sodium bromide | 0007647-15-6 |  |  | 0.1 | 0.1 | 0.1 | 0.1 | 0.1 | 0.1 | ー
追037 | 欠番 | deleted | ー |  |  | ー | ー | － | ー | ー | ー | ー
追039 | ロジン又はロジン酸（樹脂酸を含む。）とトリエチレングリコールのエステル | ester of rosin or rosin acid (including resin acid) with triethyleneglycol | － |  |  | ー | 6.3 | ー | ー | ー | ー | ー
追041 | ２，６―ジ―tert―ブチル―４―フェニルメチレン―２，５―シクロヘキサジエン―１―オン | 2,6-di-tert-butyl-4-phenylmethylene-2,5-cyclohexadiene-1-one | 0007078-98-0 | 食品に接触しない部分に限り、使用することができる。 合成樹脂区分１に限り、130mg／ｍ２以下で塗布することができる。 | Can be used only in the non-food contact parts. Only for Synthetic Resin Group 1, can be applied at not more than 130 mg/m2. | ー | ー | ー | ー | ー | ー | ー
追047 | グリセロール・ペンタエリスリトール・ロジンを主な構成成分とする重合体 | polymer mainly composed of glycerol / pentaerythritol / rosin | 0068512-68-5 |  |  | 20 | 30 | 30 | 10 | ー | ー | ー
追057 統合534 | ペンタエリスリトール・マレイン酸・ロジンを主な構成成分とする重合体のアンモニウム塩 | polymer mainly composed of pentaerythritol / maleic acid / rosin, ammonium salt | 1006045-63-1 | 食品に接触しない部分に限り、使用することができる。 | Can be used only in the non-food contact parts. | 7 | ー | ー | ー | ー | ー | ー
追060 | ステアリルアルコール及び２―プロパノールのチタン塩 | stearylalcohol and 2-propanol, titanium salt | 0073050-13-2 | 合成樹脂区分３、４、６及び７に限り、300mg／ｍ２以下で塗布することができる。 | Only for Synthetic Resin Groups 3, 4, 6 and 7, can be applied at not more than 300 mg/m2. | ー | ー | ー | ー | ー | ー | ー
追062 | 欠番 | deleted | ー |  |  | ー | ー | － | ー | ー | ー | ー
追101 | 欠番 | deleted | ー |  |  | ー | ー | － | ー | ー | ー | ー
追106 | 欠番 | deleted | ー |  |  | ー | ー | － | ー | ー | ー | ー
追107 | 欠番 | deleted | ー |  |  | ー | ー | － | ー | ー | ー | ー
追112 | 欠番 | deleted | ー |  |  | ー | ー | － | ー | ー | ー | ー
追114 | 欠番 | deleted | ー |  |  | ー | ー | － | ー | ー | ー | ー
追116 | 欠番 | deleted | ー |  |  | ー | ー | － | ー | ー | ー | ー
追118 | 欠番 | deleted | ー |  |  | ー | ー | － | ー | ー | ー | ー
追121 | 欠番 | deleted | ー |  |  | ー | ー | － | ー | ー | ー | ー
追122 | 欠番 | deleted | ー |  |  | ー | ー | － | ー | ー | ー | ー
追125 | 酸化ホウ素 | boron oxide | 0001303-86-2 |  |  | 0.1 | ー | ー | ー | ー | ー | ー
追126 | 欠番 | deleted | ー |  |  | ー | ー | － | ー | ー | ー | ー
追127 | ケイ酸の銅塩 | silicic acid, copper salt | 0001344-72-5 |  |  | 3 | 3 | 3 | ー | 3 | 3 | ー
追137 | 欠番 | deleted | ー |  |  | ー | ー | － | ー | ー | ー | ー
追138 | 欠番 | deleted | ー |  |  | ー | ー | － | ー | ー | ー | ー
追142 | 亜鉛 | zinc | 0007440-66-6 |  |  | 40 | ー | ー | ー | ー | ー | ー
追146 | 欠番 | deleted | ー |  |  | ー | ー | － | ー | ー | ー | ー
追149 | ゼイン | zein | 0009010-66-6 |  |  | 1.6 | ー | ー | ー | ー | ー | ー
追151 | キトサン | chitosan | 0009012-76-4 | 合成樹脂区分１、３及び４を除き、１ｇ/m２以下で塗布することができる。 | Can be applied at not more than 1 g/m2 excluding Synthetic Resin Groups 1, 3 and 4. | ー | ー | ー | ー | ー | ー | ー
追153 | ピグメントバイオレット16（Ｃ．Ｉ．77742） | pigment violet 16 (C.I. 77742) | 0010101-66-3 |  |  | 1 | 1 | 1 | ー | 1 | 1 | 1
追155 | 炭化チタン | titanium carbide | 0012070-08-5 |  |  | 5 | 5 | 5 | 5 | ー | ー | ー
追156 | ピグメントバイオレット15（Ｃ．Ｉ．77007） | pigment violet 15 (C.I. 77007) | 0012769-96-9 |  |  | 2 | ー | ー | ー | 2 | 2 | ー
追157 | 欠番 | deleted | ー |  |  | ー | ー | － | ー | ー | ー | ー
追161 | 欠番 | deleted | ー |  |  | ー | ー | － | ー | ー | ー | ー
追162 | 欠番 | deleted | ー |  |  | ー | ー | － | ー | ー | ー | ー
追164 | 欠番 | deleted | ー |  |  | ー | ー | － | ー | ー | ー | ー
追166 | トリプロピレングリコールのモノメチルエーテル | monomethyl ether of tripropyleneglycol | 0020324-33-8 | 合成樹脂区分３に限り、５mg/m２以下で塗布することができる。 | Only for Synthetic Resin Group 3, can be applied at not more than 5 mg/m2. | ー | ー | ー | ー | ー | ー | ー
追167 | 水酸化鉄 | iron hydroxide | 0020344-49-4 |  |  | 1 | ー | ー | ー | ー | ー | ー
追169 | 欠番 | deleted | ー |  |  | ー | ー | － | ー | ー | ー | ー
追170 | アカシア樹皮抽出物 | acacia bark extract | 0068911-60-4 |  |  | 10 | 10 | 10 | ー | 10 | 10 | 10
追172 | 欠番 | deleted | ー |  |  | ー | ー | － | ー | ー | ー | ー
追178 | 欠番 | deleted | ー |  |  | ー | ー | － | ー | ー | ー | ー
追179 | 欠番 | deleted | ー |  |  | ー | ー | － | ー | ー | ー | ー
追180 | 欠番 | deleted | ー |  |  | ー | ー | － | ー | ー | ー | ー
追185 | 欠番 | deleted | ー |  |  | ー | ー | － | ー | ー | ー | ー
追186 | 欠番 | deleted | ー |  |  | ー | ー | － | ー | ー | ー | ー
追187 | ピグメントイエロー42（Ｃ．Ｉ．77492） | pigment yellow 42 (C.I. 77492) | 0051274-00-1 |  |  | 3 | 3 | 3 | ー | 3 | 3 | 3
追188 | 欠番 | deleted | ー |  |  | ー | ー | － | ー | ー | ー | ー
追189 | 欠番 | deleted | ー |  |  | ー | ー | － | ー | ー | ー | ー
追193 | 欠番 | deleted | ー |  |  | ー | ー | － | ー | ー | ー | ー
追194 | 欠番 | deleted | ー |  |  | ー | ー | － | ー | ー | ー | ー
追199 | フェノール・ロジンを主な構成成分とする重合体 | polymer mainly composed of phenol / rosin | 0068083-03-4 |  |  | ー | 50 | ー | ー | ー | ー | ー
追200 | ピグメントブラウン24（Ｃ．Ｉ．77310） | pigment brown 24 (C.I. 77310) | 0068186-90-3 |  |  | 3 | 3 | 3 | ー | 3 | 3 | 3
追201 | ピグメントブラック28（Ｃ．Ｉ．77428） | pigment black 28 (C.I. 77428) | 0068186-91-4 |  |  | 1 | ー | ー | ー | ー | ー | ー
追202 | ピグメントブルー36（Ｃ．Ｉ．77343） | pigment blue 36 (C.I. 77343) | 0068187-11-1 |  |  | 3 | 3 | 3 | ー | 3 | 3 | 3
追204 | 欠番 | deleted | ー |  |  | ー | ー | － | ー | ー | ー | ー
追206 | 長石 | feldspar | 0068476-25-5 |  |  | 50 | ー | ー | ー | ー | ー | ー
追208 | 欠番 | deleted | ー |  |  | ー | ー | － | ー | ー | ー | ー
追210 | 欠番 | deleted | ー |  |  | ー | ー | － | ー | ー | ー | ー
追221 | ロジン又はロジン酸（樹脂酸を含む。）とトリメチロールプロパンのエステル | ester of rosin or rosin acid (including resin acid) with trimethylolpropane | 0084776-83-0 |  |  | 50 | 50 | 50 | ー | 50 | 50 | ー
追222 | グレープフルーツ種子抽出物 | grapefruit seed extract | 0090045-43-5 |  |  | ー | 1 | 5 | 2 | 1 | 1 | ー
追223 | 欠番 | deleted | ー |  |  | ー | ー | － | ー | ー | ー | ー
追224 | マレイン酸修飾されたロジン酸（樹脂酸を含む）及び無水フタル酸とジエチレングリコール及びグリセロールのエステル | ester of maleated rosin acid (including resin acid) and phthalic anhydride with diethyleneglycol and glycerol | 0091081-25-3 |  |  | ー | ー | 0.2 | ー | ー | 0.2 | ー
追227 | 欠番 | deleted | ー |  |  | ー | ー | － | ー | ー | ー | ー
追230 | 欠番 | deleted | ー |  |  | ー | ー | － | ー | ー | ー | ー
追232 | プロポキシル化処理（プロピレンオキシドの付加数は４以上）されたロジン酸（樹脂酸を含む。） | propoxylated (PO≥4) rosin acid (including resin acid) | 0144386-86-7 |  |  | ー | ー | 0.18 | ー | ー | ー | ー
追234 | 欠番 | deleted | ー |  |  | ー | ー | － | ー | ー | ー | ー
追240 | 欠番 | deleted | ー |  |  | ー | ー | － | ー | ー | ー | ー
追254 | ロジン又はロジン酸（樹脂酸を含む。）と１，６―ヘキサンジオールのエステル | ester of rosin or rosin acid (including resin acid) with 1,6-hexanediol | － | 合成樹脂区分１及び７に限り、5mg／ｍ２以下、合成樹脂区分２及び３に限り、30mg／ｍ２以下、合成樹脂区分４に限り、2mg／ｍ２以下、合成樹脂区分５及び６に限り、35mg／ｍ２以下で塗布することができる。 | Only for Synthetic Resin Group 1 and 7, can be applied at not more than 5 mg/m2. Only for Synthetic Resin Group 2 and 3, can be applied at not more than 30 mg/m2. Only for Synthetic Resin Group 4, can be applied at not more than 2 mg/m2. Only for Synthetic Resin Group 5 and 6, can be applied at not more than 35 mg/m2. | 5 | 30 | 30 | 2 | 35 | 35 | 5
追255 | イオン交換処理されたゼオライト（亜鉛、銀又はアンモニウムイオン） | ion exchenged zeolite (zinc, silver or ammonium ion) | － |  |  | 1.6 | ー | ー | ー | ー | ー | ー
追264 | 緑藻 | green algae | － |  |  | 50 | 30 | 50 | ー | 50 | 50 | 30
追265 | 欠番 | deleted | ー |  |  | ー | ー | － | ー | ー | ー | ー
追272 | 欠番 | deleted | ー |  |  | ー | ー | － | ー | ー | ー | ー
追273 | 硝酸のクロム塩 | nitric acid, chromium salt | 0007789-02-8 0013548-38-4 | 食品に接触しない部分に限り、使用することができる。 | Can be used only in the non-food contact parts. | 46 | ー | ー | ー | ー | ー | ー
追277 | 欠番 | deleted | ー |  |  | ー | ー | － | ー | ー | ー | ー
追279 | 欠番 | deleted | ー |  |  | － | － | － | － | － | － | －
追293 | 欠番 | deleted | ー |  |  | ー | ー | － | ー | ー | ー | ー
追294 | 欠番 | deleted | ー |  |  | ー | ー | － | ー | ー | ー | ー
追298 | 欠番 | deleted | ー |  |  | ー | ー | － | ー | ー | ー | ー
追302 | 酸化ナトリウム | sodium oxide | 0001313-59-3 |  |  | 0.1 | ー | ー | ー | ー | ー | ー
追303 | マンガン | manganese | － |  |  | 0.01 | ー | ー | ー | ー | ー | ー
追305 | 不均化処理されたロジン又はロジン酸のグリセリルエステル | glyceryl ester of rosin or rosin acid, disproportionated | － |  |  | 10 | 50 | 25 | ー | 50 | 50 | ー
追306 | 不均化処理されたロジン又はロジン酸のペンタエリスリチルエステル | pentaerythrityl ester of rosin or rosin acid, disproportionated | － |  |  | 20 | 50 | 20 | ー | 50 | 50 | 15
追308 | ケイ酸の亜鉛塩 | silicic acid, zinc salt | － |  |  | 50 | 50 | 50 | 50 | 50 | 50 | 50
追311 | 欠番 | deleted | ー |  |  | ー | ー | － | ー | ー | ー | ー