## 表（統合） Table "Integrated"
表（統合） Table “Integrated”
 「表（統合）」にある物質は、A列の【統合先の通し番号】に統合されました。「第２表の（新）整理案」又は「表（留保）」の統合先の規格を確認してください。 参考として掲載する「第２表の（旧）整理案（移動先情報併記版）」に移動先を示してありますので、こちらも併せて御確認ください。
Substances in this Table are those that were integrated into other substances. The numbers given in the column A “Serial No. of Integration” show the numbers of the substances into which the corresponding substances were integrated. The substances into which the corresponding substances were integrated are listed in the new draft of Table 2 or Table “Pending.”
Please confirm the requirements/criteria for the substances in the new draft of Table 2 or Table “Pending.”To confirm where each substance in previous draft of Table 2 has been placed, refer to the previous draft of Table 2 (with sorting information).
統合先の通し番号 Serial No. of Integration | 統合先の振分 Alloccation of Integration | 通し番号 Serial No. | 物質名 Substance name (JP) | 物質名 Substance name (EN) | CAS登録番号 CAS RN | 特記事項 Requirements (JP) | 特記事項 Requirements (EN) | 旧 合成樹脂区分１ Previous Group 1 | 旧 合成樹脂区分２ Previous Group 2 | 旧 合成樹脂区分３ Previous Group 3 | 旧 合成樹脂区分４ Previous Group 4 | 旧 合成樹脂区分５ Previous Group 5 | 旧 合成樹脂区分６ Previous Group 6 | 旧 合成樹脂区分７ Previous Group 7
57 | 表（留保） Table "Pending" | 5 | アクリル酸・アクリル酸アルキル（Ｃ＝２，４）・メタクリル酸メチルを主な構成成分とする重合体 | polymer mainly composed of acrylic acid / alkyl acrylate (C=2, 4) / methyl methacrylate | 0166736-27-2 | 合成樹脂区分４を除き、600mg／ｍ２以下で塗布することができる。 | Can be applied at not more than 600 mg/m2 excluding Synthetic Resin Group 4. | 3 | 3 | 3 | ー | 3 | 3 | 3
33 | 表（留保） Table "Pending" | 17 | アクリル酸エチル・エチレングリコール・メタクリル酸及び／又はメタクリル酸エチルを主な構成成分とする重合体 | polymer mainly composed of ethyl acrylate / ethyleneglycol / methacrylic acid and/or ethyl methacrylate | 0070879-60-6 | 合成樹脂区分３に限り、0.03mg／ｍ２以下で塗布することができる。 | Only for Synthetic Resin Group 3, can be applied at not more than 0.03 mg/m2. | 2.1 | 2.1 | 28 | ー | ー | ー | ー
16 | 表（留保） Table "Pending" | 18 | アクリル酸エチル・ジビニルベンゼン・スチレン・１，３―ブタジエン・メタクリル酸メチルを主な構成成分とする重合体 | polymer mainly composed of ethyl acrylate / divinylbenzene / styrene / 1,3-butadiene / methyl methacrylate | 0059858-50-3 |  |  | ー | 40 | 40 | ー | ー | ー | ー
33 | 表（留保） Table "Pending" | 23 | アクリル酸２―エチルヘキシル・エチレングリコール・メタクリル酸及び／又はメタクリル酸メチルを主な構成成分とする重合体 | polymer mainly composed of 2-ethyhexyl acrylate / ethyleneglycol / methacrylic acid and/or methyl methacrylate | － |  |  | 2 | 1 | 1 | 1 | 1 | 1 | 1
50 | 表（留保） Table "Pending" | 26 | アクリル酸２―エチルヘキシル・スチレン・メタクリル酸・メタクリル酸アルキル（Ｃ＝１，４）を主な構成成分とする重合体 | polymer mainly composed of 2-ethyhexyl acrylate / styrene / methacrylic acid / alkyl methacrylate (C=1, 4) | 0126249-95-4 |  |  | 3 | ー | 3 | ー | ー | ー | ー
57 | 表（留保） Table "Pending" | 28 | アクリル酸エチル・メタクリル酸・メタクリル酸メチルを主な構成成分とする重合体 | polymer mainly composed of ethyl acrylate / methacrylic acid / methyl methacrylate | 0025133-97-5 |  |  | 20 | ー | ー | ー | ー | ー | ー
50 | 表（留保） Table "Pending" | 35 | アクリル酸・スチレンを主な構成成分とする重合体 | polymer mainly composed of acrylic acid / styrene | 0025085-34-1 0035209-54-2 |  |  | 5 | 5 | 5 | ー | ー | ー | ー
16 | 表（留保） Table "Pending" | 51 | アクリル酸ブチル・エチルスチレン及び／またはジビニルベンゼン及び／またはスチレン・１，３―ブタジエン・メタクリル酸メチルを主な構成成分とする重合体 | polymer mainly composed of butyl acrylate / ethylstyrene and/or divinylbenzene and/or styrene / 1,3-butadiene / methyl methacrylate | 0025101-28-4 |  |  | 50 | 50 | 50 | 50 | ー | ー | 50
48 | 表（留保） Table "Pending" | 55 | アクリル酸ブチル・ビニル２―メチルプロピルエーテルを主な構成成分とする重合体 | polymer mainly composed of butyl acrylate / 2-methylpropyl vinyl ether | － |  |  | 5 | ー | ー | ー | ー | ー | ー
14 | 表（留保） Table "Pending" | 56 | アクリル酸ブチル・メタクリル酸アリルを主な構成成分とする重合体 | polymer mainly composed of butyl acrylate / allyl methacrylate | 0061488-62-8 |  |  | 10 | 10 | 10 | 10 | ー | ー | 10
66 | 表（留保） Table "Pending" | 67 | アジピン酸・エピクロルヒドリン・ジエチレントリアミンを主な構成成分とする重合体 | polymer mainly composed of adipic acid / epichlorohydrin / diethylenetriamine | 0025212-19-5 |  |  | 10 | 10 | 10 | ー | ー | ー | ー
76 | 第２表の（新）整理案 New draft of Table 2 | 77 | アジピン酸のペンタエリスリチルエステル | pentaerythrityl ester of adipic acid | 0052627-55-1 |  |  | 0.5 | 0.5 | 0.5 | 2 | ー | ー | ー
89 | 表（留保） Table "Pending" | 95 | アジリジンを主な構成成分とする重合体でグラフト化されたカプロラクトンを主な構成成分とする重合体 | polymer mainly composed of caprolactone, grafted with polymer mainly composed of aziridine | 0164218-30-8 |  |  | 1.6 | 0.09 | 0.09 | ー | ー | ー | ー
1666 | 第２表の（新）整理案 New draft of Table 2 | 98 | アスコルビン酸（ナトリウム、カルシウム塩を含む。） | ascorbic acid (including sodium, calcium salt) | 0000050-81-7 0000134-03-2 0005743-28-2 |  |  | 1.6 | 0.3 | 0.5 | 5 | 0.3 | 0.3 | 0.3
1666 | 第２表の（新）整理案 New draft of Table 2 | 111 | アセトアルデヒド | acetaldehyde | 0000075-07-0 |  |  | 0.01 | 0.01 | 0.01 | ー | ー | ー | ー
1666 | 第２表の（新）整理案 New draft of Table 2 | 115 | アセトン | acetone | 0000067-64-1 |  |  | 5 | 5 | 5 | 5 | 5 | 5 | 5
828 | 第２表の（新）整理案 New draft of Table 2 | 122 | アマニ油の重合体 | polymerized linseed oil | 0067746-08-1 |  |  | 5.6 | 5.6 | 5.6 | ー | ー | ー | ー
1666 | 第２表の（新）整理案 New draft of Table 2 | 172 | Ｌ―アルギニン | L-arginine | 0000074-79-3 | 合成樹脂区分２に限り、600mg／ｍ２以下で塗布することができる。 | Only for Synthetic Resin Group 2, can be applied at not more than 600 mg/m2. | ー | 0.5 | ー | ー | ー | ー | ー
1666 | 第２表の（新）整理案 New draft of Table 2 | 233 | イソホロン | isophorone | 0000078-59-1 |  |  | ー | ー | ー | ー | 25 | ー | ー
1666 | 第２表の（新）整理案 New draft of Table 2 | 235 | イマザリル | imazalil | 0035554-44-0 | 50mg／ｍ２以下で塗布することができる。 | Can be applied at not more than 50 mg/m2. | 0.5 | 0.5 | 0.5 | 0.5 | 0.5 | 0.5 | 0.5
265 | 第２表の（新）整理案 New draft of Table 2 | 250 | Ｎ―エチル―トルエン―４―スルホンアミド | N-ethyl-toluene-4-sulphonamide | 0000080-39-7 |  |  | 2 | 2 | 2 | ー | 2 | 2 | ー
301 | 表（留保） Table "Pending" | 296 | エチレングリコール・キシレンジイソシアネートを主な構成成分とする重合体 | polymer mainly composed of ethyleneglycol / xylene diisocyanate | 0197098-60-5 |  |  | ー | ー | 1 | ー | ー | ー | ー
1666 | 第２表の（新）整理案 New draft of Table 2 | 307 | ２―フェノキシエタノール | 2-phenoxyethanol | 0000122-99-6 | 食品に接触しない部分（合成樹脂区分１及び３に限る。）に限り、15％以下で使用することができる。 合成樹脂区分１に限り、10mg／ｍ２以下で塗布することができる。 食品に接触しない部分（合成樹脂区分３に限る。）に限り、30ｇ／ｍ２以下で塗布することができる。 | Only for Synthetic Resin Groups 1 and 3, can be used in the non-food contact parts at not more than 15%. Only for Synthetic Resin Group 1, can be applied at not more than 10 mg/m2. Only for Synthetic Resin Group 3, can be applied on the non-food contact parts at not more than 30 g/m2. | 1.6 | 5 | 5 | 3 | ー | ー | ー
33 | 表（留保） Table "Pending" | 312 | エチレングリコール・メタクリル酸・メタクリル酸メチルを主な構成成分とする重合体 | polymer mainly composed of ethyleneglycol / methacrylic acid / methyl methacrylate | 0025777-71-3 | 600mg／ｍ２以下で塗布することができる。 | Can be applied at not more than 600 mg/m2. | 50 | 50 | 50 | 50 | 50 | 50 | 50
334 | 表（留保） Table "Pending" | 346 | エトキシル化処理（エチレンオキシドの付加数は４以上）されたビス（１―メチルプロピル）フェノール | ethoxylated (EO≥4) bis(1-methylpropyl)phenol | － |  |  | 1.6 | ー | ー | ー | ー | ー | ー
327 | 表（留保） Table "Pending" | 353 | エトキシル化処理（エチレンオキシドの付加数は４以上）されたミリスチルアミン | ethoxylated (EO≥4) myristylamine | － | 70℃を超えて使用する場合（合成樹脂区分２、５及び６に限る。）、0.8％以下で使用することができる。 合成樹脂区分１及び３に限り、21.5mg／ｍ２以下で塗布することができる。 | When used at over 70°C, can be used at not more than 0.8% in the UCP (Synthetic Resin Groups 2, 5, and 6 only). Only for Synthetic Resin Groups 1 and 3, can be applied at not more than 21.5 mg/m2. | 0.22 | 1.1 | 0.22 | ー | 1.1 | 1.1 | ー
372 | 第２表の（新）整理案 New draft of Table 2 | 381 | エトキシル化又はプロポキシル化処理（エチレンオキシド又はプロピレンオキシドの付加数は４以上）された２―メチルヘプタノール | ethoxylated or propoxylated (EO, PO≥4) 2-methylheptanol | 1809862-08-5 |  |  | 2 | 2 | 2 | ー | ー | ー | ー
402 | 表（留保） Table "Pending" | 390 | エポキシオレイン酸のアンモニウム塩 | epoxyoleic acid, ammonium salt | － |  |  | 1.6 | ー | ー | ー | ー | ー | ー
397 | 第２表の（新）整理案 New draft of Table 2 | 398 | ４，５―エポキシシクロヘキサン―１，２―ジカルボン酸ビス（２―エチルヘキシル） | bis(2-ethylhexyl) 4,5-epoxycyclohexane-1,2-dicarboxylate | 0010138-36-0 |  |  | ー | ー | ー | 34 | ー | ー | ー
1666 | 第２表の（新）整理案 New draft of Table 2 | 424 | オイゲノール | eugenol | 0000097-53-0 |  |  | 0.8 | 0.8 | 0.8 | ー | ー | ー | ー
371 | 第２表の（新）整理案 New draft of Table 2 | 435 | オクタン酸とトリエチレングリコールのジエステル | diester of octanoic acid with triethyleneglycol | 0000106-10-5 |  |  | ー | ー | ー | 30 | ー | ー | ー
371 | 第２表の（新）整理案 New draft of Table 2 | 450 | オレイン酸とジエチレングリコールのモノエステル | monoester of oleic acid with diethyleneglycol | 0000106-12-7 |  |  | 2 | ー | 10 | ー | ー | ー | ー
454 | 第２表の（新）整理案 New draft of Table 2 | 455 | オレイン酸とプロピレングリコールのモノエステル | monoester of oleic acid with propyleneglycol | 0000142-76-7 0001330-80-9 | 600mg／ｍ２以下で塗布することができる。 | Can be applied at not more than 600 mg/m2. | 10 | 10 | 10 | 10 | 10 | 10 | 10
1666 | 第２表の（新）整理案 New draft of Table 2 | 488 | カルナバロウ | carnauba wax | 0008015-86-9 | 合成樹脂区分１及び７に限り、400mg／ｍ２以下、合成樹脂区分３に限り、１ｇ／ｍ２以下で塗布することができる。 | Only for Synthetic Resin Groups 1 and 7, can be applied at not more than 400 mg/m2. Only for Synthetic Resin Group 3, can be applied at not more than 1 g/m2. | 10 | 10 | 20 | 10 | 5 | 5 | 5
1666 | 第２表の（新）整理案 New draft of Table 2 | 502 | キシロース | xylose | 0000058-86-6 |  |  | ー | ー | 0.5 | ー | ー | ー | ー
1666 | 第２表の（新）整理案 New draft of Table 2 | 503 | キャンデリラロウ | candelilla wax | 0008006-44-8 |  |  | 5 | ー | 5 | 3 | ー | ー | 0.5
1666 | 第２表の（新）整理案 New draft of Table 2 | 514 | クエン酸トリエチル | triethyl citrate | 0000077-93-0 |  |  | 35 | 3 | 45 | 50 | 3 | 0.5 | 5
1666 | 第２表の（新）整理案 New draft of Table 2 | 515 | クエン酸トリブチル | tributyl citrate | 0000077-94-1 |  |  | 35 | 3 | 45 | 50 | 3 | 0.5 | 5
1666 | 第２表の（新）整理案 New draft of Table 2 | 517 | クエン酸のイソプロピルエステル | isopropyl ester of citric acid | 0001321-57-9 0039413-05-3 |  |  | 5 | ー | 10 | ー | 0.001 | ー | ー
1047 | 第２表の（新）整理案 New draft of Table 2 | 520 | 鯨ロウ | spermaceti wax | 0008002-23-1 |  |  | 3 | 3 | 3 | 0.5 | 3 | ー | ー
1666 | 第２表の（新）整理案 New draft of Table 2 | 522 | グリコール酸 | glycolic acid | 0000079-14-1 |  |  | 0.5 | ー | ー | ー | ー | ー | ー
524 | 表（留保） Table "Pending" | 523 | グリコール酸とエトキシル化処理（エチレンオキシドの付加数は４以上）されたオレイルアルコールのエーテル | ether of glycolic acid with ethoxylated (EO≥4) oleylalcohol | 0057635-48-0 | 10mg／ｍ２以下で塗布することができる。 | Can be applied at not more than 10 mg/m2. | ー | ー | ー | ー | ー | ー | ー
1666 | 第２表の（新）整理案 New draft of Table 2 | 529 | グリセロール | glycerol | 0000056-81-5 | 22ｇ／ｍ２以下で塗布することができる。 | Can be applied at not more than 22 g/m2. | 50 | 50 | 50 | 20 | 50 | 50 | 50
1666 | 第２表の（新）整理案 New draft of Table 2 | 538 | グルコン酸のナトリウム又はカルシウム塩 | gluconic acid, sodium or calcium salt | 0000299-28-5 0000527-07-1 |  |  | 1.6 | 0.002 | 0.5 | 1 | 0.002 | 0.002 | 0.002
1666 | 第２表の（新）整理案 New draft of Table 2 | 570 | ケイ皮アルデヒド | cinnamaldehyde | (0000104-55-2) |  |  | ー | ー | ー | 1 | ー | ー | ー
1666 | 第２表の（新）整理案 New draft of Table 2 | 571 | ケイ皮酸 | cinnamic acid | 0000140-10-3 (0000621-82-9) |  |  | ー | ー | ー | 1.5 | ー | ー | ー
1666 | 第２表の（新）整理案 New draft of Table 2 | 577 | コハク酸ジメチル | dimethyl succinate | 0000106-65-0 | 食品に接触しない部分（合成樹脂区分１及び３に限る。）に限り、20％以下で使用することができる。 合成樹脂区分３に限り、30ｇ／ｍ２以下で塗布することができる。 | Only for Synthetic Resin Groups 1 and 3, can be used in the non-food contact parts at not more than 20%. Only for Synthetic Resin Group 3, can be applied at not more than 30 g/m2. | 0.7 | ー | 10 | ー | ー | ー | ー
1666 | 第２表の（新）整理案 New draft of Table 2 | 580 | コハク酸（ナトリウム塩を含む。） | succinic acid (including sodium salt) | 0000110-15-6 0000150-90-3 0002922-54-5 |  |  | 1.6 | 10 | 10 | 5 | 10 | 10 | 0.001
578 | 第２表の（新）整理案 New draft of Table 2 | 582 | コハク酸又はコハク酸ジメチル・Ｎ―（２―ヒドロキシエチル）―２，２，６，６―テトラメチル―４―ヒドロキシピペリジンを主な構成成分とする重合体 | polymer mainly composed of succinic acid or dimethyl succinate / N-(2-hydroxyethyl)-2,2,6,6-tetramethyl-4-hydroxypiperidine | 0070198-29-7 |  |  | 1 | ー | 0.3 | ー | ー | ー | ー
1666 | 第２表の（新）整理案 New draft of Table 2 | 584 | 米ぬかロウ | rice bran wax | 0008016-60-2 |  |  | 5 | 1 | 1 | 1 | 1 | 1 | 5
1666 | 第２表の（新）整理案 New draft of Table 2 | 586 | 酢酸イソプロピル | isopropyl acetate | 0000108-21-4 |  |  | 5 | 5 | 5 | ー | 5 | 5 | ー
1666 | 第２表の（新）整理案 New draft of Table 2 | 587 | 酢酸エチル | ethyl acetate | 0000141-78-6 |  |  | 15 | ー | 10 | ー | 0.001 | 0.001 | 0.001
1666 | 第２表の（新）整理案 New draft of Table 2 | 588 | 酢酸２―エトキシエチル | 2-ethoxyethyl acetate | 0000111-15-9 |  |  | 5 | 5 | 5 | ー | ー | ー | ー
524 | 表（留保） Table "Pending" | 591 | 酢酸とエトキシル化処理（エチレンオキシドの付加数は４以上）されたラウリルアルコールのエステル | ester of acetic acid with ethoxylated (EO≥4) laurylalcohol | 0068954-89-2 |  |  | 6 | 6 | 6 | ー | ー | ー | ー
1666 | 第２表の（新）整理案 New draft of Table 2 | 601 | 酢酸ブチル | butyl acetate | 0000123-86-4 | 合成樹脂区分３に限り、600mg／ｍ２以下で塗布することができる。 | Only for Synthetic Resin Group 3, can be applied at not more than 600 mg/m2. | 5 | 5 | 5 | ー | 5 | 5 | ー
1666 | 第２表の（新）整理案 New draft of Table 2 | 602 | 酢酸２―ブトキシエチル | 2-butoxyethyl acetate | 0000112-07-2 | 合成樹脂区分１、３及び４に限り、200mg／ｍ２以下で塗布することができる。 | Only for Synthetic Resin Groups 1, 3 and 4, can be applied at not more than 200 mg/m2. | 5 | ー | 5 | 5 | ー | ー | ー
1666 | 第２表の（新）整理案 New draft of Table 2 | 606 | 酢酸メチル | methyl acetate | 0000079-20-9 |  |  | 0.5 | 0.5 | 0.5 | ー | ー | ー | ー
1666 | 第２表の（新）整理案 New draft of Table 2 | 609 | サッカリン（ナトリウム塩を含む。） | saccharin (including sodium salt) | 0000081-07-2 0000128-44-9 |  |  | ー | ー | 0.1 | ー | ー | 0.02 | 0.1
1666 | 第２表の（新）整理案 New draft of Table 2 | 610 | サリチル酸 | salicylic acid | 0000069-72-7 |  |  | 0.5 | ー | 0.0002 | ー | ー | ー | 0.0002
1666 | 第２表の（新）整理案 New draft of Table 2 | 612 | サリチル酸フェニル | phenyl salicylate | 0000118-55-8 |  |  | 1 | ー | 1 | 1 | ー | ー | 1
1666 | 第２表の（新）整理案 New draft of Table 2 | 614 | サリチル酸メチル | methyl salicylate | 0000119-36-8 |  |  | 0.4 | ー | 0.4 | 0.4 | ー | ー | ー
158 | 第２表の（新）整理案 New draft of Table 2 | 665 | ジ亜リン酸とビスフェノールＡ及びアルキルアルコール（Ｃ＝12～15）のエステル | ester of diphosphorous acid with bisphenol A and alkylalcohol (C=12-15) | 0096152-48-6 |  |  | 1 | ー | ー | ー | ー | ー | ー
1666 | 第２表の（新）整理案 New draft of Table 2 | 694 | （α―、β―、γ―）シクロデキストリン | (α-, β-, γ-)cyclodextrin | 0007585-39-9 0010016-20-3 0017465-86-0 | 600mg／ｍ２以下で塗布することができる。 | Can be applied at not more than 600 mg/m2. | 3 | 3 | 3 | 5 | 0.01 | 0.01 | 0.01
1666 | 第２表の（新）整理案 New draft of Table 2 | 695 | （α―、β―、γ―）シクロデキストリン（食品添加物） | (α-, β-, γ-)cyclodextrin (food additive) | (0007585-39-9) (0010016-20-3) (0017465-86-0) | 第２ 添加物の部の定めに従うものとする。 | Follow the stipulations in "Chapter 2. Food Additives" of Ministry of Health and Welfare Notification No. 370. | ＊ | ＊ | ＊ | ＊ | ＊ | ＊ | ＊
1666 | 第２表の（新）整理案 New draft of Table 2 | 697 | シクロヘキサノン | cyclohexanone | 0000108-94-1 | 合成樹脂区分１に限り、10mg／ｍ２以下で塗布することができる。 | Only for Synthetic Resin Group 1, can be applied at not more than 10 mg/m2. | 5 | 5 | 5 | ー | 27 | ー | ー
1666 | 第２表の（新）整理案 New draft of Table 2 | 736 | ２，６―ジ―tert―ブチル―４―メチルフェノール | 2,6-di-tert-butyl-4-methylphenol | 0000128-37-0 | 合成樹脂区分５及び６を除き、50mg／ｍ２以下で塗布することができる。 | Can be applied at not more than 50 mg/m2 excluding Synthetic Resin Groups 5 and 6. | 5 | 5 | 5 | 5 | 5 | 5 | 5
449 | 表（留保） Table "Pending" | 748 | 脂肪酸（Ｃ＝16～18）とエトキシル化処理（エチレンオキシドの付加数は４以上）されたアルキルアルコール（Ｃ＝12～14）のエステル | ester of fatty acid (C=16-18) with ethoxylated (EO≥4) alkylalcohol (C=12-14) | 0433944-04-8 |  |  | 1 | 1 | 1 | 1 | 1 | 1 | 1
1666 | 第２表の（新）整理案 New draft of Table 2 | 754 | 脂肪酸（Ｃ＝８～22）とショ糖のエステル | ester of fatty acid (C=8-22) with sucrose | 0025168-73-4 0025339-99-5 0025637-97-2 0025915-57-5 0026836-42-0 0026446-38-8 0027195-16-0 0027923-63-3 0037266-93-6 | 600mg／ｍ２以下で塗布することができる。 | Can be applied at not more than 600 mg/m2. | 10 | 10 | 30 | 10 | 10 | 10 | 10
1666 | 第２表の（新）整理案 New draft of Table 2 | 756 | 脂肪酸（Ｃ＝８～28）（ナトリウム、マグネシウム、アルミニウム、カリウム、カルシウム、アンモニウム塩を含む。） | fatty acid (C=8-28) (including sodium, potassium, magnesium, calcium, aluminium, ammonium salt) | 0000057-10-3 0000057-11-4 0000060-33-3 0000112-80-1 0000112-85-6 0000112-86-7 0000124-07-2 0000136-51-6 0000142-17-6 0000143-07-7 0000143-18-0 0000143-19-1 0000149-57-5 0000300-92-5 0000334-48-5 0000408-35-5 0000506-30-9 0000542-42-7 0000544-60-5 0000544-63-8 0000555-35-1 0000557-04-0 0000593-29-3 0000629-25-4 0000637-12-7 0000688-37-9 0000764-71-6 0000822-16-2 0001002-89-7 0001555-53-9 0001592-23-0 0002601-98-1 0002624-31-9 0003164-85-0 0003578-72-1 0004040-48-6 0004696-56-4 0005136-76-5 0005331-77-1 0005460-94-6 0006107-56-8 0006535-20-2 0007047-84-9 0010124-65-9 0015602-15-0 0016453-54-6 0019704-83-7 0019766-89-3 0026896-20-8 0027253-33-4 0028290-79-1 0030399-84-9 0067701-02-4 0067701-03-5 0067701-05-7 0067701-06-8 0067701-08-0 0067701-11-5 0068002-80-2 0068002-88-0 0068334-02-1 0068424-16-8 0068424-37-3 0068424-38-4 0085251-71-4 0090990-15-1 0091031-63-9 0097404-28-9 (0251554-90-2) | 36ｇ／ｍ２以下で塗布することができる。 | Can be applied at not more than 36 g/m2. | 50 | 50 | 50 | 30 | 50 | 50 | 50
1666 | 第２表の（新）整理案 New draft of Table 2 | 766 | 脂肪酸（飽和Ｃ＝８～22）とソルビタンのエステル | ester of fatty acid (saturated C=8-22) with sorbitan | 0001338-39-2 0001338-41-6 0026266-57-9 0026658-19-5 0054140-20-4 0060177-36-8 0061288-30-0 0061752-68-9 0062568-11-0 0093980-59-7 | 600mg／ｍ２以下で塗布することができる。 | Can be applied at not more than 600 mg/m2. | 50 | 50 | 50 | 30 | 50 | 50 | 5
1666 | 第２表の（新）整理案 New draft of Table 2 | 770 | 脂肪族一価アルコール（直鎖不飽和Ｃ＝８～18） | aliphatic monohydric alcohol (linear unsaturated C=8-18) | 0000143-28-2 0000506-43-4 0010378-01-5 (0068155-00-0) | 600mg／ｍ２以下で塗布することができる。 | Can be applied at not more than 600 mg/m2. | 1 | 3 | 3.2 | 3 | 3 | 3 | 0.5
1666 | 第２表の（新）整理案 New draft of Table 2 | 817 | シュウ酸 | oxalic acid | 0000144-62-7 |  |  | 1 | 1 | 1 | 0.02 | ー | ー | ー
875 | 表（留保） Table "Pending" | 883 | 水素化処理された芳香族石油炭化水素を主な構成成分とする重合体（「水素処理により得られたパラフィンワックス」に該当するものを除く。） | polymer mainly composed of aromatic petroleum hydrocarbon, hydrogenated (excluding "paraffin wax obtained by hydrotreating ") | (0064742-52-5) 0068132-00-3 (0069430-35-9) 0088526-47-0 |  |  | 30 | 50 | 50 | 35 | 50 | 50 | 25
971 | 第２表の（新）整理案 New draft of Table 2 | 889 | 水素処理により得られた白色鉱油 | mineral oil obtained by hydrotreating | (0064741-88-4) (0064742-46-7) (0064742-47-8) (0064742-48-9) (0064742-49-0) (0064742-52-5) (0064742-53-6) (0064742-54-7) (0064742-55-8) (0064742-56-9) (0064742-57-0) (0064742-80-9) (0072623-83-7) (0072623-87-1) | スチレンブロック共重合体に対しては65％以下、エチレン・1―アルケン共重合体に対しては50％以下で使用することができる。 ３mg／ｍ２以下で塗布することができる。 | Can be used in styrene block copolymer at not more than 65%, and used in ethylene/1-alkene copolymer at not more than 50%. Can be applied at not more than 3 mg/m2. | 5 | 5 | 5 | 5 | 5 | 5 | 5
1666 | 第２表の（新）整理案 New draft of Table 2 | 890 | 水素処理により得られたパラフィンワックス（「パラフィンワックス」に該当するものを除く。） | paraffin wax obtained by hydrotreating (excluding "paraffin wax") | (0064742-51-4) (0064742-52-5) (0064742-54-7) (0064742-60-5) | 100mg／ｍ２以下で塗布することができる。 | Can be applied at not more than 100 mg/m2. | 20 | 50 | 0.5 | 2 | 50 | 50 | 2
16 | 表（留保） Table "Pending" | 904 | スチレン・メタクリル酸メチルを主な構成成分とする重合体でグラフト化されたスチレン・１，３―ブタジエンを主な構成成分とする重合体 | polymer mainly composed of styrene / 1,3-butadiene, grafted with polymer mainly composed of styrene / methyl methacrylate | 0025053-09-2 |  |  | 50 | 50 | 50 | 50 | ー | ー | 50
371 | 第２表の（新）整理案 New draft of Table 2 | 911 | ステアリン酸とエチレングリコールのエステル | ester of stearic acid with ethyleneglycol | 0000111-60-4 0000627-83-8 |  |  | 2 | 0.002 | 10 | 3 | ー | ー | ー
371 | 第２表の（新）整理案 New draft of Table 2 | 914 | ステアリン酸とジエチレングリコールのエステル | ester of stearic acid with diethyleneglycol | 0000106-11-6 0000109-30-8 |  |  | ー | ー | ー | 0.5 | ー | ー | ー
371 | 第２表の（新）整理案 New draft of Table 2 | 915 | ステアリン酸とジプロピレングリコールのジエステル | diester of stearic acid with dipropyleneglycol | － |  |  | ー | ー | ー | 5 | ー | ー | ー
371 | 第２表の（新）整理案 New draft of Table 2 | 919 | ステアリン酸とプロピレングリコールのエステル | ester of stearic acid with propyleneglycol | 0001323-39-3 | 600mg／ｍ２以下で塗布することができる。 | Can be applied at not more than 600 mg/m2. | 10 | 10 | 10 | 10 | 10 | 10 | 10
1666 | 第２表の（新）整理案 New draft of Table 2 | 926 | ステアロイル乳酸のカルシウム塩 | stearoyl lactylic acid, calcium salt | 0005793-94-2 |  |  | 0.2 | 5 | 5 | 0.5 | 5 | 5 | ー
771 | 第２表の（新）整理案 New draft of Table 2 | 944 | セトステアリルアルコール | cetostearylalcohol | (0067762-27-0) |  |  | 50 | 50 | 50 | 0.2 | 50 | 50 | 0.05
1666 | 第２表の（新）整理案 New draft of Table 2 | 947 | セバシン酸ジブチル | dibutyl sebacate | 0000109-43-3 |  |  | 5 | 0.5 | 12 | 35 | 0.5 | 0.03 | 0.03
1666 | 第２表の（新）整理案 New draft of Table 2 | 958 | ソルビトール | sorbitol | 0000050-70-4 |  |  | 6.5 | 0.5 | 6.5 | 1 | 0.001 | 0.5 | ー
1666 | 第２表の（新）整理案 New draft of Table 2 | 982 | チアベンダゾール | thiabendazole | 0000148-79-8 | 13mg／ｍ２以下で塗布することができる。 | Can be applied at not more than 13 mg/m2. | 0.13 | 0.13 | 0.5 | 0.13 | 0.13 | 0.13 | 0.13
434 | 表（留保） Table "Pending" | 997 | デカン酸とエトキシル化処理（エチレンオキシドの付加数は４以上）されたオクタノールのエステル | ester of decanoic acid with ethoxylated (EO≥4) octanol | － |  |  | ー | ー | 0.2 | ー | ー | ー | 0.2
371 | 第２表の（新）整理案 New draft of Table 2 | 998 | デカン酸とトリエチレングリコールのジエステル | diester of decanoic acid with triethyleneglycol | 0010024-58-5 |  |  | ー | ー | ー | 30 | ー | ー | ー
1666 | 第２表の（新）整理案 New draft of Table 2 | 1001 | デカナール | decanal | 0000112-31-2 |  |  | ー | ー | ー | 1 | ー | ー | ー
1666 | 第２表の（新）整理案 New draft of Table 2 | 1023 | テルピネオール | terpineol | 0000098-55-5 0008000-41-7 |  |  | 0.03 | 0.03 | 0.5 | 0.03 | ー | ー | ー
1666 | 第２表の（新）整理案 New draft of Table 2 | 1024 | α―テルピネオール | α-terpineol | 0000098-55-5 |  |  | ー | ー | 0.5 | ー | ー | ー | ー
1666 | 第２表の（新）整理案 New draft of Table 2 | 1025 | テルピノレン | terpinolene | 0000586-62-9 |  |  | ー | 0.5 | 0.5 | ー | ー | ー | ー
1666 | 第２表の（新）整理案 New draft of Table 2 | 1050 | α―トコフェロール | α-tocopherol | 0000059-02-9 (0001406-18-4) 0010191-41-0 |  |  | 2 | 2 | 2 | 5 | 1 | 1.5 | 0.5
1666 | 第２表の（新）整理案 New draft of Table 2 | 1068 | トリエトキシメタン | triethoxymethane | 0000122-51-0 | 合成樹脂区分１に限り、500mg／ｍ２以下で塗布することができる。 | Only for Synthetic Resin Group 1, can be applied at not more than 500 mg/m2. | 5 | ー | ー | ー | ー | ー | ー
1113 | 第２表の（新）整理案 New draft of Table 2 | 1114 | トール油脂肪酸の２―メルカプトエチルエステルとジクロロジメチルスズ、トリクロロメチルスズ、オレイン酸２―メルカプトエチル及び硫化ナトリウムの反応生成物 | reaction product of 2-mercaptoethyl ester of tall oil-fatty acid with dichlorodimethyltin, trichloromethyltin, 2-mercaptoethyl oleate and sodium sulfide | 0201687-58-3 |  |  | ー | ー | 10 | 2 | ー | ー | ー
1666 | 第２表の（新）整理案 New draft of Table 2 | 1115 | トレハロース | trehalose | － |  |  | ー | 0.3 | 0.3 | ー | 0.3 | 0.3 | ー
507 | 第２表の（新）整理案 New draft of Table 2 | 1117 | ナタネ油脂肪酸のメチルエステル | methyl ester of rape oil-fatty acid | 0085586-25-0 |  |  | ー | ー | 0.03 | ー | 0.03 | 0.03 | 0.03
1666 | 第２表の（新）整理案 New draft of Table 2 | 1118 | ナトリウムメトキシド | sodium methoxide | 0000124-41-4 |  |  | ー | ー | 0.0002 | ー | ー | ー | ー
1666 | 第２表の（新）整理案 New draft of Table 2 | 1135 | 乳酸エチル | ethyl lactate | 0000097-64-3 |  |  | 0.3 | 0.3 | 0.3 | 0.2 | ー | ー | ー
971 | 第２表の（新）整理案 New draft of Table 2 | 1154 | 白色鉱油（「流動パラフィン」に該当するものを除く。）（多環芳香族炭化水素を除去したものに限る。） | white mineral oil (excluding "liquid paraffin") (polycyclic aromatic hydrocarbon removed) | (0008042-47-5) (0064741-89-5) (0064742-55-8) (0064742-54-7) (0064742-57-0) (0008012-95-1) (0008002-74-2) (0008020-83-5) (0008042-47-5) （0064741-89-5) (0064742-65-0) (0064771-71-7) (0068476-31-3) | 合成樹脂区分５及び６に限り、50mg／ｍ２以下、合成樹脂区分５及び６を除き、150mg／ｍ２以下で塗布することができる。 紫外線吸光度（光路長1cm当たりの最高吸光度）は次のとおりであること。 280～289nm 4.0 290～299nm 3.3 300～329nm 2.3 330～350nm 0.8 | Only for Synthetic Resin Groups 5 and 6, can be applied at not more than 50 mg/m2. Can be applied at not more than 150 mg/m2 excluding Synthetic Resin Groups 5 and 6. Ultraviolet absorbance (maximum absorbance per cm optical path length) 280–289nm 4.0 290–299nm 3.3 300–359nm 2.3 360–400nm 0.8 | 50 | 50 | 50 | 50 | 50 | 50 | 50
1666 | 第２表の（新）整理案 New draft of Table 2 | 1156 | バニリン | vanillin | 0000121-33-5 |  |  | ー | ー | 0.1 | 0.1 | ー | ー | ー
1666 | 第２表の（新）整理案 New draft of Table 2 | 1161 | パラフィンワックス（石油由来又は合成されたアルカン）（マイクロワックスを含む。） | paraffin wax (petroleum-based or synthetic alkane) (including microcrystalline wax) | (0008002-74-2) (0008009-03-8) (0009002-88-4) (0009003-28-5) (0009003-07-0) (0009010-79-1) (0025085-53-4) (0025213-02-9) (0026063-22-9) (0063231-60-7) (0064741-88-4) (0064741-89-5) (0064742-43-4) (0064742-51-4) (0068441-52-1) (0068527-08-2) (0068551-17-7) (0260255-62-7) | 36ｇ／ｍ２以下で塗布することができる。 紫外線吸光度（光路長1cm当たりの最高吸光度）は次のとおりであること（石油パラフィンに限る）。 280～289nm 0.15 290～299nm 0.12 300～359nm 0.08 360～400nm 0.02 | Can be applied at not more than 36 g/m2. Ultraviolet absorbance (maximum absorbance per cm optical path length) (Only for petroleum paraffin) 280–289nm 0.15 290–299nm 0.12 300–359nm 0.08 360–400nm 0.02 | 50 | 50 | 50 | 50 | 50 | 50 | 50
1666 | 第２表の（新）整理案 New draft of Table 2 | 1164 | パルミチン酸Ｌ―アスコルビル | L-ascorbyl palmitate | 0000137-66-6 |  |  | 0.04 | 0.04 | 0.04 | 0.04 | 0.04 | 0.04 | 0.04
371 | 第２表の（新）整理案 New draft of Table 2 | 1165 | パルミチン酸とエチレングリコールのジエステル | diester of palmitic acid with ethyleneglycol | 0000624-03-3 |  |  | 1 | 2 | 2 | 3 | 2 | 2 | 2
371 | 第２表の（新）整理案 New draft of Table 2 | 1166 | パルミチン酸とプロピレングリコールのモノエステル | monoester of palmitic acid with propyleneglycol | 0029013-28-3 | 600mg／ｍ２以下で塗布することができる。 | Can be applied at not more than 600 mg/m2. | 10 | 10 | 10 | 10 | 10 | 10 | 10
372 | 第２表の（新）整理案 New draft of Table 2 | 1198 | Ｎ，Ｎ―ビス（２―ヒドロキシエチル）―脂肪族アミン（Ｃ＝８～18）（塩酸塩を含む。） | N,N-bis(2-hydroxyethyl)-aliphatic amine (C=8-18) (including hydrochloride salt) | 0001541-67-9 0010213-78-2 0025307-17-9 0051103-01-6 (0068155-33-9) (0070955-14-5) 0071786-60-2 | 24mg／ｍ２以下で塗布することができる。 | Can be applied at not more than 24 mg/m2. | 4 | 4 | 50 | 0.2 | 4 | 2 | 0.2
341 | 第２表の（新）整理案 New draft of Table 2 | 1200 | Ｎ，Ｎ―ビス（２―ヒドロキシエチル）―ヤシ油アルキルアミン | N,N-bis(2-hydroxyethyl)-coco-alkylamine | 0061791-31-9 |  |  | 4 | 2 | 1 | 1 | 1 | 1 | 1
1553 | 表（留保） Table "Pending" | 1211 | ビスフェノールＡとエチレングリコールのジエーテルとラウリン酸のジエステル | diester of lauric acid with diether of bisphenol A with ethyleneglycol | 0032154-05-5 |  |  | ー | ー | 0.07 | ー | ー | ー | 0.07
1666 | 第２表の（新）整理案 New draft of Table 2 | 1226 | ４―ヒドロキシ安息香酸ブチル | butyl 4-hydroxybenzoate | 0000094-26-8 | 600mg／ｍ２以下で塗布することができる。 | Can be applied at not more than 600 mg/m2. | 0.002 | 0.002 | 0.3 | 0.002 | 0.002 | 0.002 | 0.002
1666 | 第２表の（新）整理案 New draft of Table 2 | 1228 | １―ヒドロキシエチリデンジホスホン酸 | 1-hydroxyethylidene diphosphonic acid | 0002809-21-4 |  |  | 1.6 | ー | 0.2 | ー | 0.001 | 0.001 | 0.001
1666 | 第２表の（新）整理案 New draft of Table 2 | 1254 | ２―ヒドロキシ―２―フェニルアセトフェノン | 2-hydroxy-2-phenylacetophenone | 0000119-53-9 |  |  | 0.5 | 0.5 | 0.5 | 0.002 | 0.002 | 0.002 | 0.002
1666 | 第２表の（新）整理案 New draft of Table 2 | 1268 | ４―ヒドロキシ―４―メチル―２―ペンタノン | 4-hydroxy-4-methyl-2-pentanone | 0000123-42-2 |  |  | ー | ー | 6.1 | ー | ー | ー | ー
507 | 第２表の（新）整理案 New draft of Table 2 | 1279 | ヒマシ油脂肪酸のメチルエステル | methyl ester of castor oil-fatty acid | － |  |  | ー | ー | 0.03 | ー | 0.03 | 0.03 | 0.03
1666 | 第２表の（新）整理案 New draft of Table 2 | 1285 | フィチン酸 | phytic acid | 0000083-86-3 |  |  | ー | ー | 0.03 | ー | ー | ー | ー
1293 | 表（留保） Table "Pending" | 1297 | Ｎ，​Ｎ'―​１，​３―​フェニレンビス（メチレン）​―ビス（12―ヒドロキシステアリン酸アミド） | N,​N'-​1,​3-​phenylenebis(methyle​ne)​bis(12-​hydroxystearamide) | 0128554-52-9 |  |  | 8.6 | 8.6 | 8.6 | 3 | 3 | 3 | 3
12 | 表（留保） Table "Pending" | 1301 | １，３―ブタジエン・メタクリル酸メチルを主な構成成分とする重合体 | polymer mainly composed of 1,3-butadiene / methyl methacrylate | 0025232-40-0 |  |  | 50 | 50 | 50 | 50 | ー | ー | 50
1666 | 第２表の（新）整理案 New draft of Table 2 | 1303 | ブタノール | butanol | 0000071-36-3 |  |  | 1 | 1 | 1 | 1 | 1 | 1 | 1
1666 | 第２表の（新）整理案 New draft of Table 2 | 1305 | ２―ブタノール | 2-butanol | 0000078-92-2 |  |  | 0.1 | ー | 0.1 | ー | ー | ー | ー
1666 | 第２表の（新）整理案 New draft of Table 2 | 1306 | ２―ブタノン | 2-butanone | 0000078-93-3 |  |  | 0.001 | ー | 5 | 0.01 | 0.001 | 0.001 | 0.001
1666 | 第２表の（新）整理案 New draft of Table 2 | 1341 | tert―ブチルヒドロキシアニソール | tert-butyl-4-hydroxyanisole | 0025013-16-5 | 合成樹脂区分１、３及び７に限り、１mg／ｍ２以下で塗布することができる。 | Only for Synthetic Resin Groups 1, 3 and 7, can be applied at not more than 1 mg/m2. | 1.6 | ー | 0.05 | 0.5 | ー | ー | 0.05
1666 | 第２表の（新）整理案 New draft of Table 2 | 1356 | ２―ブトキシエタノール | 2-butoxyethanol | 0000111-76-2 |  |  | 5 | 5 | 5 | 0.001 | 0.001 | 0.001 | 0.15
1666 | 第２表の（新）整理案 New draft of Table 2 | 1362 | プロパノール | propanol | 0000071-23-8 |  |  | 0.001 | ー | 0.001 | 0.001 | 0.001 | 0.001 | 0.001
1666 | 第２表の（新）整理案 New draft of Table 2 | 1363 | ２―プロパノール | 2-propanol | 0000067-63-0 | 600mg／ｍ２以下で塗布することができる。 | Can be applied at not more than 600 mg/m2. | 3 | 9 | 3 | 3 | 3 | 3 | 3
1666 | 第２表の（新）整理案 New draft of Table 2 | 1365 | プロピオン酸（ナトリウム、カルシウム塩を含む。） | propionic acid (including sodium, calcium salt) | 0000079-09-4 0000137-40-6 0004075-81-4 |  |  | 0.001 | ー | ー | 1 | 0.001 | ー | ー
1666 | 第２表の（新）整理案 New draft of Table 2 | 1366 | プロピレングリコール | propyleneglycol | 0000057-55-6 | 600mg／ｍ２以下で塗布することができる。 | Can be applied at not more than 600 mg/m2. | 20 | 50 | 25 | 20 | 20 | 20 | 20
1666 | 第２表の（新）整理案 New draft of Table 2 | 1368 | プロピレングリコールのモノメチルエーテル | monomethyl ether of propyleneglycol | 0000107-98-2 | 合成樹脂区分１、３及び４に限り、200mg／ｍ２以下で塗布することができる。 | Only for Synthetic Resin Groups 1, 3 and 4, can be applied at not more than 200 mg/m2. | 5 | 5 | 10 | 5 | 5 | 5 | 5
912 | 表（留保） Table "Pending" | 1390 | ベヘン酸とエトキシル化処理（エチレンオキシドの付加数は２）されたステアリルアミンのエステル | ester of behenic acid with ethoxylated (EO=2) stearylamine | － |  |  | ー | 0.5 | 0.5 | ー | 0.5 | 1.5 | ー
1666 | 第２表の（新）整理案 New draft of Table 2 | 1392 | ベンジルアルコール | benzyl alcohol | 0000100-51-6 |  |  | 50 | ー | 50 | 1 | ー | ー | 0.03
1666 | 第２表の（新）整理案 New draft of Table 2 | 1396 | ベンズアルデヒド | benzaldehyde | 0000100-52-7 |  |  | ー | ー | ー | 1 | ー | ー | ー
1517 | 表（留保） Table "Pending" | 1398 | ２―ベンゾイミダゾールカルバミン酸メチルの塩酸塩 | methyl 2-benzimidazolecarbamate, hydrochloride salt | 0037574-18-8 |  |  | ー | ー | ー | ー | ー | 4e-05 | ー
1666 | 第２表の（新）整理案 New draft of Table 2 | 1407 | ベンゾフェノン | benzophenone | 0000119-61-9 |  |  | 1 | 1 | 5 | ー | ー | ー | ー
1666 | 第２表の（新）整理案 New draft of Table 2 | 1429 | ポリエチレンワックス | polyethylene wax | 0009002-88-4 (0009010-79-1) 0025213-02-9 (0068527-08-2) 0260255-62-7 | 36ｇ／ｍ２以下で塗布することができる。 | Can be applied at not more than 36 g/m2. | 50 | 50 | 50 | 50 | 50 | 50 | 50
1666 | 第２表の（新）整理案 New draft of Table 2 | 1432 | ポリプロピレンワックス | polypropylene wax | 0009003-07-0 (0009010-79-1) 0025085-53-4 0026063-22-9 |  |  | 50 | 50 | 50 | 50 | 50 | 50 | 50
1666 | 第２表の（新）整理案 New draft of Table 2 | 1451 | マロン酸 | malonic acid | 0000141-82-2 |  |  | 0.5 | ー | ー | ー | ー | ー | ー
1666 | 第２表の（新）整理案 New draft of Table 2 | 1452 | マンニトール | mannitol | 0000069-65-8 0000087-78-​5 0000133-43-7 0000643-01-6 |  |  | ー | ー | ー | 5 | ー | ー | ー
1047 | 第２表の（新）整理案 New draft of Table 2 | 1455 | ミツロウ | bees wax | 0008012-89-3 |  |  | 5 | 5 | 5 | 5 | ー | ー | 5
1666 | 第２表の（新）整理案 New draft of Table 2 | 1460 | メタクリル酸 | methacrylic acid | 0000079-41-4 |  |  | ー | ー | 0.01 | ー | ー | ー | ー
1666 | 第２表の（新）整理案 New draft of Table 2 | 1474 | メタクリル酸メチル | methyl methacrylate | 0000080-62-6 |  |  | 5 | 5 | 50 | 0.02 | 0.02 | 0.02 | 0.02
1666 | 第２表の（新）整理案 New draft of Table 2 | 1477 | メチオニン | methionine | 0000059-51-8 |  |  | ー | ー | 0.1 | ー | ー | ー | ー
1666 | 第２表の（新）整理案 New draft of Table 2 | 1480 | イソブチルメチルケトン | isobutyl methyl ketone | 0000108-10-1 | 合成樹脂区分１及び３に限り、300mg／ｍ２以下で塗布することができる。 | Only for Synthetic Resin Groups 1 and 3, can be applied at not more than 300 mg/m2. | 1 | ー | 1 | 0.001 | 0.001 | 0.001 | 0.001
1666 | 第２表の（新）整理案 New draft of Table 2 | 1518 | ４―メトキシフェノール | 4-methoxyphenol | 0000150-76-5 |  |  | 1 | 0.015 | 1 | 0.1 | 0.01 | 0.01 | 0.01
1666 | 第２表の（新）整理案 New draft of Table 2 | 1522 | ２―メルカプトエタノール | 2-mercaptoethanol | 0000060-24-2 |  |  | ー | ー | 0.2 | ー | ー | ー | ー
828 | 第２表の（新）整理案 New draft of Table 2 | 1528 | 木ロウ | japan wax | 0008001-39-6 |  |  | 0.5 | ー | 1 | 2 | ー | ー | ー
434 | 表（留保） Table "Pending" | 1552 | ラウリン酸とエトキシル化処理（エチレンオキシドの付加数は４以上）されたデカノールのエステル | ester of lauric acid with ethoxylated (EO≥4) decanol | 0249295-26-9 |  |  | 1 | ー | 1 | ー | 1 | 1 | 1
912 | 表（留保） Table "Pending" | 1554 | ラウリン酸とエトキシル化処理（エチレンオキシドの付加数は２）されたオレイルアミンのエステル | ester of lauric acid with ethoxylated (EO=2) oleylamine | － |  |  | ー | 0.5 | 0.5 | ー | 0.5 | 1.2 | ー
371 | 第２表の（新）整理案 New draft of Table 2 | 1556 | ラウリン酸とプロピレングリコールのエステル | ester of lauric acid with propyleneglycol | 0027194-74-7 | 600mg／ｍ２以下で塗布することができる。 | Can be applied at not more than 600 mg/m2. | 10 | 10 | 10 | 10 | 10 | 10 | 10
181 | 表（留保） Table "Pending" | 1558 | ３―​（ラウリルチオ）プロピオン酸と４，​４'―​［チオビス（２―​tert―ブチル​―​５―メチルフェノール）］のジエステル | diester of 3-(laurylthio)propionic acid with 4,4'-[thiobis(2-tert-butyl-5-methylphenol)] | 0066534-05-2 |  |  | ー | 1 | 1 | ー | ー | ー | ー
1666 | 第２表の（新）整理案 New draft of Table 2 | 1567 | ｄ―リモネン | d-limonene | 0005989-27-5 |  |  | 0.1 | ー | 0.1 | ー | ー | ー | ー
1575 | 表（留保） Table "Pending" | 1577 | 硫酸エチルの水素化処理されたＮ―エチル―Ｎ，Ｎ―ビス（ヒドロキシエチル）―ヤシ油アルキルアンモニウム塩 | ethyl sulfate, hydrogenated N-ethyl-N,N-bis(hydroxyethyl)-coco-alkylammonium salt | 0068153-31-1 |  |  | ー | ー | 0.2 | ー | ー | ー | ー
1666 | 第２表の（新）整理案 New draft of Table 2 | 1604 | 流動パラフィン（食品添加物） | liquid paraffin (food additive) | (0008002-74-2) (0008012-95-1) (0008042-47-5) | 合成樹脂区分３に限り、200mg／ｍ２以下、合成樹脂区分５、６及び７に限り、2000mg／ｍ２以下、合成樹脂区分３、５、６及び７を除き、150mg／ｍ２以下で塗布することができる。 第２ 添加物の部の定めに従うものとする。ただし、使用基準を除く。 | Only for Synthetic Resin Group 3, can be applied at not more than 200 mg/m2. Only for Synthetic Resin Group 5, 6 and 7, can be applied at not more than 2000 mg/m2. Can be applied at not more than 150 mg/m2 excluding Synthetic Resin Groups 3, 5, 6 and 7. Follow the stipulations in "Chapter 2. Food Additives" of Ministry of Health and Welfare Notification No. 370 excluding Standard for Use. | 50 | 50 | 50 | 5 | 50 | 50 | 10
1666 | 第２表の（新）整理案 New draft of Table 2 | 1606 | リンゴ酸 | malic acid | 0000097-67-6 0006915-15-7 |  |  | 10 | 10 | 10 | 1 | ー | ー | ー
1617 | 第２表の（新）整理案 New draft of Table 2 | 1632 | リン酸トリス（ブトキシエチル） | tris(butoxyethyl) phosphate | 0000078-51-3 |  |  | 0.1 | 0.1 | 0.02 | ー | ー | ー | ー
1617 | 第２表の（新）整理案 New draft of Table 2 | 1646 | リン酸モノ［２―（２―エチルヘキサンオキシ）エチル］のカリウム塩 | mono[2-(2-ethylhexaneoxy)ethyl] phosphate, potassium salt | 0085153-36-2 |  |  | ー | ー | ー | ー | 0.2 | ー | ー
377 | 表（留保） Table "Pending" | 追002 | エトキシル化及び／又はプロポキシル化処理（エチレンオキシド又はプロピレンオキシドの付加数は４以上）されたトール油脂肪酸 | ethoxylated and/or propoxylated (EO, PO≥4) tall oil-fatty acid | (0067784-86-5) (0068213-45-6) |  |  | 0.14 | 0.14 | 0.14 | 0.14 | ー | ー | ー
294 | 表（留保） Table "Pending" | 追022 | エチレングリコール・１，３―キシレンジアミン・トルエンジイソシアネートを主な構成成分とする重合体 | polymer mainly composed of ethyleneglycol /1,3-xylenediamine / toluene diisocyanate | － |  |  | 6 | 6 | 6 | ー | ー | ー | ー
50 | 表（留保） Table "Pending" | 追032 | スチレン・メタクリル酸・メタクリル酸メチルを主な構成成分とする重合体 | polymer mainly composed of styrene / methacrylic acid / methyl methacrylate | 0025035-81-8 |  |  | 3 | ー | 3 | ー | ー | ー | ー
373 | 表（留保） Table "Pending" | 追035 | エトキシル化処理（エチレンオキシドの付加数は４以上）されたトリス（１―フェニルエチル）フェノール | ethoxylated (EO≥4) tris(1-phenylethyl)phenol | 0099734-09-5 |  |  | ー | ー | 1.5 | ー | ー | ー | ー
507 | 第２表の（新）整理案 New draft of Table 2 | 追059 | ヤシ油脂肪酸のメチルエステル | methyl ester of coco-fatty acid | 0061788-59-8 | 合成樹脂区分１、３及び７に限り、10mg／ｍ２以下で塗布することができる。 | Only for Synthetic Resin Groups 1, 3 and 7, can be applied at not more than 10 mg/m2. | 5 | 5 | 5 | 5 | 5 | 5 | 5
1666 | 第２表の（新）整理案 New draft of Table 2 | 追104 | ４―tert―ブチルフェノール | 4-tert-butylphenol | 0000098-54-4 |  |  | 0.05 | 0.05 | 0.05 | ー | ー | ー | ー
1666 | 第２表の（新）整理案 New draft of Table 2 | 追115 | ３―エトキシ―４―ヒドロキシベンズアルデヒド | 3-ethoxy-4-hydroxybenzaldehyde | 0000121-32-4 |  |  | ー | ー | 0.1 | ー | ー | ー | ー
290 | 表（留保） Table "Pending" | 追159 | アリルスルホン酸のナトリウム塩・酢酸ビニル・ビニルアルコールを主な構成成分とする重合体 | polymer mainly composed of allylsulfonic acid, sodium salt / vinyl acetate / vinyl alcohol | 0107568-10-5 |  |  | ー | ー | 1 | ー | ー | ー | ー