## 09S155L11
レベル１ 製造技能者 | レベル２ 製造技能者 | レベル３ |  | レベル４
|  | 高度熟練技能者 | 管理・監督者 | 高度熟練技能者 | 管理・監督者
ユニット番号 09S155L11
選択 能力ユニット | 能力ユニット名 | 押出し成形作業
| 概 要 | 押出し成形作業を適切に行う能力
能力細目 | 職務遂行のための基準
①押出し成形作業の理解と段取り | ○ 押出し成形の成形条件の設定を適切に行っている。
○ 杯土の混練条件の設定を適切に行っている。
○ 成形機の各部の名称と機能、作業手順を正確に理解している。
○ 成形助剤の種類、機能、作業手順を正確に理解している。
②押出し成形作業の実施 | ○ 各種成形機及び附属機器の適切な操作により、押出し成形作業及び調整を行っている。
○ 口金の取り扱い及び保守を適切に行っている。
○ 成形機に応じて、成形材料の特性管理を適切に行っている。
○ 成形現場の５Ｓやロス・ムダの発見等により、成形作業の効率化と正味時間の短縮化に向けた取組みを行っている。
③作業の評価と機械・治工具の調整 | ○ 各種成形機及び附属機器に関する適切な保守を行っている。
○ 成形不良の防止を適切に行っている。
○ 押出し成形された成形体をマイクロメータ、ノギス等により測定している。
○ 使用する作業工具の寿命の判定を行い、工具磨耗補正量の設定を行っている。
○ 金型や成形設備の点検、機器各部の注油及び点検、工具の手入れやメンテナンスを定期的に実施している。
●必要な知識
1. 機械一般の知識 ・成形機の油圧 ・電気・制御系統、附属機器及び装置の機械要素及び機能 2. 電気一般の知識 ・電気用語、電気機械器具の使用方法 3. 品質管理の知識 ・品質管理用語 ・社内の品質管理基準 ・成形不良の原因及び防止対策（寸法不良、表面の荒れ、 過度のラミネーション、練土の湾曲等） ・成形品の歩留りの計算方法 4. 安全衛生の知識 ・安全衛生全般 |  |  | 5. 押出し成形全般の知識 ・成形装置の種類、機械要素、機能 ・操作方法（真空混練押出し機、ピストン型押出し機等） ・成形条件の設定及び（口金構造、気孔形成剤、結合剤の種類、投入杯土の量、杯土の排出速度等） ・成形機器の保守管理 ・成形品の種類、用途 ・成形品の品質 6. 成形材料一般の知識 ･原料の種類、特性等 ・杯土の特性、調製 ・気孔形成剤、結合剤、バインダの種類、特性等
共 通
セラミックス製造
保 全
技能系

## 09S156L24
レベル１ 製造技能者 | レベル２ 製造技能者 | レベル３ |  | レベル４
|  | 高度熟練技能者 | 管理・監督者 | 高度熟練技能者 | 管理・監督者
ユニット番号 09S156L24
選択 能力ユニット | 能力ユニット名 | 押出し成形作業
| 概 要 | 押出し成形作業を適切に行う能力
能力細目 | 職務遂行のための基準
①押出し成形作業の理解と段取り | ○ 押出し成形の成形条件の設定を迅速かつ正確に行っている。
○ 杯土の混練条件の設定を迅速かつ正確に行っている。
○ 成形材料の成形収縮率及び歩留りの計算を適切に行っている。
○ 成形条件や製品仕様を見直し、過剰品質や不良箇所を発見した場合は修正することで生産性向上につなげている。
②押出し成形作業の実施 | ○ 各種成形機及び附属機器の適切な操作により、押出し成形作業及び調整を迅速かつ正確に行っている。
○ 口金の取り扱い及び保守を迅速かつ正確に行っている。
○ 成形機器の調整、成形材料の条件設定変更など、成形工程全体の総合歩留りを高める提案を行っている。
○ 成形材料の多様化、需要条件の多様化、押出し成形技術の高度化に対応した作業内容及びその段取りの工夫を行っている。
○ 製造現場の５Ｓと作業レイアウトの工夫により、成形作業の効率化と正味作業時間の短縮化を推進している。
③作業の評価と機械・治工具の調整 | ○ 各種成形機及び附属機器に関する保守を迅速かつ正確に行っている。
○ 成形不良防止への対応を迅速かつ正確に行っている。
○ 押出し成形された成形体をマイクロメータ、ノギス等で測定し、結果を検証し、問題があった場合はその対策を講じている。
○ 成形の結果生じた寸法不良、表面の荒れ、湾曲、過度のラミネーション等の成形不良の原因を解析し、適切な対策を講じている。
○ 押出し成形機の成形精度と精度阻害要因を分析し、再発防止に向けて作業プロセスや作業標準の見直しを行っている。
○ 成形機における始動時、終了時の準備作業の標準化を行い、後輩や同僚に作業指導を実施している。
●必要な知識
1. 機械一般の知識 ・成形機の油圧 ・電気・制御系統、附属機器及び装置の機械要素及び機能 2. 電気一般の知識 ・電気用語、電気機械器具の使用方法 3. 品質管理の知識 ・品質管理用語 ・社内の品質管理基準 ・成形不良の原因及び防止対策（寸法不良、表面の荒れ、 過度のラミネーション、練土の湾曲等） ・成形品の歩留りの計算方法 4. 安全衛生の知識 ・安全衛生全般 |  |  | 5. 押出し成形全般の知識 ・成形装置の種類、機械要素、機能 ・操作方法（真空混練押出し機、ピストン型押出し機等） ・成形条件の設定及び（口金構造、気孔形成剤、結合剤の種類、投入杯土の量、杯土の排出速度等） ・成形機器の保守管理 ・成形品の種類、用途 ・成形品の品質 6. 成形材料一般の知識 ･原料の種類、特性等 ・杯土の特性、調製 ・気孔形成剤、結合剤、バインダの種類、特性等
共 通
セラミックス製造
保 全
技能系

## 09S157L34
レベル１ 製造技能者 | レベル２ 製造技能者 | レベル３ |  | レベル４
|  | 高度熟練技能者 | 管理・監督者 | 高度熟練技能者 | 管理・監督者
ユニット番号 09S157L34
選択 能力ユニット | 能力ユニット名 | 押出し成形作業
| 概 要 | 押出し成形作業を適切に行う能力
能力細目 | 職務遂行のための基準
①押出し成形作業の理解と段取り | ○ 成形機の癖を考慮した段取りを行うなど、効率的、かつ、高精度な加工を行うための作業準備を迅速かつ正確に行っている。
○ 成形体の形状や加工法に応じて口金等を考案、製作するなど、必要となる工具等の考案や準備を行っている。
○ 成形材料の状態、成形体の形状・要求精度に応じて、透水、焼結、加工による収縮率や加工歪を計算に入れて、効率的な成形作業を行っている。
○ 数値制御加工について理解し、プログラムの作成や不具合の修正等を正確に行っている。
②押出し成形作業の実施 | ○ 成形機の性能を最大限に引き出し、自由自在に操りながら、極めて複雑かつ高精度・高品質な成形作業を行っている。
○ 成形材料の状態に応じて、透水、焼結、加工による収縮率や加工歪を計算に入れて、最適な成形条件の設定を行っている。
○ 新材料や新製品への対応、特殊な形状への対応など、高度な技術を用いて様々な成形条件に柔軟に対応している。
○ 作業管理を実施するにあたり、作業測定を行い、標準時間を設定したうえで作業標準（ＳＯＰ、マニュアル）を策定している。
③作業の評価と機械・治工具の調整 | ○ 計算を要する複雑な測定、五感による成形状態の判定など、目的に即して手法を選択しながら成形状態を正確に測定、計測、検査している。
○ 効率的な測定、計測、検査を行うための改善を実践している。
○ 統計的な品質管理手法を適用したり、要求品質に対してばらつきが生じた場合に精度を保持・保障するための改善を行ったりするなど、加工部品の品質の安定化を実現している。
○ 日常保全、精度検査、定期点検など、成形機を最良な状態に維持するための自主保全を的確に行っている。
○ 五感により成形機の異常を早期に発見するなど、故障・トラブルの未然防止処置を行っている。
○ 突発的な異常への対応など、故障・トラブルへの緊急処理・修復及び的確なフィードバックを行っている。
●必要な知識
1. 機械一般の知識 ・成形機の油圧 ・電気・制御系統、附属機器及び装置の機械要素及び機能 2. 電気一般の知識 ・電気用語、電気機械器具の使用方法 3. 品質管理の知識 ・品質管理用語 ・社内の品質管理基準 ・成形不良の原因及び防止対策（寸法不良、表面の荒れ、 過度のラミネーション、練土の湾曲等） ・成形品の歩留りの計算方法 4. 安全衛生の知識 ・安全衛生全般 |  |  | 5. 押出し成形全般の知識 ・成形装置の種類、機械要素、機能 ・操作方法（真空混練押出し機、ピストン型押出し機等） ・成形条件の設定及び（口金構造、気孔形成剤、結合剤の種類、投入杯土の量、杯土の排出速度等） ・成形機器の保守管理 ・成形品の種類、用途 ・成形品の品質 6. 成形材料一般の知識 ･原料の種類、特性等 ・杯土の特性、調製 ・気孔形成剤、結合剤、バインダの種類、特性等
共 通
セラミックス製造
保 全
技能系