## 09S170L11
レベル１ 製造技能者 | レベル２ 製造技能者 | レベル３ |  | レベル４
|  | 高度熟練技能者 | 管理・監督者 | 高度熟練技能者 | 管理・監督者
ユニット番号 09S170L11
選択 能力ユニット | 能力ユニット名 | 成形体の乾燥・脱脂作業
| 概 要 | 成形体の乾燥・脱脂作業を適切に行う能力
能力細目 | 職務遂行のための基準
①乾燥・脱脂作業の理解と段取り | ○ 成形品の乾燥条件を設定し、作業手順に従って乾燥作業を適切に行っている。
○ 成形助剤の脱脂条件を設定し、作業手順に従って脱脂作業を適切に行っている。
○ 乾燥機、脱脂機の各部の名称と機能、作業手順を正確に理解している。
②乾燥・脱脂作業の実施 | ○ 各種乾燥機、脱脂機及び附属機器の適切な操作により、乾燥・脱脂作業及び調整を適切に行っている。
○ 乾燥機、脱脂機の保守を適切に行っている。
○ 成形体の原料、成形方法、形状を考慮した乾燥・脱脂作業を適切に行っている。
○ 乾燥・脱脂作業現場の５Ｓやロス・ムダの発見等により、乾燥・脱脂作業の効率化と正味時間の短縮化に向けた取組みを行っている。
③作業の評価と機械・治工具の調整 | ○ 各種乾燥機、脱脂機及び附属機器に関する適切な保守を行っている。
○ 乾燥不良、脱脂不良防止を適切に行っている。
○ 乾燥・脱脂された成形体をマイクロメータ、ノギス等により測定している。
○ 乾燥・脱脂に使用する作業工具の寿命の判定を行い、工具磨耗補正量の設定を実施している。
○ 乾燥・脱脂設備の点検、機器各部の注油及び点検、工具の手入れやメンテナンスを定期的に実施している。
●必要な知識
1. 機械一般の知識 ・成形機の油圧・電気・制御系統、附属機器及び装置の機械要素及び機能 2. 電気一般の知識 ・電気用語、電気機械器具の使用方法 3. 品質管理の知識 ・品質管理用語、社内の品質管理基準 ・乾燥・脱脂不良の原因及び防止対策（変形、割れ、反り等） ・成形品の歩留りの計算方法 4. 安全衛生の知識 ・安全衛生全般 |  |  | 5. 乾燥・脱脂全般の知識 ・乾燥・脱脂法（自然乾燥法、加熱法、非加熱減圧乾燥等） ・乾燥・脱脂装置の種類、機械要素、機能、操作方法（不連続回分式乾燥機、連続式乾燥機、常圧脱脂炉、減圧及び加圧脱脂炉等） ・乾燥・脱脂条件の設定及び成形品の品質（温度、湿度、気流循環、加熱方法、乾燥・脱脂による収縮率、加圧減圧、雰囲気組成等） ・乾燥・脱脂機器の保守管理 ・成形体構造の影響（水分分布、成形助剤の体積比、重量比） 6. 成形材料一般の知識 ・原料、成形助剤の種類、特性等
共 通
セラミックス製造
保 全
技能系

## 09S171L24
レベル１ 製造技能者 | レベル２ 製造技能者 | レベル３ |  | レベル４
|  | 高度熟練技能者 | 管理・監督者 | 高度熟練技能者 | 管理・監督者
ユニット番号 09S171L24
選択 能力ユニット | 能力ユニット名 | 成形体の乾燥・脱脂作業
| 概 要 | 成形体の乾燥・脱脂作業を適切に行う能力
能力細目 | 職務遂行のための基準
①乾燥・脱脂作業の理解と段取り | ○ 成形品の乾燥条件を設定し、作業手順に従って乾燥作業を迅速かつ正確に行っている。
○ 成形助剤の脱脂条件を設定し、作業手順に従って脱脂作業を迅速かつ正確に行っている。
○ 乾燥・脱脂後の収縮率及び歩留りの計算を適切に行っている。
○ 乾燥・脱脂条件を見直し、不良箇所を発見した場合は修正することで生産性向上につなげている。
②乾燥・脱脂作業の実施 | ○ 各種乾燥機、脱脂機及び附属機器の適切な操作により、乾燥・脱脂作業及び調整を迅速かつ正確に行っている。
○ 乾燥機、脱脂機の保守を迅速かつ正確に行っている。
○ 乾燥機、脱脂機の温度、湿度、気流循環、加熱方法の条件設定変更など、乾燥・脱脂工程全体の総合歩留りを高める提案を行っている。
○ 成形材料の多様化、需要条件の多様化、乾燥・脱脂技術の高度化に対応した作業内容及びその段取りの工夫を行っている。
○ 製造現場の５Ｓと作業レイアウトの工夫により、乾燥・脱脂作業の効率化と正味作業時間の短縮化を推進している。
③作業の評価と機械・治工具の調整 | ○ 各種乾燥機・脱脂機及び附属機器に関する保守を迅速かつ正確に行っている。
○ 乾燥不良、脱脂不良防止への対応を迅速かつ正確に行っている。
○ 乾燥・脱脂された成形体を測定し、結果を検証し、問題があった場合はその対策を講じている。
○ 乾燥・脱脂の結果生じた変形、亀裂、反り等の成形不良の原因を解析し、適切な対策を講じている。
○ 乾燥、脱脂工程の成形体精度と精度阻害要因を分析し、再発防止に向けて作業プロセスや作業標準の見直しを行っている。
○ 乾燥・脱脂作業における開始時、終了時の準備作業の標準化を行い、後輩や同僚に作業指導を実施している。
●必要な知識
1. 機械一般の知識 ・成形機の油圧・電気・制御系統、附属機器及び装置の機械要素及び機能 2. 電気一般の知識 ・電気用語、電気機械器具の使用方法 3. 品質管理の知識 ・品質管理用語、社内の品質管理基準 ・乾燥・脱脂不良の原因及び防止対策（変形、割れ、反り等） ・成形品の歩留りの計算方法 4. 安全衛生の知識 ・安全衛生全般 |  |  | 5. 乾燥・脱脂全般の知識 ・乾燥・脱脂法（自然乾燥法、加熱法、非加熱減圧乾燥等） ・乾燥・脱脂装置の種類、機械要素、機能、操作方法（不連続回分式乾燥機、連続式乾燥機、常圧脱脂炉、減圧及び加圧脱脂炉等） ・乾燥・脱脂条件の設定及び成形品の品質（温度、湿度、気流循環、加熱方法、乾燥・脱脂による収縮率、加圧減圧、雰囲気組成等） ・乾燥・脱脂機器の保守管理 ・成形体構造の影響（水分分布、成形助剤の体積比、重量比） 6. 成形材料一般の知識 ・原料、成形助剤の種類、特性等
共 通
セラミックス製造
保 全
技能系