## 09S181L11
レベル１ 製造技能者 | レベル２ 製造技能者 | レベル３ |  | レベル４
|  | 高度熟練技能者 | 管理・監督者 | 高度熟練技能者 | 管理・監督者
ユニット番号 09S181L11
選択 能力ユニット | 能力ユニット名 | ＨＩＰによる焼成作業
| 概 要 | ＨＩＰにより焼成作業を適切に行う能力
能力細目 | 職務遂行のための基準
①ＨＩＰ作業の理解と段取り | ○ ＨＩＰ作業に際し、段取りの選定を適切に行っている。
○ ＨＩＰ装置内の温度、圧力及び雰囲気の測定を適切に行っている。
○ 焼結条件を設定し、作業手順に従って焼成作業を適切に行っている。
○ ＨＩＰ装置の各部の名称と機能、作業手順を正確に理解している。
○ 焼結体の研磨加工、表面処理、接合について、その特徴、加工方法、加工用具、加工条件の選定等、内容と手順に関する概略を把握している。
②ＨＩＰ作業の実施 | ○ 本体（高圧容器）及び加熱装置、加圧装置、雰囲気発生装置など附属設備の適切な操作により、焼成作業及び調整を適切に行っている。
○ ＨＩＰ装置稼働中の点検事項の定期点検を適切に行っている。
○ 成形体の原料、成形方法、形状を考慮した焼成作業を適切に行っている。
○ 焼成作業現場の５Ｓやロス・ムダの発見等により、焼成作業の効率化と正味時間の短縮化に向けた取組みを行っている。
③作業の評価と機械・治工具の調整 | ○ 本体（高圧容器）及び加熱装置、加圧装置、雰囲気発生装置など附属設備に関する適切な保守を行っている。
○ 焼結体の外観、寸法、硬さ、強度、構造等から焼結条件の調整を適切に行っている。
○ 焼結による焼結体の欠陥の判定及びその防止対策を実施している。
○ 焼結体の外観、寸法、硬さ、強度、構造等の測定を適切に実施している。
○ 設備の点検、機器各部の点検、工具の手入れやメンテナンスを定期的に実施している。
●必要な知識
1. 設備一般の知識 ・ＨＩＰ装置の加熱・加圧（真空系）・機械・電気制御系統 ・附属機器及び装置の機械要素及び機能 2. 電気一般の知識 ・電気用語、電気機械器具の使用方法 3. 高圧ガス一般の知識 ・高圧ガス保安法等の法令、諸規則 ・高圧ガスの種類、性質、取り扱い等 4. 品質管理の知識 ・品質管理用語 ・社内の品質管理基準 ・焼結不良の原因及び防止対策（変形、割れ、反り、寸法不良等） ・焼結体の歩留りの計算方法 5. 安全衛生の知識 ・安全衛生全般 |  |  | 6. ＨＩＰの特色、処理法 ・圧力範囲と各焼結法の特徴 ・カプセル法、カプセルフリー法等の焼結方法 ・予備焼結 7. ＨＩＰ装置の種類、構造、機能 ・圧力容器、雰囲気発生装置、加圧装置、加熱装置等 ・温度、圧力、雰囲気の測定機器の種類と用途 ・焼結条件の設定及び成形品の品質（温度、圧力、雰囲気組成、濃度、加熱・冷却方法、焼結による収縮率、焼結助剤等） ・ＨＩＰ装置の保守管理 8. 成形工程の知識 ・原料調製、成形の種類、材料特性等 9. 焼結体仕上げ加工の知識 ・焼結体の測定 ・研磨、表面処理、接合等
共 通
セラミックス製造
保 全
技能系

## 09S182L24
レベル１ 製造技能者 | レベル２ 製造技能者 | レベル３ |  | レベル４
|  | 高度熟練技能者 | 管理・監督者 | 高度熟練技能者 | 管理・監督者
ユニット番号 09S182L24
選択 能力ユニット | 能力ユニット名 | ＨＩＰによる焼成作業
| 概 要 | ＨＩＰにより焼成作業を適切に行う能力
能力細目 | 職務遂行のための基準
①ＨＩＰ作業の理解と段取り | ○ ＨＩＰ作業に際し、段取りの選定を迅速かつ正確に行っている。
○ ＨＩＰ装置内の温度、圧力及び雰囲気の測定を迅速かつ正確に行っている。
○ 焼結条件を設定し、作業手順に従って焼成作業を迅速かつ正確に行っている。
○ 通常の作業工程を分析し、作業時間及び出来高の見積もりを迅速かつ正確に行っている。
○ 焼結後の収縮率及び歩留りの計算を適切に行っている。
○ 焼結条件を見直し、不良箇所を発見した場合は修正することで生産性向上につなげている。
②ＨＩＰ作業の実施 | ○ 本体（高圧容器）及び加熱装置、加圧装置、雰囲気発生装置など附属設備の適切な操作により、焼成作業及び調整を迅速かつ正確に行っている。
○ ＨＩＰ装置稼働中の点検事項の定期点検を迅速かつ正確に行っている。
○ ＨＩＰ装置内の温度、加熱冷却方法、加圧減圧、雰囲気組成、濃度の条件設定変更など、焼結工程全体の総合歩留りを高める提案を行っている。
○ 原料の多様化、需要条件の多様化、焼結技術の高度化に対応した作業内容及びその段取りの工夫を行っている。
○ 製造現場の５Ｓと作業レイアウトの工夫により、焼成作業の効率化と正味作業時間の短縮化を推進している。
③作業の評価と機械・治工具の調整 | ○ 本体（高圧容器）及び加熱装置、加圧装置、雰囲気発生装置など附属設備に関する適切な保守を迅速かつ正確に行っている。
○ 焼結体の外観、寸法、硬さ、強度、構造等から焼結条件の調整を迅速かつ正確に行っている。
○ 焼結による焼結体の欠陥の判定及びその防止対策を実施している。
○ 焼結体の外観、寸法、硬さ、強度、構造等の測定を迅速かつ正確に実施している。
○ 焼成作業の結果生じた不良品の原因を分析し、再発防止に向けて作業プロセスや作業標準の見直しを行っている。
○ 段取り時間、手待ち時間、検査時間等の正味時間以外のムダ時間を発見し、作業分析を行い、その原因を解析している。
●必要な知識
1. 設備一般の知識 ・ＨＩＰ装置の加熱・加圧（真空系）・機械・電気制御系統 ・附属機器及び装置の機械要素及び機能 2. 電気一般の知識 ・電気用語、電気機械器具の使用方法 3. 高圧ガス一般の知識 ・高圧ガス保安法等の法令、諸規則 ・高圧ガスの種類、性質、取り扱い等 4. 品質管理の知識 ・品質管理用語 ・社内の品質管理基準 ・焼結不良の原因及び防止対策（変形、割れ、反り、寸法不良等） ・焼結体の歩留りの計算方法 5. 安全衛生の知識 ・安全衛生全般 |  |  | 6. ＨＩＰの特色、処理法 ・圧力範囲と各焼結法の特徴 ・カプセル法、カプセルフリー法等の焼結方法 ・予備焼結 7. ＨＩＰ装置の種類、構造、機能 ・圧力容器、雰囲気発生装置、加圧装置、加熱装置等 ・温度、圧力、雰囲気の測定機器の種類と用途 ・焼結条件の設定及び成形品の品質（温度、圧力、雰囲気組成、濃度、加熱・冷却方法、焼結による収縮率、焼結助剤等） ・ＨＩＰ装置の保守管理 8. 成形工程の知識 ・原料調製、成形の種類、材料特性等 9. 焼結体仕上げ加工の知識 ・焼結体の測定 ・研磨、表面処理、接合等
共 通
セラミックス製造
保 全
技能系