## 09S188L11
レベル１ 製造技能者 | レベル２ 製造技能者 | レベル３ |  | レベル４
|  | 高度熟練技能者 | 管理・監督者 | 高度熟練技能者 | 管理・監督者
ユニット番号 09S188L11
選択 能力ユニット | 能力ユニット名 | 接合作業
| 概 要 | 接合作業を適切に行う能力
能力細目 | 職務遂行のための基準
①接合作業の理解と段取り | ○ 製品仕様を確認し、各種接合機器の接合条件設定と加工段取りを適切に行っている。
○ 接合機器の各部の名称と機能、作業手順を正確に理解している。
○ 接合加工に先立ち、各工程で必要な工具を加工順序に従ってモデル及び実体試験を行い、仕上がり仕様を計測している。
②接合作業の実施 | ○ 接合機器を操作し、接合作業を適切に行っている。
○ 作業中に発生した接合機器の簡単な支障の調整を適切に行っている。
○ 被加工物の材質、製品仕様、及び接合機器の特徴に応じた加工条件を適切に設定している。
○ 作業中に機器または被加工物に異常が発生した場合、機器または被加工物を取り外したり、再取り付けしたりすることで数値制御運転の再開を適切に行っている。
○ 加工現場の５Ｓやロス・ムダの発見等により、加工作業の効率化と正味時間の短縮化に向けた取組みを行っている。
③作業の評価と機械・治工具の調整 | ○ 接合装置の機械部品、電子部品、工具等の寿命の判定を行っている。
○ 加工された製品をマイクロメータ、ノギス等により測定している。
○ 作業中に機械機器、工具に欠損等があった場合は速やかに交換している。
○ 機器各部の電気系統、機械系統の点検、工具の手入れやメンテナンスを定期的に実施している。
●必要な知識
1. 機械加工一般の知識 ・工作機械の種類及び用途（研削盤、研削砥石等） ・機械工作法の知識（円筒研削、平面研削、内面研削等の工作法） 2. 表面処理一般の知識 ・表面処理の種類及び用途（電解法、非電解法、ＰＶＤ法、ＣＶＤ法、溶射法、レーザ処理法等） 3. 品質管理の知識 ・品質管理用語、社内の品質管理基準 ・接合不良の原因及び防止対策（溶接割れ、気孔の発生、強度不足等） ・接合加工品の歩留りの計算方法 ・接合加工品の検査 4. 安全衛生の知識 ・安全衛生全般 |  |  | 5. 接合加工全般の知識 ・各種加工法の特徴、用途、作業方法（機械的接合、溶接、真空ろう付け、接着接合等） ・接合加工に使用する機器、冶工具等の種類、特徴、用途及び操作方法 ・装置構造の知識（レーザ加工機、電子ビーム加工機、イオンビーム加工機、拡散接合装置、真空ろう付け炉等） ・接合条件設定の知識（入力エネルギー密度、焦点、速度、加熱、加圧減圧、雰囲気、真空度、継手の形状、ろう材の種類、接着剤の種類等） ・被加工物の前処理及び後処理 ・接合機器の保守管理
共 通
セラミックス製造
保 全
技能系

## 09S189L24
レベル１ 製造技能者 | レベル２ 製造技能者 | レベル３ |  | レベル４
|  | 高度熟練技能者 | 管理・監督者 | 高度熟練技能者 | 管理・監督者
ユニット番号 09S189L24
選択 能力ユニット | 能力ユニット名 | 接合作業
| 概 要 | 接合作業を適切に行う能力
能力細目 | 職務遂行のための基準
①接合作業の理解と段取り | ○ 製品仕様を確認し、各種接合機器の接合条件設定と加工段取りを迅速かつ正確に行っている。
○ 接合加工における作業時間の見積もりを正確に行っている。
○ 設計あるいは製品仕様を見直し、過剰品質の部分を発見し、修正することでコストダウンにつなげている。
②接合作業の実施 | ○ 接合機器を操作し、接合作業を迅速かつ適切に行っている。
○ 作業中に発生した接合機器の各種の支障の調整を適切に行っている。
○ 被加工物の材質、製品仕様、及び接合機器の特徴に応じた加工条件を迅速かつ正確に設定している。
○ 加工現場の５Ｓとレイアウト等の工夫により、加工作業の効率化と正味時間の短縮化を推進している。
③作業の評価と機械・治工具の調整 | ○ 接合装置の機械部品、電子部品、工具等の寿命の判定を正確に行っている。
○ 加工された製品をマイクロメータ、ノギス等により測定し、結果を検証し、問題があった場合はその対策を講じている。
○ 接合加工の結果生じた不良品の原因を分析し、再発防止に向けて作業プロセスや作業標準の見直しを行っている。
○ 段取り時間、手待ち時間、検査時間等の正味加工時間以外のムダ時間を発見し、作業分析を行い、その原因を解析している。
○ 機械始動時、終了時の準備作業の標準化を行い、後輩や同僚に作業訓練を実施している。
●必要な知識
1. 機械加工一般の知識 ・工作機械の種類及び用途（研削盤、研削砥石等） ・機械工作法の知識（円筒研削、平面研削、内面研削等の工作法） 2. 表面処理一般の知識 ・表面処理の種類及び用途（電解法、非電解法、ＰＶＤ法、ＣＶＤ法、溶射法、レーザ処理法等） 3. 品質管理の知識 ・品質管理用語、社内の品質管理基準 ・接合不良の原因及び防止対策（溶接割れ、気孔の発生、強度不足等） ・接合加工品の歩留りの計算方法 ・接合加工品の検査 4. 安全衛生の知識 ・安全衛生全般 |  |  | 5. 接合加工全般の知識 ・各種加工法の特徴、用途、作業方法（機械的接合、溶接、真空ろう付け、接着接合等） ・接合加工に使用する機器、冶工具等の種類、特徴、用途及び操作方法 ・装置構造の知識（レーザ加工機、電子ビーム加工機、イオンビーム加工機、拡散接合装置、真空ろう付け炉等） ・接合条件設定の知識（入力エネルギー密度、焦点、速度、加熱、加圧減圧、雰囲気、真空度、継手の形状、ろう材の種類、接着剤の種類等） ・被加工物の前処理及び後処理 ・接合機器の保守管理
共 通
セラミックス製造
保 全
技能系