## 11S072L11
レベル１ |  | レベル２ |  | レベル３ |  | レベル４
施工技能 |  | 施工技能 |  | 現場管理 | 施工技能 | 現場管理
ユニット番号 11Ｓ072Ｌ11
選択 能力ユニット | 能力ユニット名 |  | 防水施工（ＦＲＰ防水）
| 概 要 |  | プライマー塗り及びＦＲＰ防水材の混合管理を実施しＦＲＰ防水施工を指示し管理する能力
能力細目 | 職務遂行のための基準
①施工前の確認 | ○先輩の指示のもとに墨出しを手伝っている
②プライマー塗り | ●先輩の指示のもとに、プライマーを全面に塗っている
○塗った後に、ピンホールや塗り残しがないかどうか自分でチェックしている
③ＦＲＰ防水材の混合管理 | ●有機溶剤を取扱う時に、先輩の指示のもとに換気に注意している
●缶を開けて材料がムダにならないように、きちんと入隅まで材料をとっている
●引火の危険があるので、火気に注意して材料の移動や缶の切断を行っている
○先輩の指示のもとに、缶の隅部までムラがないように攪拌作業を行っている
④下塗り及び下地調整 | ●先輩から指示された下塗りを行っている
○先輩から指導されながら下地調整をしている
⑤ガラスマット張り及びＦＲＰ防水材の塗布 | ●先輩の指導のもと ローラー及び刷毛さばきを学んでいる
○先輩の指示のもとに平らな面のFRP防水を行っている
○先輩の指示を受けて、先に塗布した防水層に、重ね塗りを行っている
⑥施工後の清掃及び養生 | ●先輩の指示のもとに、汚れを清掃し、残材等の後片付けをしている
●：レベル１における「エントリー」を区分して表示している
必要な知識
１．材料の混合に関連する知識 ・防水材料（ポリエステル樹脂材の仕様、特徴等）の知識 ・材料の混合の知識 ・有機溶剤の取扱いの知識 |  |  |  | ２．防水施工に関連する知識 ・防水材料（補強布等）の知識 ・プライマー塗りの方法の知識 ・材料量と塗り面積の知識 ・FRP材の塗布施工の知識 ・補強布による補強方法の知識 ・絶縁テープの役割の知識 ・器具、工具の取扱いの知識
共通
施工管理
施工技能
営業

## 11S073L22
レベル１ |  | レベル２ |  | レベル３ |  | レベル４
施工技能 |  | 施工技能 |  | 現場管理 | 施工技能 | 現場管理
ユニット番号 11Ｓ073Ｌ22
選択 能力ユニット | 能力ユニット名 |  | 防水施工（ＦＲＰ防水）
| 概 要 |  | プライマー塗り及びＦＲＰ防水材の混合管理を実施しＦＲＰ防水施工を指示し管理する能力
能力細目 | 職務遂行のための基準
①施工前の確認 | ○施工前に下地が施工できる状態であるかどうか確認している
○ドレイン回り、パイプ回り等の施工上重要な箇所に、埃やモルタルがついていないか確認している
○レベル等の墨出しの必要性を判断し、後輩を指導し必要な墨出しを行っている
②プライマー塗り | ○自らの判断でプライマーを全面にむらなく塗っている
○次の工程に進めることができるかどうか、プライマーの乾燥状態を確認している
③ＦＲＰ防水材の混合管理 | ○作業場所における換気の状態を判断し、安全に有機溶剤を取り扱っている
○防水材が期待する機能を発揮するように、使用材料の計量、混合、攪拌を行っている
○混合状態を観察して、粘度の調整をしている
○寒冷地の場合には硬化剤添加量を変えて硬化速度を調整している
○引火の危険があるので、作業場所に火気が生じないように厳重に管理している
○混合した防水材の使用可能時間があるので、作業ペースに合わせた攪拌を行っている
○防水層を着色する場合は、使用する樹脂にメーカーが指定するトナーを、指定する割合で調合し攪拌している
④下塗り及び下地調整 | ○プライマー硬化後に、下塗りとしてFRP防水材を塗布している
○パテ処理、防水用ガラスマットの補強張り、絶縁テープ張りなどの下地調整をしている
⑤ガラスマット張り及びＦＲＰ防水材の塗布 | ○ローラー及び刷毛さばきは、スピードがあり的確な使い方で施工している
○FRP防水材を所定の面積に所定量を塗布している
○立ち上がりについても均等な厚さで施工している
○硬化時間を予想して、粘度と厚さの管理をしている
○ドレイン回り、パイプ回り、出隅の増し張りを適切に張り付け、ＦＲＰ防水材を充分に浸透させている
○ガラスマットの重ねや端部の処理が適切であることを確認している
○ガラス繊維が毛羽立たないように、防水用ガラスマットを敷き込んでいる
○先に塗布した防水材の塗り重ね及び塗継ぎ時間間隔を、気温、硬化剤量、可視時間から判断し、次の作業工程に移っている
○ＦＲＰ塗布に気泡が混入していないかを確認し、混入している場合にはローラーで脱泡処理を行っている
⑥成型処理 | ○FRP防水材硬化後、ガラスマット層の跳ね上がり、重ね段差、樹脂玉等を、ディスクサンダー等により表面調整をしている
○健康に害が生じないように、削った樹脂とガラス繊維の粉じんはバキューム等で適切に処分している
⑦施工後の清掃及び養生 | ○施工後に汚れを清掃し、残材等の後片付けをしている
必要な知識
１．材料の混合に関連する知識 ・防水材料（ポリエステル樹脂材の仕様、特徴等）の知識 ・材料の混合の知識 ・有機溶剤の取扱いの知識 |  |  |  | ２．防水施工に関連する知識 ・防水材料（補強布等）の知識 ・プライマー塗りの方法の知識 ・材料量と塗り面積の知識 ・FRP材の塗布施工の知識 ・補強布による補強方法の知識 ・絶縁テープの役割の知識 ・器具、工具の取扱いの知識
共通
施工管理
施工技能
営業

## 11S074L33
レベル１ |  | レベル２ |  | レベル３ |  | レベル４
施工技能 |  | 施工技能 |  | 現場管理 | 施工技能 | 現場管理
ユニット番号 11Ｓ074Ｌ33
選択 能力ユニット | 能力ユニット名 |  | 防水施工（ＦＲＰ防水）
| 概 要 |  | プライマー塗り及びＦＲＰ防水材の混合管理を実施しＦＲＰ防水施工を指示し管理する能力
能力細目 | 職務遂行のための基準
①施工前の確認 | ○施工前に下地が施工できる状態であるかどうか確認している
○ドレイン回り、パイプ回り等の施工上重要な箇所に、埃やモルタルがついていないか確認している
○レベル等の墨出しの必要性を判断し、後輩を指導し必要な墨出しを行っている
○ＦＲＰ防水に関する問題解決や施工改善を現場管理職務（職長等）に提案している
②プライマー塗り | ○自らの判断でプライマーを全面にむらなく塗っている
○次の工程に進めることができるかどうか、プライマーの乾燥状態を確認している
③ＦＲＰ防水材の混合管理 | ○作業場所における換気の状態を判断し、安全に有機溶剤を取り扱っている
○防水材が期待する機能を発揮するように、使用材料の計量、混合、攪拌を行っている
○混合状態を観察して、粘度の調整をしている
○寒冷地の場合には硬化剤添加量を変えて硬化速度を調整している
○引火の危険があるので、作業場所に火気が生じないように厳重に管理している
○混合した防水材の使用可能時間があるので、作業ペースに合わせた攪拌を行っている
○防水層を着色する場合は、使用する樹脂にメーカーが指定するトナーを、指定する割合で調合し攪拌している
④下塗り及び下地調整 | ○プライマー硬化後に、下塗りとしてFRP防水材を塗布している
○パテ処理、防水用ガラスマットの補強張り、絶縁テープ張りなどの下地調整をしている
⑤ガラスマット張り及びＦＲＰ防水材の塗布 | ○ローラー及び刷毛さばきは、スピードがあり的確な使い方で施工している
○ＦＲＰ防水材を所定の面積に所定量を塗布し、むらなく均一に施工している
○立ち上がりのむらがなく、塗り継ぎ部分に段差ができないように見栄え良く施工している
○硬化時間を予想して、粘度と厚さの管理をしている
○ドレイン回り、パイプ回り、出隅の増し張りを適切に張り付け、ＦＲＰ防水材を充分に浸透させている
○ガラスマットの重ねや端部の処理が適切であることを確認している
○ガラス繊維が毛羽立たないように、防水用ガラスマットを敷き込んでいる
○先に塗布した防水材の塗り重ね及び塗継ぎ時間間隔を、気温、硬化剤量、可視時間から判断し、次の作業工程に移っている
○ＦＲＰ塗布に気泡が混入していないかを確認し、混入している場合にはローラーで脱泡処理を行っている
○一般的な作業者より効率がよい施工をしている
⑥成型処理 | ○FRP防水材硬化後、ガラスマット層の跳ね上がり、重ね段差、樹脂玉等を、ディスクサンダー等により表面調整をしている
○健康に害が生じないように、削った樹脂とガラス繊維の粉じんはバキューム等で適切に処分している
⑦施工後の清掃及び養生 | ○施工後に汚れを清掃し、残材等の後片付けをしている
必要な知識
１．材料の混合に関連する知識 ・防水材料（ポリエステル樹脂材の仕様、特徴等）の知識 ・材料の混合の知識 ・有機溶剤の取扱いの知識 ２．防水施工に関連する知識 ・防水材料（補強布等）の知識 |  |  |  | ・プライマー塗りの方法の知識 ・材料量と塗り面積の知識 ・FRP材の塗布施工の知識 ・補強布による補強方法の知識 ・絶縁テープの役割の知識 ・器具、工具の取扱いの知識
共通
施工管理
施工技能
営業