## 19S028L34
レベル１ |  | レベル２ |  | レベル３ | レベル４
ユニット番号 １９Ｓ０２８Ｌ３４
選択 能力ユニット | 能力ユニット名 |  | 下地塗りの管理
| 概 要 |  | 仕上げのための下地塗りを行う場合、下地構造の精度や状態を点検し、壁、天井のほか庇、窓台、抱き回り等も含めて作業品質適確保の作業指示を与える能力
能力細目 | 職務遂行のための基準
①下地材料の 点検、処理 | ○外壁、内壁、柱、開口部等の作業実施前に、各部位及びその周辺清掃（クリーン化）しているかを確 認して作業指揮をしている
○鋼製金網類（ラスシート、平ラス、ワイヤーラス）下地の場合、仕様書に従い重ね継手、補強張り、カ 骨等を入れているかどうかを点検しながら作業を指揮している
○鋼製金網類（ラスシート、平ラス、ワイヤーラス）下地の作業手順を現場状況に合わせて見直し、所 定の留め方、張り方の作業が行われているかを確認している
○下地精度不良の場合、左官仕上げ後の品質、耐久性への影響を考慮して、下地修正を指摘、提案 している。必要に応じてトラブル防止のために覚書を交わすことを施工管理職(統括責任者)へ助言し ている
○現場工程に基づき、Ｐコンのモルタル埋めを作業者に指示して作業全体を指揮している
○現場工程に基づき、防塵マスクや防塵めがねを着用して壁面にサンダー掛けをするよう作業者に指 示し、作業全体を指揮している
○コンクリート面やコンクリートブロック面等における下地左官の仕上がり面を返り墨から確認し、水糸 などであたりを付け、塗り厚が均一になるように点検して、作業者に是正を指示している
○コンクリート面やコンクリートブロック面などにおける下地左官の仕上がり面を返り墨から確認し、コ ーナー材を精度良く取り付けているかどうかを確認して、作業全体を指揮している
○下地の表面状態が仕上げ厚に適しているかどうか（有害な不陸、目違いなど）を確認した上で、作業 に取りかかるように作業者に指示して、不具合箇所を修正するように指示している
○コンクリート下地の場合、平滑面、打ち継ぎ面の処置（目荒らしをしているか、丸セパレーターの穴 や打継ぎにセメント防水処理をしているか等）をした上で、水洗い清掃し、次の作業に取りかかって いるかどうかを確認しながら作業全体の指揮をしている
○コンクリート下地の場合、型枠撤去後、作業手順に則り、豆板（ジャンカ）にモルタルを充填し、浮い ている部分を削り取ったり、不陸の著しい箇所は付送りしているかを確認しながら作業全体を指揮 している
○ＡＬＣパネルの下地の場合、躯体に完全に固定されていることを確認し、作業手順に則り接合部に モルタル詰めをするように作業者に指示している
○Pca（プレキャスト）パネル下地の場合、表面レイタンスやはく離剤の付着を取り除き、作業手順に則 り接合部はモルタル（コンクリート）を充填するように作業者に指示している
○＜町場＞木造軸組の場合、柱と梁等の接合をボルト２度締めをしているか確認して、弛んでいるよ うな場合は顧客（設計事務所、元請、発注者）に報告している
②下地塗り | ○左官材塗り面のコンクリートの状態を確認して、作業手順に則り、適正な時期に接着剤の塗布を 行っているかどうかを作業指揮している
○墨出しの基本が仕上げの良し悪しを決定する要因であることを作業者に説明して、墨出し作業を丁 寧に確認している
○コンクリート面やコンクリートブロック面などにおける下地左官の仕上がり面を返り墨から確認し、水 糸等であたりを付け、塗り厚が均一になるように点検して、是正箇所があれば作業指示をしている
○コンクリート面やコンクリートブロック面などにおける下地左官の仕上がり面を返り墨から確認し、コ ーナー材を精度良く取り付けているかどうかを確認して作業指揮している
○タイル下などの貼り物下地の場合、仕様書に記述された適合した材料と塗り厚による工程、養生期 間を守って、下地塗り作業をしているかどうかを作業指揮している
○塗装や吹き付け等の下地の場合、仕様書に記述された適合した材料と塗り厚による工程、養生期 間を守り、求められる精度を確保した下地塗り作業を行っているかを作業指揮している
○クロス貼りなどの下地の場合、仕様書に記述された適合した材料と塗り厚による工程、養生期間を 守り、求められる精度を確保した下地塗り作業を行っているかどうかを作業指揮している
○コンクリート下地の場合、作業手順に則り下地塗りを施し、横の櫛目を引いたり、目地を取付けてい るかどうかを作業指揮している
○施工図に従った大きさ、位置に化粧目地を作っているかどうかを確認しながら作業指揮している
○薄塗り仕上げでは、仕様書に記述された適合した材料の使用や作業手順を理解し、求められる精 度を確保した仕上げ塗り作業を行っているかを確認して、是正箇所があれば作業指示をしている
○厚塗り仕上げでは、仕様書に記述され適合した材料や工程・養生期間等の作業手順を理解し、求め られる精度を確保した仕上げ塗り作業を行っているかを確認し、是正箇所があれば作業指示をして いる
次頁へ続く
③庇、窓台、 抱き回り、 その他 （笠木、巾木） | ○下地がコンクリート、木造いずれの場合でも壁との取り合い、サッシのちりを確認し、所定の水 勾配をつけて墨出し、塗り厚を精度よく決めているかを確認しながら、作業指揮をしている
○下地施工後しっかり養生された状況を確認・判断して是正箇所を作業指揮している
○作業手順に従って箱定木を作り、壁に取り付け、出来映えの良い塗り込み押え仕上げをしてい るかどうかを作業指揮している
○＜町場＞壁との取合いを確認して、漏水防止のコーキング目地を入れ取外し後コーキングを 注入しているかどうかを作業指揮している
○作業手順に従って見上げ面の仕上げは、庇、天井に雨水が廻らないよう確認し、箱定木を作っ て水切り（おだれ）を設けているかどうかを作業指揮している
○笠木の場合、取合い埋め込み金物等を事前に確認し、水切りを作っているかを作業指揮している
○巾木の場合、出巾木、入り巾木、同一面巾木の各施工手順に従い、墨出し、塗り厚調整、仕上 げをしているかどうかを作業確認している
●必要な知識
１．左官工事の規定、仕様書に関する知識 ・建築工事共通仕様書（15章左官工事）（公共建 築協会） ・建築工事監理指針（15章左官工事）（同上） ・建築工事標準仕様書、同解説（JASS15左官工事） （同上） ・左官施工法（日本左官業組合連合会） ・左官工事施工要領書（作業標準書）の理解 ２．左官工事の施工技法、専門知識 ・下地材の表面処理方法（コンクリート、コン クリートブロック、ＡＬＣパネル、プレキャスト パネル、鋼製金網類、石こうボード） ・左官塗りに適合する下地と塗り工法 ・仕上材の種類と特徴（セメントモルタル、ドロ マイトブラスター、石膏ブラスター、漆喰塗り など） ・左官仕上げの不具合事例 |  |  |  | ３．下地塗りの作業管理知識 ・下地塗り材料の種類と特性 ・目地張り、仕上げ系張りの点検方法 ・各塗り層の塗り厚、養生、乾燥期間の判断 ・鏝（こて）押さえ、塗りこみのタイミング及び 程度 ・他の仕上げとの関連性
施工管理
施工技能
共通