## 19S049L11
レベル１ |  | レベル２ |  | レベル３ | レベル４
ユニット番号 １９Ｓ０４９Ｌ１１
選択 能力ユニット | 能力ユニット名 |  | コンクリート打放し薄塗り仕上げ
| 概 要 |  | 職長等の作業責任者の管理の下に前工程であるコンクリート打設等の打放し素地を、適正な仕上げ表面にする作業を行う能力
能力細目 | 職務遂行のための基準
①コンクリート 打設後の 全面薄塗り 部分薄塗り | ○職長の指示に従って、Ｐコンのモルタル埋めを先輩作業者と一緒に教わりながら作業 している
○職長の指示に従って、研削砥石資格者の立会いで教わりながら壁面のサンダー掛け を行っている
○サンダー掛けの場合には、先輩に教わりながら、防塵メガネとマスクを着用して作業し ている
○平滑面、打ち継ぎ面の処置（目荒らし、丸セパレーターの穴や打継ぎのセメント防水 処理等）を先輩と一緒に教わりながら、水洗い清掃し、次の作業に取りかかっている
○型枠撤去後、作業手順を理解して、先輩作業者と一緒に教わりながら、豆板（ジャン カ）にモルタルを埋め、浮いている部分を削り取ったり、不陸の著しい箇所は付送りし ている
○打放し仕上げとして、先輩作業者と一緒に教わりながら専用器具によってＰコン処理 仕上げを行う作業をしている
②仕上げ | ○打放し仕上げ面の状態によって、先輩作業者と一緒に教わりながら、全面薄塗り部分 薄塗り作業をしている
●必要な知識
１．左官工事の規定、仕様書に関する知識 ・建築工事共通仕様書（15章左官工事）（公共建築 協会） ・建築工事監理指針（15章左官工事）（公共建築 協会） ・建築工事標準仕様書、同解説（JASS15左官工事） （公共建築協会） ・左官施工法（日本左官業組合連合会） ・左官工事施工要領書（作業標準書）の理解 ２．左官工事の施工技法、専門知識 ・下地材の表面処理方法（コンクリート、コンクリート ブロック、ＡＬＣパネル、プレキャストパネル、鋼製 金網類、石膏ボード） ・左官塗りに適合する下地と塗り工法 ・左官仕上げの不具合事例 ・下地処理の点検方法 ・目地の役割と付け方 ・定木の使い方と精度の確認 |  |  |  | ３．下地塗りの作業知識 ・下地塗り材料の種類と特性 ・目地張り、仕上げ系張りの点検方法 ・各塗り層の塗り厚、養生、乾燥期間の判断 ・鏝（こて）押さえ、塗りこみのタイミング及び程度 ・他の仕上げとの関連性 ４．建築関連の知識 ・コンクリート下地劣化の構造 ・塗装の劣化原因 ・シーリングの劣化原因 ・建物診断方法（外観目視、打診他） ・補修・改修の工法（アンカーピンニング、Ｕカット シーリング、ピンネットセメントスラリー、パネル かぶせ等の工法） ・エポキシ樹脂等使用材料の特徴 ・前工程（コンクリート工事、木工事等）の施工法 ・後工程（吹付工事、タイル工事等）の施工法 ・設計図及び仕様書の理解
施工管理
施工技能
共通

## 19S050L22
レベル１ |  | レベル２ |  | レベル３ | レベル４
ユニット番号 １９Ｓ０５０Ｌ２２
選択 能力ユニット | 能力ユニット名 |  | コンクリート打放し薄塗り仕上げ
| 概 要 |  | 職長等の作業責任者の管理の下に前工程であるコンクリート打設等の打放し素地を、適正な仕上げ表面にする作業を行う能力
能力細目 | 職務遂行のための基準
①コンクリート 打設後の 全面薄塗り 部分薄塗り | ○現場工程、職長との打合せどおり、Ｐコンのモルタル埋めをし、所定の品質が得ら れるように作業している
○現場工程、職長との打合せに基づいて、壁面のサンダー掛けを行っている
○サンダー掛けの場合には、防塵メガネとマスクを着用して作業をしている
○平滑面、打ち継ぎ面の処置（目荒らし、丸セパレーターの穴や打継ぎのセメント防水 処理等）をした上で、水洗い清掃し、次の作業に取りかかっている
○型枠撤去後、作業手順に則り、豆板（ジャンカ）にモルタルを埋め、浮いている部分を 削り取ったり、不陸の著しい箇所は付送りしている
○打放し仕上げとして、専用器具によってＰコン処理仕上げを行う作業をしている
②仕上げ | ○打放し仕上げ面の状態によって、職長の指示に従い施工方法、材料などを打合せた 後、全面薄塗り、部分薄塗り仕上げをしている
●必要な知識
１．左官工事の規定、仕様書に関する知識 ・建築工事共通仕様書（15章左官工事） （公共建築協会） ・建築工事監理指針（15章左官工事）（公共建築協会） ・建築工事標準仕様書、同解説（JASS15左官工事） （公共建築協会） ・左官施工法（日本左官業組合連合会） ・左官工事施工要領書（作業標準書）の理解 ２．左官工事の施工技法、専門知識 ・下地材の表面処理方法（コンクリート、コンクリート ブロック、ＡＬＣパネル、プレキャストパネル、鋼製 金網類、石膏ボード） ・左官塗りに適合する下地と塗り工法 ・左官仕上げの不具合事例 ・下地処理の点検方法 ・目地の役割と付け方 ・定木の使い方と精度の確認 |  |  |  | ３．下地塗りの作業知識 ・下地塗り材料の種類と特性 ・目地張り、仕上げ系張りの点検方法 ・各塗り層の塗り厚、養生、乾燥期間の判断 ・鏝（こて）押さえ、塗りこみのタイミング及び程度 ・他の仕上げとの関連性 ４．建築関連の知識 ・コンクリート下地劣化の構造 ・塗装の劣化原因 ・シーリングの劣化原因 ・建物診断方法（外観目視、打診他） ・補修・改修の工法（アンカーピンニング、Ｕカット シーリング、ピンネットセメントスラリー、パネルかぶせ 等の工法） ・エポキシ樹脂等使用材料の特徴 ・前工程（コンクリート工事、木工事等）の施工法 ・後工程（吹付工事、タイル工事等）の施工法 ・設計図及び仕様書の理解
施工管理
施工技能
共通

## 19S051L33
レベル１ |  | レベル２ |  | レベル３ | レベル４
ユニット番号 １９Ｓ０５１Ｌ３３
選択 能力ユニット | 能力ユニット名 |  | コンクリート打放し薄塗り仕上げ
| 概 要 |  | 職長等の作業責任者の管理の下に前工程であるコンクリート打設等の打放し素地を、適正な仕上げ表面にする作業を行う能力
能力細目 | 職務遂行のための基準
①コンクリート 打設後の 全面薄塗り 部分薄塗り | ○現場工程から判断して、職長と相談しながらＰコンのモルタル埋めを、所定の品質が 得られるように実施している
○現場工程から判断して、職長と相談しながら、壁面のサンダー掛けを、所定の品質が 得られるように実施している
○サンダー掛けの場合には、防塵メガネとマスクを着用して手本となる作業をしている
○平滑面、打ち継ぎ面の処置（目荒らし、丸セパレーターの穴や打継ぎのセメント防水 処理等）をした上で、水洗い清掃し、自ら判断して次の作業に取りかかっており、作業 者に手本となる作業を示している
○コンクリート下地の場合、型枠撤去後、豆板（ジャンカ）にモルタルを埋め、浮いている 部分を削り取ったり、不陸の著しい箇所は付送りするよう自ら作業の手本を示している
○打放し仕上げとして、専用器具によってＰコン処理仕上げを行い、所定の品質が得 られるように自ら手本となる作業をしている
②仕上げ | ○コンクリートの素地仕上げのため、躯体コンクリートの色に合わせた調合を行い、塗り 方を工夫して素地そのままの仕上げ表現をしている
●必要な知識
１．左官工事の規定、仕様書に関する知識 ・建築工事共通仕様書（15章左官工事）（公共建築協会） ・建築工事監理指針（15章左官工事）（公共建築協会） ・建築工事標準仕様書、同解説（JASS15左官工事） （公共建築協会） ・左官施工法（日本左官業組合連合会） ・左官工事施工要領書（作業標準書）の理解 ２．左官工事の施工技法、専門知識 ・下地材の表面処理方法（コンクリート、コンクリート ブロック、ＡＬＣパネル、プレキャストパネル、鋼製金網 類、石膏ボード） ・左官塗りに適合する下地と塗り工法 ・左官仕上げの不具合事例 ・下地処理の点検方法 ・目地の役割と付け方 ・定木の使い方と精度の確認 |  |  |  | ３．下地塗りの作業知識 ・下地塗り材料の種類と特性 ・目地張り、仕上げ系張りの点検方法 ・各塗り層の塗り厚、養生、乾燥期間の判断 ・鏝（こて）押さえ、塗りこみのタイミング及び程度 ・他の仕上げとの関連性 ４．建築関連の知識 ・コンクリート下地劣化の構造 ・塗装の劣化原因 ・シーリングの劣化原因 ・建物診断方法（外観目視、打診他） ・補修・改修の工法（アンカーピンニング、Ｕカット シーリング、ピンネットセメントスラリー、パネル かぶせ等の工法） ・エポキシ樹脂等使用材料の特徴 ・前工程（コンクリート工事、木工事等）の施工法 ・後工程（吹付工事、タイル工事等）の施工法 ・設計図及び仕様書の理解
施工管理
施工技能
共通