## 19S029L34
レベル１ |  | レベル２ |  | レベル３ | レベル４
ユニット番号 １９Ｓ０２９Ｌ３４
選択 能力ユニット | 能力ユニット名 |  | コンクリート打放し薄塗り仕上げの管理
| 概 要 |  | 前工程であるコンクリート打設等の打放し素地を、適正な仕上げ表面にするように作業指示とそれらの確認をする能力
能力細目 | 職務遂行のための基準
①コンクリート 打設後の 全面薄塗り、 部分薄塗り | ○現場工程から判断して、Ｐコンのモルタル埋めを、所定の品質が得られるように実施 しているかどうかを作業指揮している
○現場工程から判断して、壁面のサンダー掛けを所定の品質(浮きや目違いの修正)が 得られるように実施しているかどうかを作業指揮している。サンダー掛けの場合には、 資格者の指導の基に防塵メガネ、マスクを必ず着用するよう指導している
○平滑面、打継ぎ面の処置（目荒らしをしているか、丸セパレーターの穴や打継ぎにセメ ント防水処理をしているか等）を確認した上で、水洗い清掃し、次の作業に取りかかる ように作業指揮している
○コンクリート下地の場合、型枠撤去後、豆板（ジャンカ）にモルタルを充填し、浮いてい る部分を削り取ったり、不陸の著しい箇所は付送りするかどうかを顧客（設計事務所、 元請、発注者）の指示に従って作業指揮している
○打放し仕上げとして、専用器具によってＰコン処理仕上げを行い、所定の品質が得 られるように作業確認している
②仕上げ | ○打放し仕上げ面の状態によって、施工方法、材料などを確認し全面薄塗り、部分薄塗 りの作業指揮をしている
●必要な知識
１．左官工事の規定、仕様書に関する知識 ・建築工事共通仕様書（15章左官工事）（公共建 築協会） ・建築工事監理指針（15章左官工事）（同上） ・建築工事標準仕様書、同解説（JASS15左官工事） （同上） ・左官施工法（日本左官業組合連合会） ・左官工事施工要領書（作業標準書）の理解 ２．左官工事の施工技法、専門知識 ・下地材の表面処理方法（コンクリート、コンク リートブロック、ＡＬＣパネル、プレキャスト パネル、鋼製金網類、石こうボード） ・左官塗りに適合する下地と塗り工法 ・左官仕上げの不具合事例 ・下地処理の点検方法 ・目地の役割と付け方 ・定木の使い方と精度の確認 |  |  |  | ３．下地塗りの作業管理知識 ・下地塗り材料の種類と特性 ・目地張り、仕上げ系張りの点検方法 ・各塗り層の塗り厚、養生、乾燥期間の判断 ・鏝押さえ、塗りこみのタイミング及び程度 ・他の仕上げとの関連性 ４．建築関連の知識 ・コンクリート下地劣化の構造 ・塗装の劣化原因 ・シーリングの劣化原因 ・建物診断方法（外観目視、打診他） ・補修・改修の工法（アンカーピンニング、 Ｕカットシーリング、ピンネットセメント スラリー、パネルかぶせ等の工法） ・エポキシ樹脂等使用材料の特徴 ・前工程（コンクリート工事、木工事等）の施工法 ・後工程（吹付工事、タイル工事等）の施工法 ・設計図及び仕様書の理解
施工管理
施工技能
共通