## 19S055L11
レベル１ |  | レベル２ |  | レベル３ | レベル４
ユニット番号 １９Ｓ０５５Ｌ１１
選択 能力ユニット | 能力ユニット名 |  | 仕上げ塗り壁施工作業
| 概 要 |  | 塗り壁施工に関し、セメントモルタル、石膏プラスター、漆喰、繊維壁、吹付化粧仕上げ、人造石などの各施工方法に合致した適切な作業を行う能力
能力細目 | 職務遂行のための基準
①鏝（こて）塗り 技能 | ●中首鏝（こて）、元首鏝（こて）の使い方を学んでいる
○中首鏝（こて）を使って広い壁を平らにムラなく塗る方法を学んでいる
●材料の練り方(下地の出来具合、中塗り状況などを見極めた調合をしているか等)に よって仕上げがどのように変化するか、鏝（こて）をどのように選ぶかを学んでいる
●塗り方の基本(左からちり周りを決めてそれから中を塗っていく方法、ドカ付けしない等) を学んでいる
②セメント モルタル塗り | ○下地施工後しっかり養生された状況の確認方法を教わっている
○仕上げ作業を先輩の指導を受けながら作業の補助、手伝いをしている
○仕様書、手順を勉強して、素材を加味した仕上げ方法を教わっている
○コンクリート面の塗り作業においては、剥離などが発生しないように、コンクリートの状 態の確認方法を教わっており、職長の指示に従って適正な時期に接着剤の塗布を行 っている
○壁モルタル仕上げの場合には、先輩の指示で塗面に水湿しを行っている
③石膏プラスター 塗り | ○先輩作業者の指示のもとに、一緒に教わりながら、むら直し中塗り面を所定どおりの塗 り厚に塗りつけている
④漆喰塗り | ○職長、先輩の指示のもとに、ちりの汚れをしっかり除去して清掃している
⑤繊維壁塗り | ○＜町場＞繊維材料塗りの場合、シーラー塗布、目地処理の確認方法を教わりながら、 補助・手伝いをしている
⑥吹き付化粧 仕上げ塗り | ○先輩作業者の指導の基に、本塗りにおいては吹付け（リシン、スタッコ、吹付タイル）の いずれの仕上げ面に模様むら、色むらが出ない仕上げを教わっている
⑦人造石塗り | ○先輩の指導の基に、指示された下塗り（セメントモルタル、櫛目引き）作業の手伝いを している
○上塗り(仕上げ種石塗付け）は作業を手伝いながら少しずつ基本から学んでいる
○研出しの場合、一連の作業を手伝いながら基本を一つひとつ学んでいる
○洗出しの場合、一連の作業を手伝いながら基本を一つひとつを学んでいる
⑧乾式 リフォーム・ 改修施工 | ○＜町場＞職長や先輩と一緒に、コンクリート建物の外壁（タイル張り、吹付塗装仕上げ） の現地調査をして、外壁の劣化現象（剥離や亀裂等）の原因を調べる方法を学んでいる
○＜町場＞ひび割れ補修工法は、作業（カット、清掃、ブライマー塗布、シール、樹脂モ ルタル充填）の流れに従って職長や先輩と一緒に補修作業の手伝いをしている
●：施工技能職のレベル１における「エントリー」を区分して表示している
●必要な知識
１．左官工事の規定、仕様書に関する知識 ・建築工事監理指針（15章左官工事）（公共建築協会） ・建築工事共通仕様書（15章左官工事）（同上） ・建築工事標準仕様書、同解説（JASS15左官工事） （同上） ・左官施工法（日本左官業組合連合会） ・左官工事施工要領書（作業標準書）の理解 ２．左官工事の施工技法、専門知識 ・見本塗り、試験塗りの方法 ・左官塗りに適合する下地と塗り工法 ・仕上げ材の種類と特徴（セメントモルタル、ドロマ イトプラスター、石膏プラスター、漆喰塗り等） ・左官仕上げの不具合事例 ３．仕上げ塗り壁の作業知識 ・鏝（こて）の種類と使い方（用途）の知識 ・目地張り、仕上げ系張りの点検方法 ・各塗り層の塗り厚、養生、乾燥期間の判断 ・鏝（こて）押さえ、塗り込みのタイミング及び程度 |  |  |  | ・他の仕上げとの関連性 ・下地材料、下地処理の点検方法 ・定木の使い方と精度の確認 ・乾燥具合の判断と上塗りのタイミングの理解 ・天候、施工条件による作業スピード、塗り方 手順の修正の判断 ４．建築関連の知識 ・コンクリート下地劣化の構造 ・塗装の劣化原因 ・シーリングの劣化原因 ・建物診断方法（外観目視、打診他） ・補修・改修の工法（アンカーピンニング、Ｕカット シーリング、ピンネットセメントスラリー、パネル かぶせ等の工法） ・エポキシ樹脂等使用材料の特徴 ・前工程（コンクリート工事、木工事等）の施工法 ・後工程（吹付工事、タイル工事等）の施工法 ・設計図及び仕様書の理解
施工管理
施工技能
共通

## 19S056L22
レベル１ |  | レベル２ |  | レベル３ | レベル４
ユニット番号 １９Ｓ０５６Ｌ２２
選択 能力ユニット | 能力ユニット名 |  | 仕上げ塗り壁施工作業
| 概 要 |  | 塗り壁施工に関し、セメントモルタル、石膏プラスター、漆喰、繊維壁、吹付化粧仕上げ、人造石などの各施工方法に合致した適切な作業を行う能力
能力細目 | 職務遂行のための基準
①鏝（こて）塗り 技能 | ○元首鏝（こて）を使って細かい仕上げ（役物等）をしている
○小規模な塗り作業を任されて作業している
○壁に対する鏝（こて）の角度が適切であり、凸凹やムラ、波跡無く均一に仕上げている
○下塗り、中塗りの乾き具合を手で触って、感触によりその状態を判断して上塗りのタイ ミングを見計らっている
②セメント モルタル塗り | ○下地施工後しっかり養生された状況を確認・判断して仕上げ作業をしている
○仕様書、手順どおり、且つ素材を加味した仕上げ施工を実施している
○コンクリート面の塗り作業においては、作業手順に従って、剥離などが発生しないよ うに、コンクリートの状態を確認して、適正な時期に接着剤の塗布を行っている
○クラックなどに対応した適切な目地の確認を行い、塗厚による作業手順に従って仕上 げ塗り作業を行っている
○壁モルタル仕上げの場合には、塗面に水湿しを行い、全体的に所定の塗厚を満遍 なく塗り付けている
○下地調整、下塗り、むら直し面の場合は、水引きの程度を見計らって金櫛を用い、 荒く櫛目を均等に引いている
③石膏プラスター 塗り | ○中塗り、むら直し面の櫛目を引き、所定通りの塗厚に塗りつけている
○耐アルカリ性の既調合プラスター材料か確認し、施工している
④漆喰塗り | ○ちりの汚れをしっかり除去して清掃している
○中塗りの水引き具合を見て上塗りし、その水引を見て鏝（こて）押え仕上げしている
○乾燥収縮の大きい漆喰の特徴を理解し、１回の塗厚を薄くして、均一でむらなく塗付 けている（土中塗りの場合は完全乾燥後）
⑤繊維壁塗り | ○＜町場＞上塗りを所定の平滑さで金鏝（こて）仕上げしている
⑥吹き付化粧 仕上げ塗り | ○本塗りにおいては吹付け（リシン、スタッコ、吹付タイル）のいずれの仕上げ面に模様 むら、色むらが出ない仕上げをしている
⑦人造石塗り | ○目地棒を設計図書に基づき通りよく取り付けている
○目地割は亀裂、ひび割れを生じさせないように、意匠として小さく入れている
○洗出し、研出し用の種石の材料粒度、色を調合する場合、職長や熟練技能者からの 指示に従い、調合作業をしている
○上塗り(仕上げ種石塗付け）は種石と種石の間に隙間が生じないように、職長や熟練 技能者の指導の基で人造鏝（こて）で良く伏せ込み、ブラシでセメントノロを取り除い た上で、十分に押さえ込むことを学んでいる
○研出しの場合、職長や熟練技能者の指導の基に上塗り後、研磨機やグラインダー を使って所定の砥石で荒研ぎを学びつつその表面を目つぶしし、中研ぎとして平坦 にした後、仕上げの研ぎ出し、艶だしをしている
○洗出しの場合、職長や熟練技能者の指導の基に、伏せ込み後、水引き具合を見て刷 毛で表面のあまを拭取り、噴霧器でむらのないようにあまだけ洗い落としている。洗い すぎると種石まで流れ出すため、噴霧器のノズル先端と上塗り面との間隔など水引き 具合で調整が必要な部分は適切なタイミングで助言されている
次頁に続く
⑧乾式 リフォーム・ 改修施工 | ○＜町場＞職長や熟練技能者との打合せに基づき、コンクリート建物の外壁（タイル張 り、吹付塗装仕上げ）の現地調査をして、外壁の劣化現象（剥離や亀裂等）の原因を 調べている
○<町場>乾式の内装仕上材は、現況の内装仕上材（クロスなど）の結露や汚れ、剥離 等の劣化を調査して職長や熟練技能者に報告している
○＜町場＞床は既存材料（ビニールシート、タイル、フローリング等）の汚れ、変色、 フクレ、反り、浮きなどの劣化を調査して職長や熟練技能者に報告している
○＜町場＞ひび割れ補修工法は、作業（カット、清掃、ブライマー塗布、シール、樹脂モ ルタル充填）の流れに従って、劣化度に応じて精度よく作業している
○＜町場＞モルタル塗り全面除去外壁再仕上工法（原則３階以上の建物には用いな い）は、モルタルの除去後、ピンの叩き込み、繊維ネットの伏せ込み、ポリマーセメン ト、モルタル塗り付け等、一連の作業を納まりの寸法を遵守して精度良く仕上げている
●必要な知識
１．左官工事の規定、仕様書に関する知識 ・建築工事共通仕様書（15章左官工事）（公共建築 協会） ・建築工事監理指針（15章左官工事） （同上） ・建築工事標準仕様書、同解説（JASS15左官工事） （同上） ・左官施工法（日本左官業組合連合会） ・左官工事施工要領書（作業標準書）の理解 ２．左官工事の施工技法、専門知識 ・見本塗り、試験塗りの方法 ・左官塗りに適合する下地と塗り工法 ・仕上げ材の種類と特徴（セメントモルタル、ドロマ イトプラスター、石膏プラスター、漆喰塗り等） ・左官仕上げの不具合事例 ３．仕上げ塗り壁の作業知識 ・鏝（こて）の種類と使い方（用途）の知識 ・目地張り、仕上げ系張りの点検方法 ・各塗り層の塗り厚、養生、乾燥期間の判断 |  |  |  | ・鏝（こて）押さえ、塗り込みのタイミング及び程度 ・他の仕上げとの関連性 ・下地材料、下地処理の点検方法 ・定木の使い方と精度の確認 ・乾燥具合の判断と上塗りのタイミングの理解 ・天候、施工条件による作業スピード、塗り方 手順の修正の判断 ４．建築関連の知識 ・コンクリート下地劣化の構造 ・塗装の劣化原因 ・シーリングの劣化原因 ・建物診断方法（外観目視、打診他） ・補修・改修の工法（アンカーピンニング、Ｕカット シーリング、ピンネットセメントスラリー、パネル かぶせ等の工法） ・エポキシ樹脂等使用材料の特徴 ・前工程（コンクリート工事、木工事等）の施工法 ・後工程（吹付工事、タイル工事等）の施工法 ・設計図及び仕様書の理解
施工管理
施工技能
共通

## 19S057L33
レベル１ |  | レベル２ |  | レベル３ |  | レベル４
ユニット番号 １９Ｓ０５７Ｌ３３
選択 能力ユニット | 能力ユニット名 |  | 仕上げ塗り壁施工作業
| 概 要 |  | 塗り壁施工に関し、セメントモルタル、石膏プラスター、漆喰、繊維壁、吹付化粧仕上げ、人造石などの各施工方法に合致した適切な作業を行う能力
能力細目 | 職務遂行のための基準
①鏝（こて）塗り 技能 | ○大規模、複雑な設計の塗り作業を任されている
○広い面積を乾燥させないで早く塗り終えている
○下地によって左官材料（混和剤の分量）の加減を調整し、仕上げの出来映えをよくす る最適な塗り方を実践している
○鏝（こて）塗りは、仕上げ表面に水引きのあんばいを見て素早く塗って、ゆったり均一 に見映えよく仕上げている
②セメント モルタル塗り | ○下地施工後しっかり養生された状況を確認、判断して仕上げ作業をしている
○コンクリートブロック面や軽量鉄骨下地組面などにおいて、ラス張りを行い、塗り厚 による工程・養生期間にしたがって、手本となる仕上げ塗り作業を行っている
○クラックなどに対応した適切な目地の確認を行い、塗り厚による作業手順に従って手 本となるような仕上げ塗り作業を行っている
○壁モルタル仕上げの場合は、塗面に水湿しを行い、全体的に所定の塗厚を満遍な く塗り付け、手際よくムラなく精度の高い作業になっている
○下地調整、下塗り、むら直し面の場合は、水引きの程度を見計らって金櫛を用い、 荒く櫛目を均等に引いている
③石膏プラスター 塗り | ○中塗り、むら直し面の櫛目を引き、所定通りの塗厚に塗りつけている
○耐アルカリ性の既調合プラスター材料か確認し、施工している
④漆喰塗り | ○表面に浮き出てくるスサなどを見極めて、また天候（湿度、温度、風向き等）を考慮し た最適な塗り作業（塗る順序、材料の調合の修正、鏝（こて）選びなど）をしている
○中塗りの水引き具合を見て上塗りし、その水引を見て鏝（こて）押え仕上げしている
○乾燥収縮の大きい漆喰の特徴を理解し、１回の塗厚を薄くして、均一でむらなく塗付 けている（土中塗りの場合は完全乾燥後）
⑤繊維壁塗り | ○＜町場＞上塗りを所定の平滑さで金鏝（こて）仕上げしている
⑥吹き付化粧 仕上げ塗り | ○見本塗り（見本）による仕上げ工程、模様、色、つやを作成し、本吹きにおいては吹付 け（リシン、スタッコ、吹付タイル）のいずれの仕上げ面にも模様むら、色むらが出ない 仕上げをしている
⑦人造石塗り | ○下塗り（セメントモルタル、櫛目引き）作業の状態を確認して、中塗り（セメントモルタル、 目地割り、目地棒張付け）作業のタイミング(乾燥状態)を自らの経験で正しく判断して 作業している
○洗出し、研出し用の種石の材料粒度、色を調合する場合、自らの経験と知識に基づ き、設計図書の意匠と食違いないように材料の現場受取り検査をし、品質の良し悪し を現場管理職 (職長や現場統括責任者）に報告している
○洗出し、研出し用に混入する種石材料(砕石、セメント、消石灰、石粉、着色剤、顔料 など)の調合を自らの経験と知識に基づき、適切な比率で行っている。また、部下や 後輩技能者に自らの技能をやって見せている
○上塗り(仕上げ種石塗付け）は種石と種石の間に隙間が生じないように人造鏝（こて） で良く伏込み、ブラシでセメントノロを取り除いた上で、十分に押さえ込んでいる
○研出しの場合、設計打合せに従い上塗り後、研磨機、グラインダーなど所定の砥石 で荒研ぎをしてその表面を目つぶしし中研ぎして、平坦にした後、仕上げの研出し、 艶だしをしている
○洗出しの場合、伏せ込み後、水引き具合を見て刷毛で表面のあまを拭取り、噴霧器 でむらのないようにあまだけ洗い落としている。洗いすぎると種石まで流れ出すため、 噴霧器のノズル先端と上塗り面との間隔など水引き具合で調整が必要な部分は適 切なタイミングで調整している。作業は上から仕上げるため、下側の未処理部分へ の影響が出ることも想定し、樋等を作り洗い水処理を行っている
次頁に続く
⑧乾式 リフォーム・ 改修施工 | ○＜町場＞顧客（設計事務所、元請、発注者）からの要請、相談を基にコンクリート建物 の外壁（タイル張り、吹付塗装仕上げ）の現地調査を行い、調査結果を検証後、外壁の 劣化現象（剥離や亀裂等）の原因等を職長に報告している
○＜町場＞乾式の内装仕上材は、現況の内装仕上材（クロスなど）の結露や汚れ、剥 離等の劣化調査を行い、調査結果を職長に報告している
○＜町場＞床は既存材料（ビニールシート、タイル、フローリング等）の汚れ、変色、フ クレ、反り、浮きなどの劣化調査を行い、調査結果を職長に報告している
○ひび割れ補修工法は、作業（カット、清掃、ブライマー塗布、シール、樹脂モルタル充 填）の流れに従って、劣化度に応じて精度よく作業を行っている
○＜町場＞モルタル塗り全面除去外壁再仕上工法（原則３階以上の建物には用いな い）は、モルタルの除去後、ピンの叩き込み、繊維ネットの伏せ込み、ポリマーセメ ント、モルタル塗り付け等、一連の作業を納まりの寸法を遵守して精度良く仕上げて いる
●必要な知識
１．左官工事の規定、仕様書に関する知識 ・建築工事共通仕様書（15章左官工事）（公共建 築協会） ・建築工事監理指針（15章左官工事）（同上） ・建築工事標準仕様書、同解説（JASS15左官工事） （同上） ・左官施工法（日本左官業組合連合会） ・左官工事施工要領書（作業標準書）の理解 ２．左官工事の施工技法、専門知識 ・見本塗り、試験塗りの方法 ・左官塗りに適合する下地と塗り工法 ・仕上げ材の種類と特徴（セメントモルタル、ドロマ イトプラスター、石膏プラスター、漆喰塗り等） ・左官仕上げの不具合事例 ３．仕上げ塗り壁の作業知識 ・鏝（こて）の種類と使い方（用途）の知識 ・目地張り、仕上げ系張りの点検方法 ・各塗り層の塗り厚、養生、乾燥期間の判断 |  |  |  | ・鏝（こて）押さえ、塗り込みのタイミング及び程度 ・他の仕上げとの関連性 ・下地材料、下地処理の点検方法 ・定木の使い方と精度の確認 ・乾燥具合の判断と上塗りのタイミングの理解 ・天候、施工条件による作業スピード、塗り方 手順の修正の判断 ４．建築関連の知識 ・コンクリート下地劣化の構造 ・塗装の劣化原因 ・シーリングの劣化原因 ・建物診断方法（外観目視、打診他） ・補修・改修の工法（アンカーピンニング、Ｕカット シーリング、ピンネットセメントスラリー、パネル かぶせ等の工法） ・エポキシ樹脂等使用材料の特徴 ・前工程（コンクリート工事、木工事等）の施工法 ・後工程（吹付工事、タイル工事等）の施工法 ・設計図及び仕様書の理解
施工管理
施工技能
共通