## 28S032L11
レベル１ 製造技能者 | レベル２ 製造技能者 | レベル３ |  | レベル４
|  | 高度熟練技能者 | 管理・監督者 | 高度熟練技能者 | 管理・監督者
ユニット番号 28S032L11
選択 能力ユニット | 能力ユニット名 | 陽極酸化処理
| 概 要 | アルミニウム表面処理における陽極酸化処理作業を適切に行う能力
能力細目 | 職務遂行のための基準
①陽極酸化処理の理解と段取り | ○作業指示書に基づいて、陽極酸化処理作業の準備を適切に行っている。
○陽極酸化の目的、種類（電解液による区分・電解波形による区分・皮膜構造による区分・皮膜特性による区分）と皮膜の特徴や皮膜の性能（外観と色・皮膜厚さ・耐食性等）について基本的な知識を有している。
○陽極酸化の電気化学反応と皮膜の構造（多孔質型・バリヤー型）について基本的な知識を有している。
○電解液かくはんの目的、種類（液循環・エアーかくはん等）と方法について基本的な知識を有している。
②陽極酸化処理の実施 | ○作業指示書に基づいて、適宜かくはん等を行いながら、陽極酸化処理作業を適切に行っている。
○作業指示書に基づいて、溶存アルミニウム、処理時間、電解条件、温度、液濃度の管理を適切に行っている。
○作業指示書に基づいて、温調装置（温調機・冷凍機）の管理を適切に行っている。
○作業指示書に基づいて、生成ガスを適切に除去している。
○上司の指示のもと、電解浴や付属機械の些細な異常も見逃すことなく、故障・トラブルの未然防止処置を行っている。
③作業の評価 | ○作業指示書に基づいて、電解設備や電解液のチェックをしている。
○加工品の外観及び膜厚についての簡単なチェックを行い、判断基準と上司の判断に従って良否判定を行っている。
○不良（膜厚不足、焼け、むら、ガスだまり等）が発生した際には、上司や先輩に報告し、指示に基づいて適切な処置を行っている。
●必要な知識
1. 電気及び電気化学 2. 陽極酸化処理一般 ・陽極酸化処理に関する日本工業規格 ・陽極酸化皮膜の種類、性質及び用途 ・品質管理 3. アルミニウム及びアルミニウム合金に関する知識 ・アルミニウム及びアルミニウム合金の種類及び性質 ・陽極酸化処理性 ・表面欠陥 ・取扱い及び保管上の注意 4. 陽極酸化処理に使用する材料及び薬品 ・陽極酸化処理に使用する材料及び薬品の種類及び性質 ・電解液及び処理液の測定及び分析の方法 5. 安全衛生 ・安全衛生に関する詳細な知識 |  |  | 6. 関係法規 ・毒物及び劇物取締法関係法令 ・環境基本法関係法令 ・水質汚濁、大気汚染防止法関連法令 ・消防法関係 ・PRTR法関係 7. 陽極酸化処理工程に関する知識 ・アルミニウムの陽極酸化処理の作業工程及び注意事項についての詳細な知識 ・電解浴及び電解条件に関する知識 ・陽極酸化処理に使用する設備、装置及び機会の使用方法 ・陽極酸化処理により生ずる欠陥の原因
共通
加工
表面処理
組立
運搬・梱包
品質管理
生産技術

## 28S033L24
レベル１ 製造技能者 | レベル２ 製造技能者 | レベル３ |  | レベル４
|  | 高度熟練技能者 | 管理・監督者 | 高度熟練技能者 | 管理・監督者
ユニット番号 28S033L24
選択 能力ユニット | 能力ユニット名 | 陽極酸化処理
| 概 要 | アルミニウム表面処理における陽極酸化処理作業を適切に行う能力
能力細目 | 職務遂行のための基準
①陽極酸化処理の理解と段取り | ○陽極酸化処理作業のプロセスを理解し、準備を適切に行っている。
○陽極酸化の目的、種類（電解液による区分・電解波形による区分・皮膜構造による区分・皮膜特性による区分）と皮膜の特徴や皮膜の性能（外観と色・皮膜厚さ・耐食性等）について基本的な知識を有している。
○陽極酸化の電気化学反応と皮膜の構造（多孔質型・バリヤー型）について基本的な知識を有している。
○電解液かくはんの目的、種類（液循環・エアーかくはん等）と方法について基本的な知識を有している。
○同僚や部下に対して、陽極酸化処理作業に関する指導を行っている。
②陽極酸化処理の実施 | ○製品の用途や材料の種類に応じて、適宜かくはん等を行いながら、陽極酸化処理作業を適切に行っている。
○電解液の種類に応じて、溶存アルミニウム、処理時間、電解条件、温度、液濃度の管理を適切に行っている。
○温調装置（温調機・冷凍機）の管理を適切に行っている。
○生成ガスを適切に除去している。
○電解浴や付属機械の些細な異常も見逃すことなく、故障・トラブルの未然防止処置を行っている。
③作業の評価 | ○電解設備や電解液のチェックをしている。
○加工品の外観及び皮膜厚さについてのチェックを行い、判断基準に従って良否判定を行っている。
○不良（膜厚不足、焼け、むら、ガスだまり等）が発生した際には、原因を解明したうえで上司に報告し、適切な対応を行っている。
●必要な知識
1. 電気及び電気化学 2. 陽極酸化処理一般 ・陽極酸化処理に関する日本工業規格 ・陽極酸化皮膜の種類、性質及び用途 ・品質管理 3. アルミニウム及びアルミニウム合金に関する知識 ・アルミニウム及びアルミニウム合金の種類及び性質 ・陽極酸化処理性 ・表面欠陥 ・取扱い及び保管上の注意 4. 陽極酸化処理に使用する材料及び薬品 ・陽極酸化処理に使用する材料及び薬品の種類及び性質 ・電解液及び処理液の測定及び分析の方法 5. 安全衛生 ・安全衛生に関する詳細な知識 |  |  | 6. 関係法規 ・毒物及び劇物取締法関係法令 ・環境基本法関係法令 ・水質汚濁、大気汚染防止法関連法令 ・消防法関係 ・PRTR法関係 7. 陽極酸化処理工程に関する知識 ・アルミニウムの陽極酸化処理の作業工程及び注意事項についての詳細な知識 ・電解浴及び電解条件に関する知識 ・陽極酸化処理に使用する設備、装置及び機会の使用方法 ・陽極酸化処理により生ずる欠陥の原因
共通
加工
表面処理
組立
運搬・梱包
品質管理
生産技術

## 28S034L33
レベル１ 製造技能者 | レベル２ 製造技能者 | レベル３ |  | レベル４
|  | 高度熟練技能者 | 管理・監督者 | 高度熟練技能者 | 管理・監督者
ユニット番号 28S034L33
選択 能力ユニット | 能力ユニット名 | 陽極酸化処理
| 概 要 | アルミニウム表面処理における陽極酸化処理作業を適切に行う能力
能力細目 | 職務遂行のための基準
①陽極酸化処理の理解と段取り | ○陽極酸化処理に関する理論や陽極酸化処理作業における条件設定に精通し、関連技術についても幅広い知識を有している。
○陽極酸化処理作業の流れや手順、段取りを理解し、作業手順書や作業マニュアルの作成を行うと同時に、品質向上や作業の効率化に向けたプロセスの見直しや工夫を行っている。
○陽極酸化処理作業におけるコツやポイントを部下や後輩に指導している。
②陽極酸化処理の実施 | ○製造プロセスや製品の形状・要求精度など様々な条件を考慮しながら、電解浴、付属機械の条件設定を行っている。
○陽極酸化処理方法や条件に応じて、溶存アルミニウム、処理時間、電解条件、温度、液濃度、生成ガスの管理を正確に行い、高精度な陽極酸化処理を行っている。
○電解浴や付属機械の些細な異常も見逃すことなく、故障・トラブルの未然防止処置を行っている。
○電解浴や付属機械のトラブルが発生した場合、適切な指示をしている。
○製品の用途や材料の種類に応じた陽極酸化処理作業が適切に行われているか確認するとともに、部下の指導を行っている。
③作業の評価 | ○加工品の外観及び皮膜厚さ検査についての良否判定基準の取り決めを行っている。
○電解浴や付属機械を常に最良の状態に維持するための点検・保全を行っている。
○不良品や設備のトラブルの発生原因が複雑な場合、必要に応じて関係部門と連携しながら原因を解明し、適切な処置を行っている。
●必要な知識
1. 電気及び電気化学 2. 陽極酸化処理一般 ・陽極酸化処理に関する日本工業規格 ・陽極酸化皮膜の種類、性質及び用途 ・品質管理 3. アルミニウム及びアルミニウム合金に関する知識 ・アルミニウム及びアルミニウム合金の種類及び性質 ・陽極酸化処理性 ・表面欠陥 ・取扱い及び保管上の注意 4. 陽極酸化処理に使用する材料及び薬品 ・陽極酸化処理に使用する材料及び薬品の種類及び性質 ・電解液及び処理液の測定及び分析の方法 5. 安全衛生 ・安全衛生に関する詳細な知識 |  |  | 6. 関係法規 ・毒物及び劇物取締法関係法令 ・環境基本法関係法令 ・水質汚濁、大気汚染防止法関連法令 ・消防法関係 ・PRTR法関係 7. 陽極酸化処理工程に関する知識 ・アルミニウムの陽極酸化処理の作業工程及び注意事項についての詳細な知識 ・電解浴及び電解条件に関する知識 ・陽極酸化処理に使用する設備、装置及び機会の使用方法 ・陽極酸化処理により生ずる欠陥の原因
共通
加工
表面処理
組立
運搬・梱包
品質管理
生産技術