## 11S045L33
レベル１ |  | レベル２ |  | レベル３ |  | レベル４
施工技能 |  | 施工技能 |  | 現場管理 | 施工技能 | 現場管理
ユニット番号 11Ｓ045Ｌ33
選択 能力ユニット | 能力ユニット名 |  | 防水施工管理（塗膜防水）
| 概 要 |  | 塗膜防水材料の混合や塗膜防水施工を指示し管理する能力
能力細目 | 職務遂行のための基準
①施工前の確認 | ○施工前に下地が施工できる状態であるか確認してから作業にかからせている
○下地にジョイントがある場合は工法に応じた適切な処置を判断し指示をしている
○塗厚等の品質を保持するために、作業者の技量に合わせて必要に応じた割付けを行っている
○塗膜防水に関する問題解決や施工改善を、施工管理職またはゼネコンに提案している
②プライマー塗り | ○下地の種類や吸込み状況に応じて、プライマー材の塗布量を指示し確認を行っている
③塗膜防水材料の混合管理 | ○防水材が期待する機能を発揮するように、使用材料の計量、混合、攪拌の指導をしている
○寒冷地の場合には気温や下地温度により硬化促進剤の使用可否を判断して、指示し確認している
○作業場所における有機溶剤の使用については、安全性の指導はもとより、火気厳禁等徹底した指導を行っている
○作業の進捗を予測し、材料を供給するよう指示している
④塗膜防水の施工 | ○作業者にコテさばき・刷毛さばきの指導をしている
○塗膜厚をチェックしながら塗布作業を行うように指導し、確認している
○平面よりも難しい立ち上がりの塗布について、作業者を指導し、確認している
○補強布の張り方、目潰しの仕方を指導している
○ドレイン回り、パイプ回り、出隅、入隅の施工を指導し、浮き等がないことを確認している
○先に塗布した防水層に塗り重ねる場合、時間管理を行うとともに、日数を過ぎたものに対してはプライマー塗布を指示し確認している
⑤施工後の清掃及び養生 | ○施工後に汚れの清掃、残材等の後片付けを指示し確認している
○ゼネコンに後工程の作業を確認し、必要な場合には傷をつけないように養生をアドバイスしている
必要な知識
１．材料の混合に関連する知識 ・塗膜材の種類・特性 ・材料の混合 ・有機溶剤の取扱い |  |  |  | ２．防水施工に関連する知識 ・補強布等の種類と特性 ・プライマー塗りの方法 ・材料量と塗り面積の関係 ・塗膜材の塗布施工方法 ・補強布による補強方法 ・緩衝通気マットの取り付け ・器具・工具の取扱い
共通
施工管理
施工技能
営業

## 11S046L44
レベル１ |  | レベル２ |  | レベル３ |  | レベル４
施工技能 |  | 施工技能 |  | 現場管理 | 施工技能 | 現場管理
ユニット番号 11Ｓ046Ｌ44
選択 能力ユニット | 能力ユニット名 |  | 防水施工管理（塗膜防水）
| 概 要 |  | 塗膜防水材料の混合や塗膜防水施工を指示し管理する能力
能力細目 | 職務遂行のための基準
①施工前の確認 | ○施工前に下地が施工できる状態であるか確認してから作業にかからせている
○下地にジョイントがある場合は工法に応じた適切な処置を判断し指示をしている
○塗厚等の品質を保持するために、作業者の技量に合わせて必要に応じた割付けを行っている
○塗膜防水に関する問題解決や施工改善を、施工管理職またはゼネコンに提案している
②プライマー塗り | ○下地の種類や吸込み状況に応じて、プライマー材の塗布量を指示し確認を行っている
③塗膜防水材料の混合管理 | ○防水材が期待する機能を発揮するように、使用材料の計量、混合、攪拌の指導をしている
○寒冷地の場合には気温や下地温度により硬化促進剤の使用可否を判断して、指示し確認している
○作業場所における有機溶剤の使用については、安全性の指導はもとより、火気厳禁等徹底した指導を行っている
○作業の進捗を予測し、材料を供給するよう指示している
④塗膜防水の施工 | ○作業者にコテさばき・刷毛さばきの指導をしている
○塗膜防水材を所定の面積に所定量を塗布し、ムラなく均一に施工している
○立ち上がりのコテムラがなく、また塗り継ぎ部分に段差が出来ないように見映え良く施工している
○塗膜厚をチェックしながら塗布作業を行うように指導し、確認している
○平面よりも難しい立ち上がりの塗布について、作業者を指導し、確認している
○補強布の張り方、目潰しの仕方を指導している
○ドレイン回り、パイプ回り、出隅、入隅の施工を指導し、浮き等がないことを確認している
○先に塗布した防水層に塗り重ねる場合、時間管理を行うとともに、日数を過ぎたものに対してはプライマー塗布を指示し確認している
○一般的な作業者より効率がよい施工をしている
○塗膜防水に関する問題解決や施工改善を、施工管理職またはゼネコンに提案している
⑤施工後の清掃及び養生 | ○施工後に汚れの清掃、残材等の後片付けを指示し確認している
○ゼネコンに後工程の作業を確認し、必要な場合には傷をつけないように養生をアドバイスしている
必要な知識
１．材料の混合に関連する知識 ・塗膜材の種類・特性 ・材料の混合 ・有機溶剤の取扱い ２．防水施工に関連する知識 ・補強布等の種類と特性 |  |  |  | ・プライマー塗りの方法 ・材料量と塗り面積の関係 ・塗膜材の塗布施工方法 ・補強布による補強方法 ・緩衝通気マットの取り付け ・器具・工具の取扱い
共通
施工管理
施工技能
営業