## 11S049L33
レベル１ |  | レベル２ |  | レベル３ |  | レベル４
施工技能 |  | 施工技能 |  | 現場管理 | 施工技能 | 現場管理
ユニット番号 11Ｓ049Ｌ33
選択 能力ユニット | 能力ユニット名 |  | 防水施工管理（ＦＲＰ防水）
| 概 要 |  | プライマー塗り及びＦＲＰ防水材の混合管理を実施しＦＲＰ防水施工を指示し管理する能力
能力細目 | 職務遂行のための基準
①施工前の確認 | ○施工前に下地が施工できる状態であるか確認してから作業にかからせている
○塗厚等の品質を保持するために、作業者の技量に合わせて必要に応じた割付けを行っている
○ＦＲＰ防水に関する問題解決や施工改善をゼネコンに提案している
②プライマー塗り | ○下地の種類や吸込み状況に応じて、プライマー材の塗布量を指示し確認を行っている
③ＦＲＰ防水材の混合管理 | ○有機溶剤の危険性を作業員に周知し、換気の方法を指示し、指導している
○防水材が期待する機能を発揮するように、使用材料の計量、混合、攪拌の指導をしている
○寒冷地の場合には気温や下地温度により硬化剤添加量を判断して、指示し確認している
○作業場所における有機溶剤の使用については、安全性の指導はもとより、火気厳禁等徹底した指導を行っている
○作業の進捗を予想し、攪拌ペースを調節するように指導し、確認している
○防水層を着色する場合は、使用する樹脂にメーカーが指定するトナーの割合を指示し確認している
④下塗り及び下地調整 | ○作業者にFRP防水材の下塗りを指示し確認している
○作業者に下地調整の指示をし確認している
⑤ガラスマット張り及びＦＲＰ防水材の塗布 | ○作業者にローラ及び刷毛さばきの指導をしている
○塗膜厚をチェックしながら塗布作業を行うように指導し、確認している
○ドレイン回り、パイプ回り、出隅の施工を指導し、ＦＲＰ防水材の浸透状況やガラスマットの毛羽立ち等がないことを確認している
○平面よりも難しい立ち上がりの塗布について、作業者を指導し、確認している
○先に塗布した防水材の塗り重ね及び塗継ぎ時間間隔を、気温、硬化剤量、可視時間から判断し、次の作業を指示している
○ＦＲＰ塗布に気泡が混入していないかを確認し、ローラーによる脱泡処理を指導し確認している
⑥成型処理 | ○FRP防水材硬化後、ガラスマット層の跳ね上がり、重ね段差、樹脂玉等を、ディスクサンダー等による表面調整を指導し、確認している
○健康に害が生じないように、削った樹脂とガラス繊維の粉じんはバキューム等で適切に処分するように指示し確認している
⑦施工後の清掃及び養生 | ○施工後に汚れの清掃、残材等の後片付けを指示し確認している
○ゼネコンに後工程の作業を確認し、必要な場合には傷をつけないように養生をアドバイスしている
必要な知識
１．材料の混合に関連する知識 ・防水材料（ポリエステル樹脂材の仕様、特徴等）の知識 ・材料の混合の知識 ・有機溶剤の取扱いの知識 |  |  |  | ２．防水施工に関連する知識 ・防水材料（補強布等）の知識 ・プライマー塗りの方法の知識 ・材料量と塗り面積の知識 ・FRP材の塗布施工の知識 ・補強布による補強方法の知識 ・絶縁テープの役割の知識 ・器具、工具の取扱いの知識
共通
施工管理
施工技能
営業

## 11S050L44
レベル１ |  | レベル２ |  | レベル３ |  | レベル４
施工技能 |  | 施工技能 |  | 現場管理 | 施工技能 | 現場管理
ユニット番号 11Ｓ050Ｌ44
選択 能力ユニット | 能力ユニット名 |  | 防水施工管理（ＦＲＰ防水）
| 概 要 |  | プライマー塗り及びＦＲＰ防水材の混合管理を実施しＦＲＰ防水施工を指示し管理する能力
能力細目 | 職務遂行のための基準
①施工前の確認 | ○施工前に下地が施工できる状態であるか確認してから作業にかからせている
○塗厚等の品質を保持するために、作業者の技量に合わせて必要に応じた割付けを行っている
○ＦＲＰ防水に関する問題解決や施工改善をゼネコンに提案している
②プライマー塗り | ○下地の種類や吸込み状況に応じて、プライマー材の塗布量を指示し確認を行っている
③ＦＲＰ防水材の混合管理 | ○有機溶剤の危険性を作業員に周知し、換気の方法を指示し、指導している
○防水材が期待する機能を発揮するように、使用材料の計量、混合、攪拌の指導をしている
○寒冷地の場合には気温や下地温度により硬化剤添加量を判断して、指示し確認している
○作業場所における有機溶剤の使用については、安全性の指導はもとより、火気厳禁等徹底した指導を行っている
○作業の進捗を予想し、攪拌ペースを調節するように指導し、確認している
○防水層を着色する場合は、使用する樹脂にメーカーが指定するトナーの割合を指示し確認している
④下塗り及び下地調整 | ○作業者にFRP防水材の下塗りを指示し確認している
○作業者に下地調整の指示をし確認している
⑤ガラスマット張り及びＦＲＰ防水材の塗布 | ○作業者にローラ及び刷毛さばきの指導をしている
○ＦＲＰ防水材を所定の面積に所定量を塗布し、むらなく均一に施工している
○立ち上がりのむらがなく、塗り継ぎ部分に段差ができないように見栄え良く施工している
○塗膜厚をチェックしながら塗布作業を行うように指導し、確認している
○ドレイン回り、パイプ回り、出隅の施工を指導し、ＦＲＰ防水材の浸透状況やガラスマットの毛羽立ち等がないことを確認している
○平面よりも難しい立ち上がりの塗布について、作業者を指導し、確認している
○先に塗布した防水材の塗り重ね及び塗継ぎ時間間隔を、気温、硬化剤量、可視時間から判断し、次の作業を指示している
○ＦＲＰ塗布に気泡が混入していないかを確認し、ローラーによる脱泡処理を指導し確認している
○一般的な作業者より効率がよい施工をしている
⑥成型処理 | ○FRP防水材硬化後、ガラスマット層の跳ね上がり、重ね段差、樹脂玉等を、ディスクサンダー等による表面調整を指導し、確認している
○健康に害が生じないように、削った樹脂とガラス繊維の粉じんはバキューム等で適切に処分するように指示し確認している
⑦施工後の清掃及び養生 | ○施工後に汚れの清掃、残材等の後片付けを指示し確認している
○ゼネコンに後工程の作業を確認し、必要な場合には傷をつけないように養生をアドバイスしている
必要な知識
１．材料の混合に関連する知識 ・防水材料（ポリエステル樹脂材の仕様、特徴等）の知識 ・材料の混合の知識 ・有機溶剤の取扱いの知識 ２．防水施工に関連する知識 ・防水材料（補強布等）の知識 |  |  |  | ・プライマー塗りの方法の知識 ・材料量と塗り面積の知識 ・FRP材の塗布施工の知識 ・補強布による補強方法の知識 ・絶縁テープの役割の知識 ・器具、工具の取扱いの知識
共通
施工管理
施工技能
営業