## 52S030L11
レベル１ |  | レベル２ |  | レベル３ |  | レベル４
|  |  |  | スペシャリスト | 管理者
ユニット番号 52S030L11
選択 能力ユニット |  | 能力ユニット名 |  | 鋳型の選定
|  | 概 要 |  | 鋳型材の性質を把握し、けい砂やベントナイトなどの選定を行う能力
能力細目 |  | 職務遂行のための基準
①鋳型の選定作業の理解と段取り |  | ○ | 製造コストやロットなどを考慮した造型方法を理解し、使用する砂の特徴（造型時の流動性や水分含有量など）について把握を行っている。
|  | ○ | けい砂の選定に必要となる基本的な知識（粒度、粒形、耐火度や膨張温度など）を有している。
|  | ○ | ベントナイト、硬化剤、水ガラス等の選定の際に必要となる基礎的な知識（粘結力、軟化・融解温度、形状等）を有している。
|  | ○ | でん粉の使用目的や種類、使用効果などの基礎的な知識を有している。
|  | ○ | 石炭粉の使用目的や、混練時の一般的な補充添加率について理解している。
|  | ○ | 塗型の目的や、塗型基材の種類や特徴、塗型粘着剤の種類や特徴、塗型の塗布方法などについて基礎的な知識を有している。
②鋳型の選定作業の実施 |  | ○ | 作業手順書に基づいて、また上司や先輩の助言を得ながら、適切に主型砂の選定を行っている。
|  | ○ | 作業手順書に基づいて、使用する砂の調整を行い、使用目的にあった添加剤を選定している。
③鋳型の選定作業の評価と検証 |  | ○ | 作業手順書に基づいて、使用する砂に用いた材料の記録をとり、鋳造過程で不良が発生するなどの問題が発生していないかを確認している。
|  | ○ | 不良品や設備のトラブルが発生した際は、上司や先輩に報告し、指示に基づいて適切に処置している。
●必要な知識
1. | 鋳物の素材に関する基本的な知識
2. | けい砂、ベントナイト、でん粉等の特性
・ | けい砂の粒度、銘柄等
・ | ベントナイトの粘結力、温度・形状
・ | でん粉の種類、特徴、使用効果
3. | 原料砂の選定
・ | 天然砂
・ | けい砂
4. | けい砂の性質
・ | 水分の影響
・ | 粒度や粒形の影響
・ | 劣化のしくみと影響
5. | 粘結剤の種類と性質
共通
製造技術
品質保証
溶解
鋳仕上げ
熱処理
表面処理
検査
製造管理
造型
軽合金溶解
銅合金溶解

## 52S031L22
レベル１ |  | レベル２ |  | レベル３ |  | レベル４
|  |  |  | スペシャリスト | 管理者
ユニット番号 52S031L22
選択 能力ユニット |  | 能力ユニット名 |  | 鋳型の選定
|  | 概 要 |  | 鋳型材の性質を把握し、けい砂やベントナイトなどの選定を行う能力
能力細目 |  | 職務遂行のための基準
①鋳型の選定作業の理解と段取り |  | ○ | 製造コストやロットなどを考慮した造型方法を理解し、使用する砂の特徴（造型時の流動性や水分含有量など）について詳細な知識を有している。
|  | ○ | けい砂の選定に必要となる詳細な知識（粒度、粒形、耐火度や膨張温度など）を有している。
|  | ○ | べントナイト、硬化剤、水ガラス等の選定の際に必要となる詳細な知識（粘結力、軟化・融解温度、形状等）を有している。
|  | ○ | でん粉の使用目的や種類、使用効果などに関する詳細な知識を有している。
|  | ○ | 石炭粉の使用目的や、混練時の一般的な補充添加率について詳細を理解している。
|  | ○ | 塗型の目的や、塗型基材の種類や特徴、塗型粘着剤の種類や特徴、塗型の塗布方法などについて詳細な知識を有している。
|  | ○ | 代替砂、代替粘結剤について詳細な知識を有している。
②鋳型の選定作業の実施 |  | ○ | 鋳物の素材や種類、製品の用途に応じて、使用する砂の特徴を十分踏まえた上で、砂や粘結剤を適切に選択している。
|  | ○ | 状況に応じて、代替砂（セラミックサンド等）や代替粘結剤（ソルビットやギルソナイト等）の選定を的確に行っている。
|  | ○ | 型ばらし時の崩壊性能を向上させたり、鋳型の充填率を上げたりするための銘柄の選択や、Na系とCa系の混合などを適切に行っている。
③鋳型の選定作業の評価と検証 |  | ○ | 使用する砂の選定が主型、中子とも適切になされているかを確認している。
|  | ○ | 不良やトラブルが発生した際は、その原因を追及し、上司に報告を行い問題解決に取り組んでいる。
●必要な知識
1. | 鋳物の素材に関する基本的な知識
2. | けい砂、ベントナイト、でん粉等の特性
・ | けい砂の粒度、銘柄等
・ | ベントナイトの粘結力、温度・形状
・ | でん粉の種類、特徴、使用効果
3. | 原料砂の選定
・ | 天然砂
・ | けい砂
4. | けい砂の性質
・ | 水分の影響
・ | 粒度や粒形の影響
・ | 劣化のしくみと影響
5. | 粘結剤の種類と性質
共通
製造技術
品質保証
溶解
鋳仕上げ
熱処理
表面処理
検査
製造管理
造型
軽合金溶解
銅合金溶解

## 52S032L33
レベル１ |  | レベル２ |  | レベル３ |  | レベル４
|  |  |  | スペシャリスト | 管理者
ユニット番号 52S032L33
選択 能力ユニット |  | 能力ユニット名 |  | 鋳型の選定
|  | 概 要 |  | 鋳型材の性質を把握し、けい砂やベントナイトなどの選定を行う能力
能力細目 |  | 職務遂行のための基準
①鋳型の選定作業の理解と段取り |  | ○ | 製造コストやロットなどを考慮した造型方法を理解し、使用する砂の特徴（造型時の流動性や水分含有量など）について幅広い知識を有している。
|  | ○ | けい砂の選定に必要となる幅広い知識（粒度、粒形、耐火度や膨張温度など）を有している。
|  | ○ | べントナイト、硬化剤、水ガラス等の選定の際に必要となる幅広い知識（粘結力、軟化・融解温度、形状等）を有している。
|  | ○ | でん粉の使用目的や種類、使用効果などに関する幅広い知識を有している。
|  | ○ | 石炭粉の使用目的や、混練時の一般的な補充添加率について幅広い知識を保有し、様々な経験値をノウハウとして保有している。
|  | ○ | 代替砂、代替粘結剤について幅広い知識を有している。
|  | ○ | 塗型の目的や、塗型基材の種類や特徴、塗型粘着剤の種類や特徴、塗型の塗布方法などについて詳細な知識を有している。
②鋳型の選定作業の実施 |  | ○ | 鋳物の素材や種類、製品の用途に応じて、適切な砂が選定されているかどうかをチェック・確認している。
|  | ○ | 状況に応じて、代替砂や代替粘結剤が適切に選定されているかどうかをチェック・確認している。
|  | ○ | 主型砂の選定や中子砂の選定のコツやポイントを部下や後輩に指導し、型ばらしや注湯時の注意点に留意しながら砂や粘結剤を選択することの重要性を部下に伝授し、技能伝承に取り組んでいる。
③鋳型の選定作業の評価と検証 |  | ○ | 適切な砂や粘結剤の選択が行われているかどうかを適宜チェック・確認し、鋳物の品質管理に役立てている。
|  | ○ | 砂や粘結剤に問題が発生した場合は、仕入れ業者とも連携し、原因究明を図ると同時に、今後の再発防止や品質保証に役立てている。
|  | ○ | 顧客の要求に応じて鋳物の精度や品質向上に役立つ砂や粘結剤にかかる提言を行っている。
●必要な知識
1. | 鋳物の素材に関する基本的な知識
2. | けい砂、ベントナイト、でん粉等の特性
・ | けい砂の粒度、銘柄等
・ | ベントナイトの粘結力、温度・形状
・ | でん粉の種類、特徴、使用効果
3. | 原料砂の選定
・ | 天然砂
・ | けい砂
4. | けい砂の性質
・ | 水分の影響
・ | 粒度や粒形の影響
・ | 劣化のしくみと影響
5. | 粘結剤の種類と性質
共通
製造技術
品質保証
溶解
鋳仕上げ
熱処理
表面処理
検査
製造管理
造型
軽合金溶解
銅合金溶解