## 52S093L11
レベル１ |  | レベル２ |  | レベル３ |  |  | レベル４
|  |  |  | スペシャリスト | 管理者
ユニット番号 52S093L11
選択 能力ユニット |  | 能力ユニット名 |  | 熱処理
|  | 概 要 |  | 鋳造品の熱処理作業を適切に行う能力
能力細目 |  | 職務遂行のための基準
①熱処理作業の理解と段取り |  | ○ | 鋳物の素材の種類及び性質や熱処理方法（焼入れ、焼戻し、焼ならし、焼なまし）、熱処理設備の取扱いと作業の流れについての基本的な知識を有している。
|  | ○ | 熱処理の液（水、油、焼入れ液等）と潤滑油の基本的な知識を有している。
|  | ○ | 作業手順書に基づいて、熱処理作業の段取りを確認している。
|  | ○ | 作業手順書に基づいて、熱処理設備の稼動状態の点検及び調整を行っている。
②熱処理作業の実施 |  | ○ | 作業手順書に基づいて、熱処理設備の条件（温度、時間、冷却方法）を設定している。
|  | ○ | 作業手順書に基づいて、鋳造品の投入を適切に行っている。
|  | ○ | 上司や先輩の助言を得ながら、温度測定を行っている。
|  | ○ | 作業手順書に基づいて、液（水、油、焼入れ液等）の温度と濃度の調整及び潤滑油の給油を適切に行いながら、熱処理作業を行っている。
|  | ○ | 作業手順書に基づいて、適切に冷却作業を行っている。
③熱処理作業の評価と検証 |  | ○ | 製造品の外観や硬度についての簡単なチェックを行い、判断基準と上司の判断に従って良否判定を行っている。
|  | ○ | 作業手順書に基づいて、熱処理設備の点検、機器各部の注油、工具の手入れやメンテナンスを定期的に行っている。
|  | ○ | 不良品や設備のトラブルが発生した場合は、上司や先輩に報告し、指示に基づいて適切に処置している。
●必要な知識
1. | 鋳物の素材に関する基本的な知識 |  |  |  | 9. | 関連法令
2. | 基本的熱処理 |  |  |  | ・ | 関係する環境基本法法令
・ | 原材料・作業別による熱処理法 |  |  |  | 10. | 安全衛生
3. | 前処理及び後処理 |  |  |  | ・ | 熱処理作業に伴う安全衛生の詳細知識、労働安全衛生法関係法令
4. | 温度測定法及び温度自動制御法
・ | 温度測定に使用する機器の種類、構造及び使用方法、温度自動制御装置の種類 |  |  |  | 11. | 熱処理作業法
[5 empty] | ・ | 熱処理作業の方法（焼入れ、焼戻し、焼きならし、焼なまし）
5. | 鋳造一般
・ | 鋳造加工の種類及び特徴 |  |  |  | ・ | 熱処理作業に使用する加熱装置及び冷却装置の種類、構造、機能及び操作方法
・ | 鋳造品の熱処理、表面処理、検査
6. | 品質管理 |  |  |  | ・ | 熱処理により生ずる欠陥の原因及び防止方法
・ | 品質管理用語 |  |  |  | ・ | 熱処理における原材料の試験及び検査
7. | 製図 |  |  |  | 12. | 硬度計に関する知識
・ | JISに定める図示法・材料記号 |  |  |  | ・ | ロックウィル・ヴィッカーズ・ショア硬度計
8. | 電気
・ | 電気用語、電気機械器具の使用方法
共通
製造技術
品質保証
溶解
鋳仕上げ
熱処理
表面処理
検査
製造管理
造型
軽合金溶解
銅合金溶解

## 52S094L22
レベル１ |  | レベル２ |  | レベル３ |  |  | レベル４
|  |  |  | スペシャリスト | 管理者
ユニット番号 52S094L22
選択 能力ユニット |  | 能力ユニット名 |  | 熱処理
|  | 概 要 |  | 鋳造品の熱処理作業を適切に行う能力
能力細目 |  | 職務遂行のための基準
①熱処理作業の理解と段取り |  | ○ | 鋳物の素材の種類及び性質や熱処理方法（焼入れ、焼戻し、焼ならし、焼なまし）、熱処理設備の機能、構造、取扱いと作業の流れについての詳細な知識を有している。
|  | ○ | 熱処理の液（水、油、焼入れ液等）と潤滑油の詳細な知識を有している。
|  | ○ | 熱処理作業の流れや手順、段取りを理解しており、準備作業を確認している。
|  | ○ | 熱処理設備の稼動状態の点検及び調整を行っている。
②熱処理作業の実施 |  | ○ | 鋳物の素材の種類や製品の用途に応じて、熱処理方法や条件（温度、時間、冷却方法）を設定している。
|  | ○ | 鋳造品の投入を適切に行っている。
|  | ○ | 温度測定を正確に行っている。
|  | ○ | 温度の調整及び潤滑油の給油を適切に行いながら、熱処理作業を行っている。
|  | ○ | 鋳物の素材の種類及び性質や製品の用途に応じて、適切に冷却作業を行っている。
|  | ○ | 液（水・油・焼入れ液等）の温度と濃度の調整及び潤滑油の給油を適切に行いながら、熱処理作業を行っている。
③熱処理作業の評価と検証 |  | ○ | 製造品の外観や硬度についてのチェックを行い、定められた判断基準に従って良否判定を行っている。
|  | ○ | 熱処理設備の点検、機器各部の注油、工具の手入れやメンテナンスを定期的に行っている。
|  | ○ | 不良品や設備のトラブルが発生した場合は、状況と原因を確認したうえで上司に報告し、適切に処置している。
●必要な知識
1. | 鋳物の素材に関する基本的な知識 |  |  |  | 9. | 関連法令
2. | 基本的熱処理 |  |  |  | ・ | 関係する環境基本法法令
・ | 原材料・作業別による熱処理法 |  |  |  | 10. | 安全衛生
3. | 前処理及び後処理 |  |  |  | ・ | 熱処理作業に伴う安全衛生の詳細知識、労働安全衛生法関係法令
4. | 温度測定法及び温度自動制御法
・ | 温度測定に使用する機器の種類、構造及び使用方法、温度自動制御装置の種類 |  |  |  | 11. | 熱処理作業法
[5 empty] | ・ | 熱処理作業の方法（焼入れ、焼戻し、焼きならし、焼なまし）
5. | 鋳造一般
・ | 鋳造加工の種類及び特徴 |  |  |  | ・ | 熱処理作業に使用する加熱装置及び冷却装置の種類、構造、機能及び操作方法
・ | 鋳造品の熱処理、表面処理、検査
6. | 品質管理 |  |  |  | ・ | 熱処理により生ずる欠陥の原因及び防止方法
・ | 品質管理用語 |  |  |  | ・ | 熱処理における原材料の試験及び検査
7. | 製図 |  |  |  | 12. | 硬度計に関する知識
・ | JISに定める図示法・材料記号 |  |  |  | ・ | ロックウィル・ヴィッカーズ・ショア硬度計
8. | 電気 |  |  |  | ・ | ブリネル硬度計
・ | 電気用語、電気機械器具の使用方法
共通
製造技術
品質保証
溶解
鋳仕上げ
熱処理
表面処理
検査
製造管理
造型
軽合金溶解
銅合金溶解

## 52S095L33
レベル１ |  | レベル２ |  | レベル３ |  |  | レベル４
|  |  |  | スペシャリスト | 管理者
ユニット番号 52S095L33
選択 能力ユニット |  | 能力ユニット名 |  | 熱処理
|  | 概 要 |  | 鋳造品の熱処理作業を適切に行う能力
能力細目 |  | 職務遂行のための基準
①熱処理作業の理解と段取り |  | ○ | 鋳物の素材の種類及び性質や熱処理方法（焼入れ、焼戻し、焼ならし、焼なまし）、熱処理設備の機能、構造、取扱いと作業の流れについての幅広い知識を有し、精通している。
|  | ○ | 熱処理の液（水、油、焼入れ液等）と潤滑油の幅広い知識を有し、精通している。
|  | ○ | 熱処理作業の流れや手順、段取りを理解しており、準備作業を管理している。
|  | ○ | 熱処理設備の稼動状態の点検及び調整に関し、チェック・確認し、指示している。
②熱処理作業の実施 |  | ○ | 鋳物の素材の種類や製品の用途に応じて、熱処理方法や条件（温度、時間、冷却方法）の設定が適切かをチェック・確認している。
|  | ○ | 鋳造品の投入が適切に行われているか、チェック・確認し、指示している。
|  | ○ | 温度測定を正確に行うとともに、部下の指導と管理を行っている。
|  | ○ | 温度の調整及び潤滑油の給油と熱処理作業が適切に行われているかをチェック・確認し、指導している。
|  | ○ | 鋳物の素材の種類及び性質や製品の用途に応じて、適切に冷却作業が行われているかチェック・確認し、指導している。
|  | ○ | 液（水、油、焼入れ液等）の温度と濃度の調整及び潤滑油の給油を適切に行いながら、熱処理作業がなされているかチェック・確認し、指導している。
③熱処理作業の評価と検証 |  | ○ | 製造品の外観や硬度についてのチェックを行い、定められた判断基準に従って良否判定を行うとともに、適切に行われているかのチェック・確認し、指導している。
|  | ○ | 熱処理設備の点検、機器各部の注油、工具の手入れやメンテナンスが定期的に適切に行われているか確認し、指導している。
|  | ○ | 不良品や設備のトラブルが発生した際は、部下の報告を確認し、原因の解明のための適切な判断と処置を行っている。
●必要な知識
1. | 鋳物の素材に関する基本的な知識 |  |  |  | 9. | 関連法令
2. | 基本的熱処理 |  |  |  | ・ | 関係する環境基本法法令
・ | 原材料・作業別による熱処理法 |  |  |  | 10. | 安全衛生
3. | 前処理及び後処理 |  |  |  | ・ | 熱処理作業に伴う安全衛生の詳細知識、労働安全衛生法関係法令
4. | 温度測定法及び温度自動制御法
・ | 温度測定に使用する機器の種類、構造及び使用方法、温度自動制御装置の種類 |  |  |  | 11. | 熱処理作業法
[5 empty] | ・ | 熱処理作業の方法（焼入れ、焼戻し、焼きならし、焼なまし）
5. | 鋳造一般
・ | 鋳造加工の種類及び特徴 |  |  |  | ・ | 熱処理作業に使用する加熱装置及び冷却装置の種類、構造、機能及び操作方法
・ | 鋳造品の熱処理、表面処理、検査
6. | 品質管理 |  |  |  | ・ | 熱処理により生ずる欠陥の原因及び防止方法
・ | 品質管理用語 |  |  |  | ・ | 熱処理における原材料の試験及び検査
7. | 製図 |  |  |  | 12. | 硬度計に関する知識
・ | JISに定める図示法・材料記号 |  |  |  | ・ | ロックウィル・ヴィッカーズ・ショア硬度計
8. | 電気 |  |  |  | ・ | ブリネル硬度計
・ | 電気用語、電気機械器具の使用方法
共通
製造技術
品質保証
溶解
鋳仕上げ
熱処理
表面処理
検査
製造管理
造型
軽合金溶解
銅合金溶解